## Инф
Файл
Число сигналов | 0
Длина файла вр. | 0
Частота, МГц | 10
Разм. буфера | 8192
Нач. вейвлет | db8
Kf расчитывыется по 7 вейвлет коэффициентам: с 2 по 8
Локация идет по локальным максимумам

## Файлы
| Ноль канала 1 | Ноль канала 2 | Кол. сигн.(time) | Кол. сигн.(ch)
F:\Испытания\2016\Вакуумные\без останова 20160116_12слоев\Основа\низ\ | 0.0007611319 | 0.000714789 | 3230 | 3230

## FQ1
Time, s | FQ2_STD | FQ3_STD | FQ4_STD | FQ5_STD | FQ6_STD | FQ7_STD | FQ8_STD | Freq. koef. | F.k.anorm | Freq. koef. ch2 | E2
4.562 | 0.595 | 0.534 | 0.565 | 0.555 | 1.245 | 5.045 | 8.069 | 2.07 | 34.305
53.925 | 1.25 | 0.872 | 1.326 | 3.592 | 5.155 | 2.833 | 2.692 | 3.32 | 58.805
59.944 | 1.23 | 0.857 | 0.569 | 0.517 | 0.335 | 0.455 | 0.221 | 4.97 | 20.802
62.702 | 1.29 | 0.89 | 1.193 | 2.44 | 1.562 | 0.754 | 0.557 | 4.24 | 36.845
65.14 | 1.294 | 1.001 | 0.683 | 2.571 | 1.282 | 1.131 | 0.343 | 4.24 | 35.212
77.383 | 0.146 | 0.103 | 0.081 | 0.061 | 0.039 | 0.023 | 0.013 | 5.29 | 2.458
79.477 | 0.145 | 0.104 | 0.076 | 0.053 | 0.034 | 0.026 | 0.02 | 5.25 | 2.41
81.696 | 1.018 | 0.762 | 0.538 | 0.517 | 0.33 | 0.325 | 0.146 | 5.02 | 18.242
83.352 | 1.289 | 0.865 | 0.58 | 0.602 | 0.41 | 0.314 | 0.176 | 5.09 | 21.558
83.79 | 1.28 | 0.978 | 0.573 | 0.588 | 0.397 | 0.382 | 0.173 | 5.07 | 22.176
90.01 | 1.312 | 0.988 | 1.379 | 1.808 | 1.108 | 0.42 | 0.288 | 4.61 | 33.692
93.953 | 1.304 | 0.959 | 0.806 | 3.314 | 1.425 | 1.717 | 0.953 | 3.9 | 40.831
109.167 | 1.242 | 0.944 | 0.584 | 0.566 | 0.335 | 0.379 | 0.178 | 5.08 | 21.482
110.056 | 1.37 | 0.903 | 1.294 | 2.655 | 0.865 | 0.496 | 0.229 | 4.6 | 35.91
114.684 | 1.367 | 0.953 | 1.027 | 3.498 | 3.881 | 1.565 | 0.714 | 3.84 | 49.898
116.952 | 1.218 | 0.825 | 1.967 | 2.918 | 1.802 | 0.559 | 0.834 | 4.18 | 42.341
120.322 | 1.286 | 0.851 | 0.748 | 1.987 | 1.265 | 0.659 | 0.272 | 4.41 | 31.181
121.127 | 1.308 | 0.908 | 1.228 | 3.754 | 3.404 | 1.327 | 0.678 | 3.91 | 49.298
122.114 | 1.358 | 0.976 | 0.582 | 0.545 | 0.395 | 0.325 | 0.202 | 5.13 | 22.494
124.82 | 1.261 | 0.857 | 0.567 | 0.561 | 0.387 | 0.302 | 0.186 | 5.1 | 20.996
129.352 | 1.333 | 0.991 | 0.591 | 0.542 | 0.36 | 0.34 | 0.272 | 5.07 | 22.435
138.04 | 1.321 | 0.865 | 0.949 | 1.781 | 1.243 | 0.418 | 0.323 | 4.52 | 31.194
141.485 | 1.334 | 0.944 | 1.78 | 7.723 | 4.819 | 1.824 | 0.84 | 3.83 | 73.74
142.447 | 1.368 | 1.038 | 2.117 | 8.277 | 4.364 | 0.721 | 0.24 | 4.1 | 74.266
142.855 | 1.391 | 1.044 | 0.604 | 0.514 | 0.381 | 0.374 | 0.187 | 5.15 | 23.152
143.975 | 1.259 | 0.868 | 1.124 | 4.42 | 2.079 | 0.563 | 0.386 | 4.21 | 45.071
146.177 | 1.412 | 1.068 | 0.63 | 0.49 | 0.326 | 0.351 | 0.175 | 5.22 | 23.257
146.593 | 1.279 | 1.002 | 0.869 | 1.753 | 0.779 | 0.405 | 0.166 | 4.74 | 29.637
148.289 | 2.97 | 2.717 | 1.825 | 3.204 | 1.494 | 0.693 | 0.292 | 4.94 | 65.199
150.56 | 2.756 | 1.929 | 2.174 | 1.889 | 1.023 | 0.608 | 0.306 | 5.04 | 53.88
150.634 | 1.255 | 1.873 | 9.946 | 35.308 | 8.488 | 0.507 | 0.61 | 4.11 | 238.069
151.083 | 1.293 | 0.95 | 0.571 | 0.568 | 0.359 | 0.374 | 0.168 | 5.11 | 21.867
151.868 | 1.292 | 0.979 | 1.84 | 4.014 | 1.881 | 0.498 | 0.374 | 4.34 | 47.185
151.935 | 1.221 | 0.847 | 1.594 | 2.362 | 0.963 | 0.327 | 0.288 | 4.59 | 34.883
154.575 | 1.35 | 0.899 | 2.166 | 7.275 | 3.796 | 0.465 | 0.367 | 4.13 | 67.452
155.525 | 1.252 | 0.951 | 1.525 | 2.48 | 2.583 | 0.594 | 0.2 | 4.29 | 41.151
156.318 | 1.327 | 0.841 | 0.57 | 0.55 | 0.349 | 0.383 | 0.159 | 5.11 | 21.359
156.98 | 1.177 | 0.843 | 1.334 | 5.455 | 4.121 | 1.2 | 0.826 | 3.84 | 57.374
157.72 | 1.344 | 1.047 | 0.588 | 0.68 | 0.485 | 0.42 | 0.176 | 5.03 | 23.818
157.825 | 1.082 | 0.776 | 0.724 | 2.72 | 2.314 | 0.863 | 0.422 | 4.02 | 35.823
157.916 | 1.289 | 0.909 | 0.828 | 3.996 | 3.515 | 1.194 | 0.578 | 3.91 | 48.112
157.966 | 1.197 | 0.853 | 0.659 | 2.433 | 2.218 | 0.738 | 0.376 | 4.13 | 35.037
159.024 | 1.304 | 0.86 | 0.582 | 0.559 | 0.355 | 0.345 | 0.204 | 5.08 | 21.392
159.037 | 1.265 | 0.873 | 0.617 | 2.235 | 1.918 | 0.724 | 0.356 | 4.22 | 33.681
159.118 | 1.317 | 1.024 | 0.698 | 2.35 | 1.78 | 0.731 | 0.587 | 4.2 | 35.636
159.219 | 1.192 | 0.858 | 0.601 | 2.299 | 1.729 | 0.612 | 0.293 | 4.27 | 32.4
159.431 | 0.149 | 0.106 | 0.077 | 0.053 | 0.037 | 0.025 | 0.017 | 5.29 | 2.45
159.574 | 1.357 | 0.946 | 0.645 | 2.256 | 1.763 | 0.677 | 0.368 | 4.3 | 34.434
159.662 | 1.325 | 0.888 | 0.567 | 0.495 | 0.377 | 0.408 | 0.204 | 5.06 | 21.568
159.802 | 1.29 | 0.873 | 0.58 | 0.557 | 0.411 | 0.338 | 0.302 | 4.97 | 21.606
159.99 | 1.309 | 0.99 | 0.614 | 0.525 | 0.348 | 0.344 | 0.289 | 5.05 | 22.291
160.029 | 1.236 | 0.883 | 0.675 | 3.455 | 1.535 | 0.839 | 0.47 | 4.17 | 37.9
160.102 | 1.094 | 0.803 | 0.643 | 2.63 | 1.859 | 0.702 | 0.359 | 4.15 | 33.554
160.16 | 1.249 | 0.83 | 0.731 | 3.88 | 2.829 | 1.01 | 0.448 | 4 | 43.854
160.21 | 1.311 | 0.859 | 0.664 | 2.649 | 2.373 | 0.833 | 0.469 | 4.1 | 37.494
160.274 | 1.397 | 0.908 | 0.58 | 1.21 | 0.965 | 0.536 | 0.267 | 4.64 | 27.197
160.447 | 1.365 | 1.061 | 0.595 | 0.513 | 0.388 | 0.433 | 0.26 | 5.04 | 23.233
160.54 | 1.29 | 2.151 | 12.663 | 6.843 | 2.535 | 0.583 | 0.298 | 4.62 | 121.689
160.76 | 0.148 | 0.104 | 0.077 | 0.057 | 0.042 | 0.03 | 0.025 | 5.15 | 2.484
160.838 | 1.282 | 2.381 | 14.998 | 7.366 | 3.493 | 0.604 | 0.235 | 4.6 | 139.638
160.848 | 1.317 | 1.002 | 4.578 | 11.185 | 9.369 | 6.126 | 2.162 | 3.51 | 125.382
160.889 | 0.148 | 0.106 | 0.077 | 0.048 | 0.037 | 0.023 | 0.016 | 5.33 | 2.423
160.947 | 1.311 | 0.918 | 1.99 | 2.543 | 1.584 | 0.409 | 0.288 | 4.5 | 40.661
160.961 | 1.361 | 0.938 | 1.152 | 2.871 | 1.831 | 0.509 | 0.264 | 4.39 | 39.177
161.102 | 0.15 | 0.104 | 0.08 | 0.053 | 0.04 | 0.028 | 0.02 | 5.22 | 2.476
161.159 | 1.253 | 1.017 | 2.406 | 2.257 | 0.661 | 0.362 | 0.212 | 4.76 | 38.848
161.201 | 1.394 | 1.196 | 4.293 | 5.67 | 2.869 | 0.863 | 0.505 | 4.28 | 71.918
161.323 | 1.361 | 0.932 | 0.908 | 2.278 | 1.463 | 0.331 | 0.238 | 4.54 | 34.063
161.386 | 1.32 | 0.83 | 0.613 | 2.26 | 1.55 | 0.641 | 0.383 | 4.3 | 32.636
161.395 | 1.315 | 0.982 | 1.024 | 2.326 | 1.632 | 0.487 | 0.318 | 4.42 | 35.704
161.45 | 1.41 | 1.547 | 3.095 | 6.554 | 4.796 | 0.795 | 0.391 | 4.15 | 77.209
161.517 | 1.428 | 1.12 | 3.814 | 5.714 | 1.738 | 0.439 | 0.289 | 4.47 | 65.027
161.667 | 1.249 | 0.931 | 0.544 | 0.541 | 0.37 | 0.398 | 0.185 | 5.05 | 21.302
161.676 | 1.378 | 0.977 | 2.121 | 1.763 | 0.969 | 0.433 | 0.251 | 4.71 | 37.187
161.761 | 1.199 | 0.857 | 0.608 | 0.491 | 0.366 | 0.376 | 0.237 | 4.99 | 20.618
161.838 | 3.519 | 1.893 | 1.213 | 2.382 | 1.475 | 0.744 | 0.446 | 4.96 | 57.944
161.896 | 1.255 | 0.908 | 0.61 | 2.113 | 1.323 | 0.662 | 0.299 | 4.37 | 31.322
162.003 | 1.341 | 0.976 | 1.099 | 2.136 | 2.643 | 0.35 | 0.233 | 4.35 | 38.143
162.264 | 2.73 | 2.364 | 1.416 | 1.82 | 1.093 | 0.764 | 0.431 | 4.98 | 52.896
162.402 | 2.897 | 2.392 | 1.762 | 1.983 | 1.189 | 0.5 | 0.428 | 5.06 | 56.364
162.746 | 0.149 | 0.108 | 0.076 | 0.057 | 0.04 | 0.022 | 0.019 | 5.27 | 2.481
162.879 | 1.221 | 0.827 | 0.807 | 1.248 | 1.063 | 0.403 | 0.231 | 4.61 | 26.768
163.184 | 0.151 | 0.103 | 0.082 | 0.057 | 0.035 | 0.027 | 0.024 | 5.21 | 2.495
163.318 | 2.886 | 2.095 | 1.496 | 3.256 | 1.395 | 1.014 | 0.645 | 4.7 | 60.133
163.398 | 1.28 | 0.84 | 0.705 | 3.148 | 1.218 | 0.972 | 0.464 | 4.19 | 36.175
163.764 | 1.169 | 0.793 | 0.545 | 0.54 | 0.401 | 0.328 | 0.184 | 5.02 | 19.865
163.77 | 1.321 | 1.041 | 1.348 | 3.248 | 2.777 | 0.589 | 0.317 | 4.23 | 45.051
163.819 | 1.248 | 0.895 | 0.885 | 1.984 | 1.292 | 0.431 | 0.182 | 4.54 | 31.387
163.977 | 1.286 | 0.936 | 2.485 | 14.039 | 8.91 | 1.922 | 1.072 | 3.75 | 114.847
164.098 | 1.186 | 0.868 | 0.763 | 1.897 | 1.205 | 0.369 | 0.148 | 4.57 | 29.413
164.143 | 1.249 | 0.879 | 1.05 | 3.049 | 2.433 | 0.613 | 0.28 | 4.22 | 40.269
164.214 | 0.144 | 0.099 | 0.075 | 0.057 | 0.04 | 0.03 | 0.014 | 5.23 | 2.401
164.535 | 1.351 | 0.903 | 0.663 | 3.237 | 1.28 | 1.08 | 0.454 | 4.19 | 37.594
164.942 | 1.409 | 1.013 | 0.71 | 2.396 | 1.093 | 0.839 | 0.267 | 4.44 | 34.301
165.442 | 1.249 | 0.826 | 0.676 | 2.548 | 1.43 | 0.824 | 0.389 | 4.23 | 33.603
165.615 | 1.397 | 1.179 | 0.608 | 0.514 | 0.356 | 0.376 | 0.141 | 5.23 | 23.916
165.79 | 1.249 | 1.02 | 2.625 | 14.441 | 8.987 | 0.519 | 0.274 | 3.92 | 114.023
165.841 | 1.292 | 0.904 | 0.629 | 1.871 | 0.801 | 0.692 | 0.326 | 4.48 | 29.212
165.893 | 1.173 | 0.762 | 0.618 | 2.042 | 1.405 | 0.608 | 0.239 | 4.34 | 29.713
165.955 | 1.42 | 1.044 | 1.004 | 2.022 | 1.307 | 0.476 | 0.215 | 4.59 | 34.405
166.217 | 1.205 | 0.924 | 0.653 | 2.385 | 1.248 | 0.559 | 0.291 | 4.4 | 31.941
166.251 | 2.875 | 2.087 | 1.495 | 4.971 | 2.386 | 1.413 | 0.672 | 4.44 | 70.661
166.49 | 1.225 | 0.938 | 0.571 | 0.538 | 0.349 | 0.343 | 0.148 | 5.13 | 21.093
166.549 | 1.235 | 0.836 | 0.55 | 0.549 | 0.353 | 0.403 | 0.242 | 4.97 | 20.713
166.597 | 1.29 | 0.875 | 0.611 | 0.515 | 0.371 | 0.373 | 0.185 | 5.08 | 21.445
166.656 | 0.148 | 0.104 | 0.075 | 0.054 | 0.036 | 0.024 | 0.015 | 5.31 | 2.422
166.872 | 1.361 | 0.855 | 0.558 | 0.608 | 0.441 | 0.413 | 0.207 | 5 | 22.235
166.923 | 1.393 | 1.009 | 0.608 | 0.513 | 0.346 | 0.361 | 0.233 | 5.13 | 22.893
167.073 | 1.295 | 0.866 | 0.564 | 0.519 | 0.323 | 0.323 | 0.17 | 5.16 | 20.935
167.125 | 3.47 | 1.852 | 1.212 | 2 | 1.454 | 0.746 | 0.39 | 5.01 | 55.707
167.632 | 1.178 | 0.912 | 1.747 | 3.776 | 2.164 | 0.492 | 0.366 | 4.27 | 45.393
167.962 | 1.293 | 1.023 | 1.786 | 3.573 | 3.836 | 0.907 | 0.465 | 4.05 | 52.196
168.009 | 1.31 | 0.893 | 2.035 | 4.132 | 4.549 | 1.031 | 0.483 | 3.98 | 57.429
168.118 | 1.262 | 0.881 | 0.603 | 0.661 | 0.409 | 0.282 | 0.148 | 5.11 | 21.723
168.212 | 1.247 | 0.871 | 1.357 | 1.221 | 0.65 | 0.432 | 0.327 | 4.71 | 28.764
168.681 | 1.276 | 0.996 | 1.185 | 1.715 | 1.798 | 0.471 | 0.218 | 4.47 | 34.246
169.152 | 1.384 | 0.914 | 0.578 | 0.542 | 0.448 | 0.447 | 0.259 | 4.97 | 22.727
169.262 | 1.104 | 0.859 | 1.479 | 3.435 | 2.481 | 0.451 | 0.173 | 4.26 | 42.539
169.318 | 1.247 | 0.838 | 0.73 | 4.101 | 2.687 | 0.944 | 0.399 | 4.03 | 44.156
170.378 | 1.299 | 1.003 | 1.201 | 6.757 | 3.024 | 1.187 | 0.439 | 4.03 | 60.029
170.424 | 1.274 | 0.833 | 0.823 | 3.61 | 2.858 | 0.883 | 0.31 | 4.07 | 43.121
170.495 | 1.322 | 0.857 | 0.602 | 0.959 | 0.786 | 0.38 | 0.321 | 4.72 | 24.685
170.87 | 1.199 | 0.798 | 0.586 | 0.5 | 0.364 | 0.413 | 0.154 | 5.03 | 20.186
171.114 | 1.243 | 0.93 | 3.002 | 16.962 | 8.823 | 2.675 | 1.712 | 3.7 | 130.668
171.185 | 1.292 | 0.898 | 1.053 | 6.983 | 3.381 | 1.102 | 0.561 | 3.96 | 60.539
171.202 | 1.266 | 0.864 | 0.694 | 2.262 | 1.233 | 0.924 | 0.27 | 4.31 | 32.376
171.384 | 1.219 | 0.917 | 0.745 | 3.165 | 2.662 | 0.859 | 0.371 | 4.08 | 40.499
171.549 | 1.353 | 0.9 | 0.769 | 3.122 | 1.792 | 1.077 | 0.566 | 4.1 | 39.298
171.634 | 1.336 | 1.028 | 0.596 | 0.551 | 0.376 | 0.329 | 0.245 | 5.1 | 22.735
171.679 | 1.282 | 0.929 | 0.67 | 4.06 | 2.398 | 1.184 | 0.557 | 3.99 | 44.262
171.9 | 1.309 | 1.028 | 0.664 | 1.985 | 1.292 | 0.656 | 0.485 | 4.35 | 32.258
171.962 | 1.208 | 0.841 | 0.607 | 0.791 | 0.946 | 0.436 | 0.21 | 4.69 | 23.627
172.034 | 1.287 | 0.987 | 2.21 | 17.706 | 12.289 | 3.546 | 0.915 | 3.64 | 141.674
172.096 | 1.349 | 1.053 | 1.328 | 9.151 | 4.525 | 1.911 | 0.946 | 3.82 | 77.347
172.164 | 0.149 | 0.103 | 0.08 | 0.053 | 0.036 | 0.028 | 0.017 | 5.27 | 2.457
172.228 | 0.145 | 0.109 | 0.078 | 0.057 | 0.037 | 0.023 | 0.014 | 5.31 | 2.456
172.317 | 1.301 | 0.857 | 0.599 | 0.717 | 0.484 | 0.346 | 0.182 | 5 | 22.44
172.39 | 0.147 | 0.101 | 0.075 | 0.057 | 0.036 | 0.023 | 0.015 | 5.3 | 2.406
172.519 | 1.187 | 0.808 | 1.747 | 8.214 | 6.978 | 1.563 | 0.481 | 3.78 | 79.29
172.731 | 1.255 | 0.895 | 0.721 | 3.207 | 2.75 | 0.762 | 0.332 | 4.1 | 40.693
172.795 | 1.229 | 0.837 | 0.933 | 5.038 | 2.861 | 1.257 | 0.444 | 3.97 | 49.983
172.846 | 1.179 | 0.821 | 0.604 | 1.935 | 1.405 | 0.82 | 0.309 | 4.26 | 30.105
172.929 | 0.146 | 0.102 | 0.079 | 0.056 | 0.033 | 0.025 | 0.016 | 5.29 | 2.417
173.058 | 1.271 | 0.904 | 0.612 | 0.992 | 0.573 | 0.356 | 0.231 | 4.86 | 24.008
173.19 | 1.294 | 0.999 | 0.615 | 0.594 | 0.424 | 0.382 | 0.2 | 5.05 | 22.74
173.315 | 1.167 | 0.794 | 0.624 | 1.995 | 1.576 | 0.492 | 0.197 | 4.37 | 29.938
173.389 | 3.371 | 1.456 | 1.631 | 2.84 | 1.438 | 0.856 | 0.53 | 4.82 | 58.408
173.443 | 1.27 | 0.96 | 0.733 | 2.357 | 1.793 | 0.678 | 0.339 | 4.28 | 34.815
173.587 | 1.294 | 0.996 | 0.581 | 0.533 | 0.426 | 0.383 | 0.202 | 5.06 | 22.317
174.14 | 1.301 | 0.981 | 0.666 | 1.919 | 1.105 | 0.677 | 0.273 | 4.47 | 30.939
174.278 | 0.576 | 0.599 | 0.349 | 0.825 | 0.834 | 0.33 | 0.379 | 4.17 | 16.217
174.387 | 2.764 | 1.995 | 1.517 | 4.046 | 2.983 | 1.6 | 0.372 | 4.43 | 67.606
174.421 | 1.218 | 0.838 | 0.827 | 2.585 | 2.272 | 0.659 | 0.264 | 4.21 | 36.428
174.665 | 1.352 | 1.062 | 0.913 | 1.65 | 1.138 | 1.132 | 0.449 | 4.31 | 33.134
175.446 | 1.262 | 0.884 | 0.84 | 4.495 | 4.854 | 1.271 | 0.53 | 3.82 | 53.951
175.59 | 1.331 | 0.978 | 0.769 | 2.196 | 1.592 | 0.666 | 0.502 | 4.29 | 34.428
175.612 | 1.365 | 0.937 | 0.899 | 3.168 | 1.464 | 0.417 | 0.369 | 4.4 | 37.935
175.657 | 1.325 | 1.022 | 0.738 | 1.914 | 1.074 | 0.535 | 0.228 | 4.57 | 31.276
175.885 | 1.345 | 0.987 | 0.577 | 0.517 | 0.314 | 0.415 | 0.241 | 5.07 | 22.301
175.978 | 1.307 | 0.932 | 0.556 | 0.577 | 0.381 | 0.372 | 0.223 | 5.05 | 21.937
176.124 | 1.374 | 0.873 | 0.99 | 5.658 | 5.003 | 1.429 | 1.097 | 3.74 | 61.402
176.141 | 1.42 | 1.036 | 0.703 | 2.854 | 1.573 | 0.752 | 0.413 | 4.31 | 37.718
176.228 | 1.44 | 1.053 | 0.71 | 3.029 | 1.299 | 0.779 | 0.396 | 4.36 | 37.916
176.316 | 1.266 | 0.868 | 0.841 | 5.988 | 3.128 | 1.859 | 1.331 | 3.71 | 56.663
176.377 | 1.192 | 0.846 | 0.892 | 1.269 | 0.82 | 0.383 | 0.217 | 4.7 | 26.397
176.439 | 1.167 | 0.842 | 0.593 | 0.606 | 0.489 | 0.318 | 0.271 | 4.9 | 20.986
176.501 | 1.403 | 1.051 | 0.783 | 4.47 | 2.081 | 1.064 | 0.506 | 4.12 | 46.8
176.551 | 1.301 | 0.85 | 0.591 | 1.588 | 1.669 | 0.513 | 0.31 | 4.38 | 29.853
176.62 | 0.147 | 0.098 | 0.08 | 0.053 | 0.038 | 0.03 | 0.017 | 5.23 | 2.424
176.693 | 1.284 | 0.887 | 0.589 | 0.583 | 0.412 | 0.449 | 0.35 | 4.85 | 22.074
176.755 | 1.268 | 0.89 | 0.617 | 0.606 | 0.407 | 0.344 | 0.186 | 5.05 | 21.822
176.978 | 1.359 | 0.98 | 0.674 | 2.297 | 1.825 | 0.54 | 0.3 | 4.37 | 34.808
177.035 | 1.244 | 0.978 | 2.16 | 7.982 | 4.225 | 1.725 | 1.42 | 3.79 | 74.847
177.109 | 1.245 | 0.859 | 0.867 | 1.975 | 0.955 | 0.629 | 0.341 | 4.45 | 30.568
177.173 | 1.354 | 0.882 | 1.131 | 2.678 | 1.596 | 0.738 | 0.486 | 4.27 | 37.893
177.326 | 1.364 | 1.021 | 1.477 | 3.622 | 3.866 | 0.651 | 0.947 | 3.97 | 51.394
177.513 | 1.397 | 1.034 | 0.638 | 0.621 | 0.403 | 0.34 | 0.298 | 5.04 | 23.844
177.534 | 1.332 | 1.004 | 0.977 | 3.538 | 2.253 | 1.039 | 0.49 | 4.11 | 43.71
177.691 | 1.354 | 0.845 | 0.788 | 3.699 | 2.447 | 0.857 | 0.433 | 4.1 | 42.775
177.755 | 1.25 | 0.816 | 0.65 | 1.346 | 1.142 | 0.549 | 0.306 | 4.47 | 27.105
177.772 | 1.304 | 0.858 | 1.043 | 5.756 | 4.441 | 1.508 | 1.044 | 3.75 | 59.895
177.802 | 0.151 | 0.103 | 0.078 | 0.053 | 0.038 | 0.024 | 0.016 | 5.3 | 2.453
177.839 | 0.153 | 0.104 | 0.076 | 0.057 | 0.041 | 0.022 | 0.018 | 5.28 | 2.488
177.862 | 0.146 | 0.104 | 0.079 | 0.059 | 0.036 | 0.022 | 0.021 | 5.25 | 2.452
177.903 | 1.274 | 1.589 | 5.741 | 12.495 | 6.182 | 0.704 | 0.353 | 4.14 | 117.449
177.932 | 1.077 | 0.818 | 0.977 | 2.764 | 2.746 | 0.804 | 0.391 | 4.03 | 38.624
178.022 | 1.328 | 0.978 | 0.652 | 0.908 | 0.506 | 0.449 | 0.248 | 4.88 | 24.719
178.066 | 1.194 | 0.86 | 1.361 | 6.042 | 4.62 | 2.459 | 0.495 | 3.74 | 63.769
178.143 | 1.237 | 0.86 | 0.646 | 2.452 | 1.712 | 0.634 | 0.441 | 4.22 | 33.704
178.207 | 0.146 | 0.102 | 0.08 | 0.059 | 0.035 | 0.024 | 0.014 | 5.3 | 2.433
178.388 | 1.184 | 0.839 | 0.599 | 0.523 | 0.396 | 0.382 | 0.208 | 4.98 | 20.564
178.442 | 1.145 | 0.819 | 0.587 | 1.963 | 0.951 | 0.474 | 0.22 | 4.5 | 27.732
178.567 | 1.261 | 0.956 | 0.598 | 0.527 | 0.394 | 0.454 | 0.265 | 4.94 | 22.014
178.621 | 0.145 | 0.102 | 0.079 | 0.057 | 0.036 | 0.024 | 0.016 | 5.28 | 2.422
178.666 | 1.195 | 0.807 | 0.607 | 2.254 | 1.26 | 0.634 | 0.375 | 4.3 | 30.686
178.716 | 1.223 | 1 | 4.294 | 24.436 | 16.195 | 3.072 | 0.75 | 3.71 | 189.259
178.792 | 1.297 | 0.866 | 0.766 | 2.825 | 1.398 | 0.471 | 0.238 | 4.42 | 34.774
178.854 | 1.316 | 0.898 | 0.688 | 3.109 | 3.096 | 0.903 | 0.438 | 4.02 | 42.01
178.901 | 1.187 | 0.823 | 0.599 | 2.315 | 1.434 | 0.639 | 0.247 | 4.33 | 31.329
179 | 1.216 | 0.914 | 0.588 | 0.629 | 0.432 | 0.394 | 0.175 | 4.99 | 21.708
179.086 | 1.28 | 0.968 | 0.532 | 0.585 | 0.428 | 0.383 | 0.207 | 5.03 | 22.025
179.227 | 1.241 | 0.942 | 0.592 | 0.552 | 0.369 | 0.363 | 0.237 | 5.02 | 21.581
179.272 | 1.263 | 0.955 | 0.997 | 4.754 | 1.996 | 0.968 | 0.451 | 4.12 | 46.944
179.337 | 1.183 | 0.861 | 1.46 | 4.492 | 2.883 | 1.16 | 0.888 | 3.91 | 50.574
179.359 | 1.219 | 0.881 | 0.726 | 1.821 | 0.861 | 0.612 | 0.224 | 4.53 | 28.769
179.447 | 0.416 | 0.301 | 0.167 | 0.156 | 0.162 | 0.124 | 0.032 | 5.11 | 6.945
179.525 | 1.258 | 0.869 | 0.903 | 3.91 | 1.88 | 0.815 | 0.312 | 4.2 | 41.757
179.774 | 1.458 | 0.927 | 0.617 | 0.59 | 0.4 | 0.371 | 0.241 | 5.08 | 23.401
179.794 | 1.352 | 0.856 | 0.716 | 4.305 | 2.709 | 0.999 | 0.455 | 4.04 | 45.979
179.868 | 0.151 | 0.098 | 0.079 | 0.05 | 0.034 | 0.027 | 0.016 | 5.31 | 2.413
179.892 | 1.272 | 0.827 | 0.717 | 3.235 | 2.791 | 0.881 | 0.382 | 4.05 | 40.902
180.084 | 1.315 | 0.843 | 0.568 | 0.551 | 0.356 | 0.387 | 0.241 | 5.02 | 21.393
180.099 | 1.274 | 0.852 | 1.89 | 2.5 | 1.033 | 0.485 | 0.392 | 4.5 | 37.938
180.244 | 1.361 | 0.862 | 0.58 | 0.527 | 0.368 | 0.356 | 0.243 | 5.06 | 21.766
180.291 | 1.428 | 1.076 | 0.863 | 3.176 | 2.436 | 1.138 | 0.351 | 4.15 | 43.401
180.322 | 1.277 | 0.903 | 1.383 | 2.465 | 1.046 | 0.577 | 0.227 | 4.53 | 35.654
180.477 | 1.223 | 0.853 | 0.565 | 0.57 | 0.371 | 0.37 | 0.144 | 5.07 | 20.783
180.535 | 1.348 | 0.909 | 1.102 | 5.895 | 2.235 | 1.12 | 0.394 | 4.1 | 53.317
180.678 | 1.22 | 0.871 | 0.627 | 0.648 | 0.436 | 0.35 | 0.171 | 5.01 | 21.669
180.803 | 1.301 | 0.832 | 0.561 | 0.527 | 0.376 | 0.345 | 0.215 | 5.06 | 21.043
180.86 | 0.145 | 0.104 | 0.074 | 0.053 | 0.039 | 0.023 | 0.019 | 5.25 | 2.407
180.892 | 0.147 | 0.105 | 0.074 | 0.06 | 0.04 | 0.029 | 0.017 | 5.23 | 2.467
180.922 | 1.22 | 0.885 | 0.918 | 3.866 | 1.837 | 1.427 | 0.319 | 4.07 | 42.581
180.99 | 1.203 | 0.787 | 0.61 | 1.312 | 0.746 | 0.475 | 0.273 | 4.61 | 24.906
181.234 | 1.208 | 0.831 | 0.559 | 0.64 | 0.446 | 0.423 | 0.226 | 4.89 | 21.203
181.452 | 1.183 | 0.881 | 0.551 | 0.693 | 0.481 | 0.412 | 0.289 | 4.82 | 21.649
181.473 | 1.356 | 0.9 | 1.24 | 7.783 | 5.338 | 4.741 | 1.71 | 3.44 | 79.43
181.554 | 0.147 | 0.103 | 0.074 | 0.061 | 0.036 | 0.023 | 0.017 | 5.27 | 2.431
181.632 | 1.144 | 0.788 | 0.626 | 2.513 | 1.848 | 0.68 | 0.287 | 4.2 | 33.11
181.694 | 1.198 | 0.821 | 0.564 | 0.542 | 0.379 | 0.266 | 0.209 | 5.07 | 20.176
181.766 | 1.169 | 0.859 | 1.386 | 7.962 | 3.665 | 1.765 | 0.415 | 3.89 | 67.05
181.872 | 1.314 | 0.917 | 0.99 | 2.775 | 1.448 | 0.614 | 0.28 | 4.39 | 36.603
181.941 | 1.286 | 0.897 | 0.587 | 0.556 | 0.384 | 0.353 | 0.181 | 5.09 | 21.58
182.078 | 1.318 | 1.03 | 0.692 | 2.381 | 2.031 | 0.568 | 0.212 | 4.35 | 35.83
182.217 | 1.189 | 0.844 | 0.601 | 0.536 | 0.377 | 0.34 | 0.165 | 5.06 | 20.513
182.226 | 1.185 | 0.838 | 1.072 | 3.408 | 2.752 | 1.234 | 0.346 | 4 | 43.385
182.266 | 1.264 | 0.894 | 1.815 | 6.607 | 5.054 | 1.692 | 0.513 | 3.86 | 68.772
182.335 | 1.317 | 0.896 | 1.121 | 3.268 | 2.896 | 1.215 | 0.432 | 4.02 | 44.822
182.4 | 1.342 | 0.921 | 0.728 | 3.075 | 1.735 | 0.726 | 0.291 | 4.29 | 37.807
182.49 | 1.26 | 0.975 | 0.58 | 0.566 | 0.38 | 0.403 | 0.148 | 5.09 | 21.927
182.536 | 0.153 | 0.103 | 0.08 | 0.057 | 0.036 | 0.022 | 0.017 | 5.31 | 2.487
182.618 | 1.236 | 0.8 | 0.604 | 1.841 | 1.319 | 0.502 | 0.288 | 4.41 | 29.079
182.731 | 1.307 | 0.818 | 0.618 | 1.551 | 1.077 | 0.528 | 0.26 | 4.53 | 27.896
182.751 | 1.332 | 0.858 | 0.654 | 2.744 | 1.696 | 0.607 | 0.282 | 4.32 | 35.309
182.978 | 1.196 | 0.815 | 0.665 | 2.468 | 1.79 | 0.622 | 0.361 | 4.22 | 33.434
183.104 | 0.15 | 0.106 | 0.081 | 0.059 | 0.034 | 0.03 | 0.023 | 5.2 | 2.511
183.166 | 1.182 | 0.835 | 1.116 | 2.711 | 1.333 | 1.023 | 0.24 | 4.26 | 35.991
183.291 | 1.24 | 0.839 | 0.677 | 2.596 | 2.302 | 0.703 | 0.281 | 4.18 | 36.08
183.41 | 1.249 | 0.917 | 2.095 | 7.573 | 8.653 | 3.189 | 1.085 | 3.57 | 88.434
183.471 | 1.244 | 1.115 | 3.512 | 11.169 | 10.613 | 5.306 | 1.771 | 3.51 | 121.858
183.549 | 1.199 | 0.813 | 0.556 | 0.486 | 0.333 | 0.319 | 0.29 | 4.99 | 19.927
183.597 | 1.345 | 0.971 | 0.948 | 3.778 | 2.23 | 1.285 | 0.414 | 4.08 | 44.768
183.657 | 1.341 | 0.908 | 0.728 | 2.427 | 1.174 | 0.548 | 0.257 | 4.48 | 33.058
183.746 | 1.206 | 0.918 | 0.551 | 0.877 | 0.656 | 0.389 | 0.274 | 4.77 | 23.228
183.828 | 1.288 | 0.999 | 0.785 | 3.154 | 1.78 | 1.322 | 0.448 | 4.09 | 39.989
183.995 | 1.178 | 0.867 | 0.554 | 0.53 | 0.344 | 0.316 | 0.217 | 5.05 | 20.218
184.038 | 1.248 | 1.015 | 1.548 | 7.745 | 4.861 | 2.001 | 0.824 | 3.79 | 72.954
184.06 | 1.294 | 0.991 | 0.777 | 2.267 | 2.251 | 0.804 | 0.256 | 4.23 | 36.573
184.158 | 1.205 | 0.93 | 0.623 | 0.664 | 0.492 | 0.436 | 0.241 | 4.87 | 22.376
184.202 | 1.31 | 1.344 | 5.869 | 24.333 | 14.694 | 8.215 | 2.528 | 3.55 | 206.95
184.283 | 1.27 | 0.854 | 0.866 | 3.549 | 1.726 | 1.243 | 0.379 | 4.11 | 40.58
184.331 | 0.152 | 0.105 | 0.076 | 0.059 | 0.035 | 0.029 | 0.018 | 5.25 | 2.485
184.432 | 1.258 | 0.846 | 0.659 | 1.539 | 1.194 | 0.587 | 0.261 | 4.47 | 28.35
184.449 | 1.313 | 0.986 | 0.754 | 2.149 | 1.005 | 0.78 | 0.547 | 4.33 | 32.597
184.515 | 1.288 | 1.009 | 0.896 | 3.286 | 1.902 | 0.772 | 0.187 | 4.3 | 40.132
184.783 | 1.251 | 0.965 | 0.774 | 2.914 | 2.065 | 0.434 | 0.246 | 4.32 | 37.384
184.847 | 0.907 | 0.668 | 0.445 | 0.407 | 0.3 | 0.221 | 0.129 | 5.1 | 15.685
185.115 | 1.34 | 1.001 | 0.588 | 0.54 | 0.351 | 0.347 | 0.19 | 5.15 | 22.421
185.198 | 1.195 | 0.805 | 0.669 | 2.657 | 2.307 | 0.682 | 0.304 | 4.15 | 35.762
185.344 | 1.368 | 1.027 | 0.897 | 4.654 | 2.525 | 0.702 | 0.283 | 4.2 | 48.103
185.367 | 0.306 | 0.275 | 0.19 | 0.204 | 0.19 | 0.168 | 0.048 | 4.71 | 6.514
185.478 | 3.481 | 1.467 | 1.716 | 6.13 | 3.196 | 1.374 | 0.731 | 4.38 | 79.344
185.497 | 1.361 | 1.033 | 0.822 | 4.21 | 4.156 | 1.738 | 0.584 | 3.83 | 53.208
185.682 | 1.169 | 0.866 | 0.581 | 0.492 | 0.348 | 0.354 | 0.17 | 5.07 | 20.178
185.866 | 1.29 | 0.873 | 0.573 | 0.559 | 0.405 | 0.306 | 0.163 | 5.12 | 21.364
185.969 | 1.34 | 1.044 | 1.53 | 7.516 | 3.631 | 0.64 | 0.391 | 4.1 | 65.917
186.034 | 1.319 | 0.876 | 0.677 | 2.419 | 1.335 | 0.846 | 0.204 | 4.36 | 33.453
186.114 | 1.338 | 1.007 | 0.889 | 3.069 | 2.371 | 0.937 | 0.503 | 4.12 | 41.61
186.36 | 1.236 | 0.861 | 0.57 | 0.677 | 0.425 | 0.343 | 0.225 | 4.97 | 21.567
186.414 | 1.356 | 0.958 | 0.591 | 0.518 | 0.326 | 0.367 | 0.197 | 5.14 | 22.183
186.445 | 1.237 | 0.882 | 1.154 | 1.874 | 1.03 | 0.44 | 0.218 | 4.6 | 31.406
186.611 | 1.189 | 0.811 | 2.142 | 1.045 | 0.588 | 0.406 | 0.206 | 4.83 | 30.864
186.731 | 2.822 | 2.408 | 3.219 | 15.379 | 8.813 | 1.249 | 1.005 | 4.06 | 141.757
186.755 | 1.293 | 0.953 | 2.329 | 7.062 | 4.228 | 0.645 | 0.268 | 4.11 | 68.903
187.019 | 1.328 | 0.931 | 0.576 | 0.539 | 0.388 | 0.311 | 0.219 | 5.11 | 21.928
187.195 | 1.199 | 0.812 | 0.883 | 3.74 | 2.196 | 0.858 | 0.343 | 4.12 | 41.29
187.449 | 1.274 | 0.884 | 0.97 | 4.334 | 2.222 | 1.657 | 0.344 | 4 | 46.736
187.464 | 1.245 | 0.878 | 0.69 | 1.442 | 1.24 | 0.415 | 0.189 | 4.58 | 27.947
187.767 | 1.21 | 0.848 | 1.473 | 3.464 | 2.378 | 0.757 | 0.249 | 4.21 | 43.678
187.95 | 1.4 | 1.048 | 2.403 | 6.841 | 4.876 | 0.871 | 0.396 | 4.05 | 72.235
188.077 | 1.289 | 0.861 | 0.732 | 2.759 | 1.517 | 1.083 | 0.263 | 4.22 | 35.864
188.085 | 1.242 | 0.882 | 0.682 | 2.328 | 1.495 | 0.894 | 0.355 | 4.23 | 33.341
188.387 | 1.346 | 0.901 | 0.571 | 0.537 | 0.341 | 0.342 | 0.186 | 5.14 | 21.726
188.611 | 1.267 | 0.88 | 1.206 | 2.697 | 2.48 | 1.437 | 1.038 | 3.85 | 42.321
188.629 | 1.193 | 0.874 | 1.651 | 3.081 | 1.812 | 0.736 | 0.331 | 4.28 | 41.408
188.666 | 1.287 | 1 | 1.303 | 2.667 | 1.96 | 0.472 | 0.244 | 4.39 | 39.259
188.69 | 1.355 | 1.1 | 3.545 | 14.822 | 12.125 | 8.943 | 4.342 | 3.28 | 151.696
188.797 | 0.147 | 0.104 | 0.078 | 0.052 | 0.034 | 0.021 | 0.017 | 5.32 | 2.407
188.884 | 1.256 | 0.963 | 1.412 | 3.377 | 1.368 | 0.517 | 0.234 | 4.44 | 40.508
188.978 | 0.15 | 0.106 | 0.078 | 0.06 | 0.039 | 0.023 | 0.018 | 5.27 | 2.498
189.013 | 1.31 | 1.023 | 0.909 | 3.83 | 3.142 | 1.455 | 0.819 | 3.87 | 48.333
189.063 | 1.309 | 0.876 | 1.045 | 2.595 | 1.51 | 0.746 | 0.269 | 4.35 | 36.309
189.183 | 0.146 | 0.105 | 0.075 | 0.056 | 0.035 | 0.025 | 0.018 | 5.27 | 2.424
189.457 | 1.178 | 0.822 | 0.599 | 0.772 | 0.604 | 0.404 | 0.218 | 4.81 | 22.097
189.51 | 1.325 | 0.977 | 1.247 | 2.46 | 1.34 | 0.621 | 0.356 | 4.42 | 36.833
189.573 | 0.15 | 0.102 | 0.079 | 0.057 | 0.037 | 0.027 | 0.019 | 5.25 | 2.47
189.65 | 1.294 | 1.013 | 0.886 | 5.044 | 3.008 | 1.598 | 0.569 | 3.92 | 52.523
189.663 | 1.24 | 0.888 | 0.658 | 2.236 | 1.429 | 0.51 | 0.262 | 4.4 | 31.811
189.696 | 1.247 | 0.839 | 0.733 | 4.732 | 2.057 | 1 | 0.488 | 4.06 | 45.009
189.776 | 1.185 | 0.831 | 1.387 | 4.702 | 2.7 | 0.912 | 0.365 | 4.08 | 49.316
189.828 | 1.197 | 0.802 | 0.769 | 2.26 | 1.569 | 0.94 | 0.224 | 4.24 | 32.886
189.929 | 1.306 | 0.999 | 0.61 | 0.551 | 0.379 | 0.416 | 0.154 | 5.1 | 22.514
190.079 | 1.209 | 0.863 | 0.564 | 0.581 | 0.386 | 0.427 | 0.199 | 4.97 | 20.999
190.124 | 1.139 | 0.899 | 1.834 | 3.591 | 2.242 | 0.54 | 0.28 | 4.27 | 44.987
190.198 | 1.312 | 1.008 | 1.227 | 6.339 | 3.367 | 0.705 | 0.361 | 4.09 | 58.594
190.423 | 0.145 | 0.103 | 0.081 | 0.055 | 0.036 | 0.026 | 0.019 | 5.24 | 2.438
190.442 | 1.414 | 0.915 | 1.004 | 2.209 | 1.494 | 0.82 | 0.486 | 4.3 | 35.856
190.503 | 1.363 | 0.889 | 1.109 | 3.419 | 1.872 | 0.968 | 0.475 | 4.17 | 42.121
190.577 | 0.147 | 0.103 | 0.077 | 0.052 | 0.037 | 0.024 | 0.017 | 5.29 | 2.415
190.663 | 1.158 | 0.87 | 0.603 | 0.677 | 0.51 | 0.483 | 0.214 | 4.82 | 21.756
190.851 | 1.274 | 0.835 | 0.736 | 2.758 | 1.302 | 0.716 | 0.276 | 4.34 | 34.255
191.049 | 1.357 | 0.944 | 1.895 | 12.059 | 9.769 | 4.147 | 1.68 | 3.52 | 112.155
191.19 | 1.14 | 0.823 | 0.885 | 2.493 | 1.981 | 0.512 | 0.223 | 4.28 | 34.512
191.303 | 1.201 | 0.842 | 0.643 | 0.535 | 0.374 | 0.478 | 0.237 | 4.9 | 21.133
191.575 | 1.366 | 1.085 | 0.845 | 3.661 | 1.846 | 1.274 | 0.277 | 4.18 | 43.306
191.628 | 1.397 | 1.209 | 2.344 | 4.797 | 3.095 | 1.042 | 0.524 | 4.15 | 59.83
191.693 | 1.187 | 1.24 | 4.301 | 4.135 | 2.56 | 0.528 | 0.263 | 4.42 | 62.791
191.78 | 0.148 | 0.102 | 0.079 | 0.051 | 0.038 | 0.032 | 0.026 | 5.15 | 2.452
191.92 | 1.269 | 0.839 | 0.579 | 0.546 | 0.419 | 0.402 | 0.185 | 5.01 | 21.236
192.061 | 0.147 | 0.111 | 0.078 | 0.053 | 0.037 | 0.024 | 0.018 | 5.28 | 2.478
192.274 | 1.241 | 0.84 | 0.653 | 2.233 | 0.922 | 0.561 | 0.245 | 4.49 | 30.06
192.369 | 0.144 | 0.104 | 0.081 | 0.053 | 0.039 | 0.026 | 0.016 | 5.26 | 2.432
192.385 | 1.241 | 0.817 | 1.076 | 4.657 | 3.19 | 0.879 | 0.39 | 4.03 | 49.318
192.494 | 1.222 | 0.981 | 2.23 | 4.639 | 2.099 | 0.725 | 0.253 | 4.29 | 52.143
192.546 | 1.254 | 0.898 | 0.998 | 2.023 | 1.369 | 0.597 | 0.427 | 4.36 | 32.979
192.596 | 1.334 | 1.084 | 1.044 | 2.818 | 1.373 | 0.667 | 0.206 | 4.46 | 37.993
192.82 | 1.138 | 0.799 | 0.765 | 2.415 | 1.863 | 0.837 | 0.387 | 4.13 | 33.895
192.885 | 0.15 | 0.102 | 0.077 | 0.057 | 0.041 | 0.028 | 0.024 | 5.17 | 2.473
192.92 | 1.344 | 1.037 | 0.845 | 3.069 | 1.234 | 1.078 | 0.277 | 4.31 | 38.266
193.051 | 1.303 | 0.975 | 0.932 | 2.671 | 1.624 | 0.842 | 0.309 | 4.3 | 37.183
193.16 | 1.264 | 0.868 | 0.741 | 2.396 | 1.915 | 0.829 | 0.381 | 4.18 | 35.13
193.409 | 1.291 | 0.852 | 1.539 | 6.055 | 3.234 | 1.501 | 0.381 | 3.98 | 59.152
193.457 | 1.236 | 0.878 | 1.221 | 3.221 | 1.527 | 0.766 | 0.283 | 4.3 | 39.305
193.496 | 1.23 | 0.868 | 0.883 | 3.85 | 1.667 | 0.995 | 0.387 | 4.15 | 41.014
193.596 | 1.281 | 0.915 | 0.583 | 0.547 | 0.363 | 0.45 | 0.216 | 5 | 21.764
193.642 | 2.813 | 2.391 | 2.41 | 8.144 | 4.246 | 2.21 | 0.603 | 4.23 | 96.428
193.719 | 1.237 | 0.915 | 2.201 | 8.055 | 7.013 | 2.282 | 0.673 | 3.74 | 83.65
193.794 | 2.886 | 2.681 | 9.44 | 3.74 | 3.136 | 0.468 | 0.401 | 4.8 | 109.194
193.866 | 0.15 | 0.103 | 0.08 | 0.058 | 0.034 | 0.021 | 0.016 | 5.32 | 2.461
193.98 | 1.339 | 0.844 | 0.82 | 1.837 | 1.102 | 0.439 | 0.21 | 4.59 | 30.281
194.028 | 1.361 | 1.034 | 0.792 | 3.084 | 1.304 | 0.522 | 0.169 | 4.5 | 37.146
194.119 | 1.342 | 1.396 | 4.504 | 4.598 | 5.508 | 1.02 | 0.793 | 4.07 | 78.041
194.259 | 1.244 | 0.829 | 0.814 | 6.668 | 2.88 | 1.781 | 0.896 | 3.81 | 57.524
194.325 | 1.231 | 0.863 | 0.813 | 2.922 | 1.384 | 0.722 | 0.199 | 4.35 | 35.343
194.49 | 1.218 | 0.851 | 1.859 | 7.296 | 2.853 | 0.839 | 0.245 | 4.13 | 62.592
194.627 | 1.291 | 1.089 | 1.525 | 2.105 | 1.01 | 0.406 | 0.275 | 4.64 | 35.734
194.695 | 0.798 | 0.584 | 0.509 | 0.564 | 0.403 | 0.383 | 0.175 | 4.7 | 16.038
194.803 | 1.27 | 0.95 | 0.758 | 3.815 | 1.835 | 0.753 | 0.468 | 4.18 | 41.121
194.93 | 1.289 | 0.934 | 1.131 | 3.609 | 3.384 | 0.666 | 0.501 | 4.06 | 46.698
195.014 | 1.215 | 1.035 | 1.866 | 4.853 | 3.273 | 0.596 | 0.26 | 4.18 | 54.723
195.11 | 1.302 | 0.865 | 0.558 | 0.56 | 0.389 | 0.379 | 0.203 | 5.04 | 21.458
195.158 | 1.18 | 0.79 | 0.914 | 2.582 | 1.13 | 0.74 | 0.282 | 4.34 | 33.058
195.261 | 1.248 | 0.862 | 0.794 | 4.274 | 1.634 | 0.878 | 0.364 | 4.18 | 41.994
195.332 | 3.449 | 1.876 | 1.21 | 2.666 | 1.976 | 1.011 | 0.483 | 4.78 | 60.544
195.811 | 1.21 | 0.876 | 0.912 | 4.057 | 5.15 | 1.424 | 0.812 | 3.71 | 53.628
196.188 | 1.201 | 0.841 | 0.675 | 3.472 | 2.907 | 1.041 | 0.439 | 3.97 | 41.956
196.21 | 1.373 | 1.065 | 1.756 | 5.656 | 6.333 | 2.439 | 0.613 | 3.74 | 71.89
196.294 | 1.226 | 0.881 | 0.611 | 1.834 | 0.927 | 0.555 | 0.319 | 4.48 | 28.467
196.504 | 1.216 | 0.82 | 0.579 | 0.544 | 0.411 | 0.432 | 0.143 | 5.01 | 20.742
196.627 | 1.412 | 1.001 | 1.438 | 6.333 | 2.451 | 0.675 | 0.248 | 4.23 | 57.362
196.692 | 0.149 | 0.104 | 0.075 | 0.058 | 0.031 | 0.027 | 0.018 | 5.28 | 2.438
196.787 | 1.175 | 0.805 | 0.889 | 3.276 | 2.096 | 0.787 | 0.342 | 4.14 | 38.801
196.943 | 1.306 | 1.002 | 1.147 | 5.005 | 3.989 | 1.218 | 0.252 | 3.99 | 55.57
197.013 | 0.143 | 0.104 | 0.078 | 0.057 | 0.04 | 0.023 | 0.02 | 5.23 | 2.429
197.071 | 1.251 | 0.878 | 1.103 | 3.84 | 1.96 | 1.243 | 0.426 | 4.08 | 43.69
197.203 | 1.231 | 1.074 | 2.884 | 5.474 | 9.342 | 0.507 | 0.228 | 3.89 | 80.641
197.548 | 1.312 | 0.86 | 0.57 | 0.531 | 0.404 | 0.329 | 0.131 | 5.15 | 21.32
197.595 | 1.347 | 0.96 | 0.962 | 2.437 | 1.302 | 0.572 | 0.238 | 4.48 | 35.036
197.749 | 1.354 | 0.866 | 0.583 | 0.704 | 0.584 | 0.415 | 0.257 | 4.88 | 23.241
197.819 | 0.147 | 0.104 | 0.077 | 0.055 | 0.036 | 0.023 | 0.018 | 5.29 | 2.436
197.879 | 12.268 | 30.836 | 60.765 | 158.461 | 114.899 | 47.033 | 41.307 | 3.63 | 1688.635
198.287 | 1.349 | 0.903 | 0.573 | 0.581 | 0.416 | 0.395 | 0.187 | 5.06 | 22.274
198.307 | 1.365 | 0.994 | 0.987 | 3.968 | 2.281 | 0.413 | 0.216 | 4.32 | 44.214
198.532 | 1.28 | 0.865 | 0.878 | 2.382 | 2.364 | 1.227 | 0.254 | 4.09 | 37.869
198.626 | 1.317 | 1.115 | 1.556 | 2.545 | 2.144 | 0.456 | 0.237 | 4.42 | 41.449
198.67 | 1.293 | 0.905 | 0.907 | 3.833 | 2.073 | 0.872 | 0.646 | 4.08 | 42.957
198.722 | 1.41 | 1.066 | 1.486 | 7.243 | 4.983 | 1.597 | 0.529 | 3.9 | 71.342
198.797 | 1.301 | 0.99 | 1.326 | 3.248 | 3.15 | 0.704 | 0.209 | 4.19 | 45.736
198.926 | 0.153 | 0.101 | 0.074 | 0.053 | 0.036 | 0.028 | 0.013 | 5.32 | 2.437
199.129 | 0.149 | 0.102 | 0.075 | 0.056 | 0.038 | 0.022 | 0.017 | 5.3 | 2.432
199.181 | 1.333 | 1.162 | 2.343 | 7.126 | 4.642 | 2 | 0.535 | 3.92 | 74.984
199.248 | 0.498 | 0.341 | 0.203 | 0.316 | 0.233 | 0.142 | 0.255 | 4.55 | 9.044
199.263 | 1.298 | 1.052 | 1.324 | 2.881 | 1.272 | 0.396 | 0.362 | 4.49 | 38.506
199.337 | 1.126 | 0.792 | 0.62 | 0.994 | 0.739 | 0.426 | 0.316 | 4.61 | 23.101
199.381 | 1.175 | 0.822 | 1.346 | 4.036 | 2.206 | 0.682 | 0.262 | 4.21 | 44.277
199.413 | 1.261 | 0.924 | 1.026 | 3.069 | 2.391 | 0.721 | 0.267 | 4.21 | 40.659
199.563 | 1.234 | 0.833 | 0.611 | 2.38 | 1.43 | 0.54 | 0.247 | 4.38 | 31.828
199.67 | 1.291 | 0.882 | 0.956 | 2.907 | 1.781 | 0.472 | 0.29 | 4.35 | 37.314
199.722 | 1.307 | 0.907 | 1.193 | 3.046 | 1.571 | 0.752 | 0.374 | 4.3 | 39.336
199.994 | 1.263 | 0.827 | 0.627 | 2.299 | 1.632 | 0.58 | 0.3 | 4.32 | 32.487
200.063 | 1.207 | 0.831 | 0.568 | 0.509 | 0.316 | 0.337 | 0.197 | 5.08 | 20.129
200.13 | 1.176 | 0.849 | 0.581 | 0.706 | 0.532 | 0.464 | 0.231 | 4.81 | 21.813
200.194 | 1.222 | 0.836 | 0.607 | 0.524 | 0.371 | 0.363 | 0.189 | 5.04 | 20.729
200.209 | 1.202 | 0.833 | 0.711 | 1.381 | 0.822 | 0.571 | 0.31 | 4.53 | 26.416
200.272 | 1.208 | 0.945 | 0.767 | 2.158 | 1.238 | 0.432 | 0.268 | 4.48 | 31.437
200.331 | 0.149 | 0.106 | 0.077 | 0.055 | 0.039 | 0.026 | 0.024 | 5.2 | 2.473
200.381 | 1.133 | 0.803 | 1.029 | 2.89 | 1.933 | 0.448 | 0.294 | 4.27 | 36.441
200.448 | 1.262 | 0.981 | 0.755 | 3.69 | 1.986 | 0.879 | 0.479 | 4.13 | 41.447
200.493 | 10.1 | 24.975 | 53.216 | 158.388 | 82.85 | 31.906 | 30.665 | 3.73 | 1463.207
200.696 | 1.168 | 0.825 | 0.565 | 0.852 | 0.582 | 0.406 | 0.23 | 4.79 | 22.143
200.738 | 1.284 | 1.114 | 0.832 | 1.494 | 1.437 | 0.643 | 0.231 | 4.5 | 31.636
200.809 | 0.149 | 0.106 | 0.077 | 0.053 | 0.034 | 0.03 | 0.023 | 5.22 | 2.462
200.882 | 1.343 | 1.024 | 0.889 | 2.544 | 2.246 | 1.008 | 0.409 | 4.16 | 39.331
200.991 | 1.324 | 0.939 | 0.584 | 1.013 | 0.845 | 0.49 | 0.321 | 4.66 | 25.715
201.052 | 0.149 | 0.106 | 0.08 | 0.059 | 0.039 | 0.026 | 0.017 | 5.26 | 2.502
201.407 | 1.269 | 0.816 | 0.819 | 2.092 | 1.081 | 0.595 | 0.266 | 4.46 | 30.935
201.438 | 1.295 | 0.847 | 0.871 | 1.571 | 0.995 | 0.702 | 0.37 | 4.44 | 29.547
201.475 | 0.15 | 0.104 | 0.077 | 0.056 | 0.035 | 0.021 | 0.015 | 5.34 | 2.44
201.569 | 0.148 | 0.108 | 0.082 | 0.054 | 0.036 | 0.019 | 0.015 | 5.35 | 2.47
201.763 | 1.286 | 0.983 | 1.041 | 5.128 | 4.764 | 0.425 | 0.148 | 4.06 | 55.904
201.946 | 1.307 | 0.838 | 0.806 | 3.561 | 1.919 | 0.711 | 0.249 | 4.25 | 39.884
202.013 | 1.22 | 0.945 | 0.949 | 3.108 | 4.288 | 1.207 | 0.155 | 3.94 | 46.82
202.087 | 1.347 | 1.02 | 0.621 | 0.569 | 0.422 | 0.393 | 0.202 | 5.07 | 23.189
202.153 | 1.307 | 0.856 | 0.6 | 0.556 | 0.388 | 0.462 | 0.234 | 4.96 | 21.828
202.256 | 1.262 | 0.85 | 0.581 | 0.583 | 0.418 | 0.405 | 0.203 | 4.98 | 21.438
202.314 | 0.145 | 0.102 | 0.077 | 0.052 | 0.04 | 0.025 | 0.016 | 5.26 | 2.406
202.558 | 1.177 | 0.792 | 0.55 | 0.566 | 0.425 | 0.418 | 0.252 | 4.87 | 20.368
202.754 | 1.365 | 0.884 | 0.906 | 4.146 | 2.542 | 1.246 | 0.492 | 4.02 | 46.582
202.818 | 0.149 | 0.106 | 0.074 | 0.049 | 0.038 | 0.024 | 0.016 | 5.31 | 2.415
202.958 | 1.358 | 0.991 | 0.648 | 2.339 | 0.963 | 0.528 | 0.254 | 4.55 | 32.246
203.003 | 1.409 | 1.701 | 5.182 | 30.105 | 53.751 | 36.929 | 10.805 | 2.95 | 412.315
203.099 | 1.338 | 0.89 | 0.63 | 0.641 | 0.42 | 0.366 | 0.218 | 5.03 | 22.632
203.215 | 1.28 | 0.878 | 0.554 | 0.808 | 0.649 | 0.443 | 0.234 | 4.81 | 23.298
203.239 | 1.304 | 0.917 | 0.611 | 1.329 | 0.753 | 0.576 | 0.386 | 4.56 | 26.796
203.269 | 0.148 | 0.101 | 0.075 | 0.055 | 0.036 | 0.027 | 0.018 | 5.25 | 2.418
203.338 | 1.195 | 0.843 | 0.754 | 2.59 | 1.045 | 0.806 | 0.259 | 4.35 | 32.56
203.431 | 1.301 | 0.996 | 0.596 | 0.636 | 0.393 | 0.374 | 0.209 | 5.05 | 22.737
203.475 | 1.345 | 1.009 | 1.497 | 10.351 | 7.68 | 1.586 | 0.472 | 3.8 | 91.042
203.601 | 1.185 | 0.975 | 2.687 | 6.735 | 8.117 | 5.015 | 1.206 | 3.48 | 90.11
203.667 | 1.255 | 0.845 | 0.703 | 3.855 | 2.484 | 0.814 | 0.356 | 4.1 | 42.229
203.715 | 1.214 | 0.807 | 0.884 | 3.743 | 2.252 | 0.899 | 0.455 | 4.07 | 41.749
203.963 | 1.205 | 0.903 | 0.583 | 0.512 | 0.414 | 0.337 | 0.187 | 5.05 | 20.921
204.068 | 1.187 | 0.875 | 0.582 | 0.663 | 0.404 | 0.354 | 0.217 | 4.96 | 21.26
204.131 | 0.301 | 0.243 | 0.18 | 0.179 | 0.145 | 0.166 | 0.13 | 4.52 | 6.075
204.166 | 0.148 | 0.108 | 0.077 | 0.054 | 0.037 | 0.024 | 0.017 | 5.29 | 2.462
204.197 | 1.234 | 0.864 | 0.896 | 3.748 | 1.771 | 0.545 | 0.323 | 4.27 | 40.019
204.268 | 1.279 | 0.958 | 2.213 | 5.287 | 5.037 | 2.272 | 0.758 | 3.78 | 67.33
204.332 | 0.148 | 0.103 | 0.074 | 0.053 | 0.035 | 0.025 | 0.016 | 5.31 | 2.402
204.366 | 1.315 | 0.956 | 0.574 | 0.496 | 0.361 | 0.388 | 0.271 | 5.03 | 21.93
204.44 | 1.297 | 0.828 | 1.155 | 7.602 | 4.798 | 2.243 | 0.812 | 3.73 | 69.921
204.505 | 0.147 | 0.103 | 0.073 | 0.059 | 0.035 | 0.029 | 0.023 | 5.19 | 2.433
204.772 | 1.266 | 0.925 | 0.842 | 2.372 | 1.427 | 0.604 | 0.395 | 4.34 | 33.991
204.833 | 0.15 | 0.107 | 0.076 | 0.054 | 0.04 | 0.027 | 0.02 | 5.24 | 2.48
204.984 | 1.31 | 0.939 | 0.842 | 3.113 | 1.836 | 0.538 | 0.231 | 4.35 | 38.278
204.993 | 1.264 | 0.891 | 0.734 | 3.688 | 1.645 | 0.745 | 0.227 | 4.27 | 39.27
205.048 | 1.14 | 0.889 | 2.251 | 4.18 | 3.246 | 1.467 | 0.583 | 3.97 | 54.542
205.376 | 1.263 | 0.843 | 1.09 | 1.512 | 1.886 | 0.453 | 0.214 | 4.43 | 32.181
205.628 | 1.208 | 0.805 | 0.755 | 3.461 | 2.358 | 0.822 | 0.467 | 4.06 | 40.089
205.671 | 1.285 | 0.865 | 0.916 | 4.047 | 2.448 | 0.813 | 0.369 | 4.12 | 44.294
205.75 | 1.257 | 1.322 | 5.545 | 53.45 | 79.861 | 42.444 | 21.341 | 2.94 | 604.066
205.758 | 1.267 | 0.824 | 0.555 | 1.636 | 1.169 | 0.557 | 0.214 | 4.5 | 27.962
205.842 | 1.212 | 0.847 | 0.574 | 0.605 | 0.482 | 0.391 | 0.182 | 4.95 | 21.272
205.977 | 1.385 | 0.992 | 0.961 | 3.206 | 1.717 | 0.727 | 0.316 | 4.32 | 40.192
206.048 | 0.148 | 0.107 | 0.075 | 0.057 | 0.037 | 0.025 | 0.017 | 5.28 | 2.461
206.085 | 1.138 | 0.819 | 0.692 | 3.295 | 2.009 | 0.844 | 0.341 | 4.11 | 37.582
206.513 | 0.146 | 0.105 | 0.083 | 0.051 | 0.033 | 0.023 | 0.015 | 5.33 | 2.43
206.732 | 1.192 | 0.816 | 0.57 | 0.54 | 0.371 | 0.374 | 0.283 | 4.92 | 20.395
206.776 | 1.425 | 0.943 | 1.725 | 5.634 | 6.259 | 2.992 | 0.563 | 3.69 | 72.114
206.815 | 2.972 | 2.457 | 2.104 | 3.166 | 2.136 | 0.582 | 0.332 | 4.85 | 66.635
207.081 | 0.147 | 0.106 | 0.079 | 0.057 | 0.038 | 0.023 | 0.019 | 5.26 | 2.465
207.175 | 1.321 | 0.891 | 0.574 | 0.616 | 0.333 | 0.348 | 0.243 | 5.05 | 21.866
207.217 | 1.321 | 1.186 | 2.085 | 5.127 | 6.743 | 0.725 | 0.285 | 3.96 | 69.252
207.31 | 1.256 | 0.921 | 1.31 | 2.613 | 2.187 | 0.585 | 0.175 | 4.34 | 39.225
207.33 | 1.375 | 1.014 | 2.193 | 3.028 | 2.581 | 0.419 | 0.203 | 4.4 | 47.57
207.408 | 1.314 | 1.146 | 2.719 | 5.34 | 4.827 | 0.713 | 0.206 | 4.13 | 67.143
207.471 | 0.148 | 0.107 | 0.077 | 0.059 | 0.038 | 0.025 | 0.018 | 5.26 | 2.482
207.538 | 1.224 | 0.803 | 0.75 | 2.482 | 1.205 | 0.734 | 0.304 | 4.33 | 32.448
207.581 | 1.286 | 0.86 | 0.794 | 4.438 | 3.681 | 1.003 | 0.49 | 3.94 | 49.426
207.866 | 1.325 | 0.909 | 0.674 | 1.695 | 0.852 | 0.412 | 0.216 | 4.68 | 28.477
207.912 | 1.31 | 0.927 | 0.812 | 3.394 | 1.575 | 0.857 | 0.25 | 4.28 | 39.062
208.163 | 1.343 | 1.012 | 0.553 | 0.598 | 0.409 | 0.405 | 0.211 | 5.05 | 22.881
208.374 | 1.343 | 1.153 | 0.643 | 0.741 | 0.485 | 0.656 | 0.569 | 4.62 | 25.83
208.387 | 1.21 | 0.898 | 0.754 | 4.184 | 2.525 | 1.146 | 0.277 | 4.05 | 44.508
208.43 | 1.189 | 0.982 | 2.306 | 6.282 | 3.104 | 1.137 | 0.252 | 4.11 | 62.712
208.519 | 0.145 | 0.102 | 0.075 | 0.056 | 0.038 | 0.024 | 0.015 | 5.28 | 2.404
208.576 | 3.535 | 1.991 | 2.327 | 3.81 | 2.153 | 0.805 | 0.358 | 4.81 | 71.991
208.66 | 1.227 | 0.876 | 0.634 | 1.761 | 1.614 | 0.534 | 0.185 | 4.41 | 30.158
208.718 | 1.349 | 1.018 | 0.916 | 3.954 | 4.564 | 1.362 | 0.72 | 3.82 | 53.084
208.782 | 1.256 | 0.874 | 1.282 | 4.362 | 2.679 | 0.569 | 0.246 | 4.2 | 47.319
208.936 | 1.29 | 0.899 | 0.858 | 3.326 | 3.229 | 1.093 | 0.39 | 4 | 44.285
209.088 | 0.146 | 0.105 | 0.078 | 0.056 | 0.032 | 0.024 | 0.019 | 5.28 | 2.426
209.137 | 3.595 | 1.353 | 2.811 | 12.625 | 5.77 | 1.219 | 0.579 | 4.23 | 118.166
209.196 | 1.291 | 0.848 | 1.405 | 9.1 | 4.026 | 1.303 | 0.397 | 3.95 | 72.629
209.309 | 1.193 | 0.858 | 0.572 | 0.951 | 0.644 | 0.489 | 0.242 | 4.71 | 23.313
209.518 | 1.323 | 1.037 | 0.631 | 0.592 | 0.372 | 0.43 | 0.2 | 5.06 | 23.181
209.539 | 1.287 | 0.938 | 1.334 | 2.079 | 1.26 | 0.442 | 0.273 | 4.54 | 34.561
209.591 | 1.243 | 0.813 | 0.639 | 2.381 | 1.148 | 0.549 | 0.287 | 4.41 | 31.124
209.729 | 1.31 | 0.78 | 0.677 | 3.077 | 1.374 | 0.684 | 0.288 | 4.31 | 35.324
209.76 | 1.336 | 0.835 | 0.742 | 4.634 | 2.44 | 1.188 | 0.454 | 4.02 | 46.753
209.843 | 1.314 | 0.883 | 0.627 | 0.692 | 0.468 | 0.313 | 0.177 | 5.05 | 22.6
209.972 | 1.357 | 1.066 | 1.383 | 4.753 | 4.852 | 0.765 | 0.285 | 4.02 | 58.197
210.066 | 1.261 | 0.881 | 1.264 | 4.684 | 4.362 | 2.229 | 0.491 | 3.77 | 57.196
210.089 | 1.35 | 1.054 | 1.195 | 5.374 | 2.914 | 1.248 | 0.32 | 4.07 | 54.797
210.129 | 1.187 | 0.797 | 1.367 | 5.387 | 2.924 | 1.309 | 0.41 | 3.98 | 53.274
210.184 | 1.2 | 0.88 | 1.675 | 9.273 | 5.71 | 2.042 | 0.367 | 3.82 | 80.727
210.278 | 0.152 | 0.102 | 0.078 | 0.055 | 0.04 | 0.032 | 0.021 | 5.19 | 2.492
210.315 | 0.148 | 0.099 | 0.08 | 0.056 | 0.035 | 0.025 | 0.026 | 5.19 | 2.438
210.348 | 0.149 | 0.102 | 0.077 | 0.053 | 0.039 | 0.024 | 0.015 | 5.3 | 2.432
210.426 | 2.955 | 2.642 | 1.414 | 2.169 | 2.073 | 0.692 | 0.258 | 4.93 | 60.144
210.472 | 1.254 | 0.866 | 0.725 | 2.748 | 2.457 | 0.882 | 0.382 | 4.09 | 38.101
210.535 | 0.148 | 0.106 | 0.073 | 0.052 | 0.036 | 0.028 | 0.023 | 5.22 | 2.429
210.566 | 1.193 | 0.874 | 1.488 | 3.473 | 1.301 | 0.415 | 0.342 | 4.4 | 40.009
210.585 | 1.184 | 0.814 | 0.689 | 3.466 | 1.486 | 0.69 | 0.274 | 4.25 | 36.6
210.618 | 0.147 | 0.102 | 0.078 | 0.055 | 0.041 | 0.024 | 0.015 | 5.28 | 2.44
210.639 | 1.215 | 0.906 | 2.221 | 7.588 | 3.665 | 0.893 | 0.314 | 4.08 | 68.49
210.715 | 1.249 | 0.939 | 0.577 | 0.604 | 0.405 | 0.327 | 0.279 | 4.98 | 21.827
210.732 | 1.281 | 0.981 | 0.799 | 6.945 | 5.53 | 1.999 | 1.044 | 3.67 | 68.258
210.779 | 1.299 | 1.375 | 4.242 | 6.036 | 12.692 | 1.037 | 0.294 | 3.82 | 103.143
210.822 | 1.264 | 0.881 | 0.945 | 5.091 | 2.524 | 1.454 | 0.477 | 3.97 | 50.174
210.933 | 0.146 | 0.104 | 0.076 | 0.052 | 0.034 | 0.026 | 0.018 | 5.27 | 2.405
210.944 | 1.237 | 1.035 | 2.31 | 5.811 | 3.701 | 1.116 | 0.458 | 4.05 | 63.458
210.998 | 1.179 | 0.815 | 0.763 | 0.971 | 0.56 | 0.359 | 0.16 | 4.87 | 23.403
211.015 | 1.19 | 0.98 | 1.183 | 2.787 | 2.221 | 0.49 | 0.232 | 4.31 | 39.146
211.367 | 1.262 | 0.859 | 1.201 | 4.714 | 2.305 | 0.983 | 0.322 | 4.13 | 48.055
211.433 | 1.24 | 0.9 | 0.588 | 0.758 | 1 | 0.413 | 0.267 | 4.67 | 24.145
211.5 | 1.233 | 0.795 | 0.559 | 0.563 | 0.38 | 0.33 | 0.157 | 5.08 | 20.408
211.568 | 1.345 | 0.998 | 0.629 | 0.888 | 0.603 | 0.542 | 0.568 | 4.59 | 25.557
211.633 | 0.149 | 0.104 | 0.079 | 0.052 | 0.037 | 0.025 | 0.02 | 5.26 | 2.458
211.674 | 1.214 | 0.866 | 1.896 | 10.885 | 6.617 | 0.955 | 0.373 | 3.9 | 88.845
211.8 | 1.341 | 0.903 | 0.713 | 2.315 | 1.173 | 0.73 | 0.261 | 4.42 | 32.878
211.866 | 1.431 | 0.915 | 0.968 | 1.93 | 3.719 | 1.578 | 0.689 | 3.84 | 43.066
211.975 | 1.205 | 0.826 | 0.582 | 0.7 | 0.577 | 0.404 | 0.22 | 4.84 | 21.86
212.016 | 1.356 | 1.032 | 0.857 | 2.322 | 1.063 | 0.566 | 0.173 | 4.58 | 33.754
212.086 | 1.13 | 0.818 | 0.567 | 0.749 | 0.491 | 0.413 | 0.181 | 4.86 | 21.131
212.148 | 1.333 | 1.002 | 0.585 | 0.646 | 0.551 | 0.366 | 0.202 | 5 | 23.439
212.198 | 1.193 | 0.838 | 1.173 | 4.22 | 2.685 | 0.87 | 0.243 | 4.11 | 46.153
212.26 | 1.248 | 0.852 | 1.52 | 4.241 | 3.081 | 0.639 | 0.25 | 4.16 | 49.186
212.296 | 1.261 | 0.839 | 0.955 | 2.742 | 1.479 | 0.448 | 0.203 | 4.43 | 35.136
212.377 | 0.148 | 0.106 | 0.078 | 0.053 | 0.039 | 0.027 | 0.019 | 5.24 | 2.462
212.449 | 1.395 | 1.115 | 2.053 | 10.218 | 9.659 | 1.951 | 0.447 | 3.76 | 100.924
212.518 | 1.3 | 0.88 | 1.077 | 2.603 | 2.109 | 0.828 | 0.236 | 4.25 | 38.393
212.582 | 0.151 | 0.099 | 0.072 | 0.053 | 0.036 | 0.027 | 0.014 | 5.31 | 2.398
212.786 | 1.247 | 1.03 | 2.537 | 7.354 | 5.074 | 1.044 | 0.26 | 4.02 | 74.581
213.006 | 0.149 | 0.102 | 0.079 | 0.054 | 0.041 | 0.027 | 0.018 | 5.24 | 2.461
213.039 | 1.386 | 1.047 | 0.918 | 2.849 | 2.166 | 0.474 | 0.196 | 4.38 | 39.613
213.098 | 1.356 | 1.198 | 3.523 | 9.868 | 5.196 | 1.362 | 0.256 | 4.06 | 92.339
213.164 | 1.533 | 5.393 | 20.72 | 104.796 | 50.81 | 16.439 | 9.101 | 3.64 | 760.276
213.255 | 0.152 | 0.103 | 0.083 | 0.056 | 0.032 | 0.029 | 0.02 | 5.25 | 2.495
213.324 | 86.149 | 140.464 | 202.043 | 415.255 | 299.874 | 89.126 | 90.14 | 4 | 5285.076
213.34 | 1.212 | 0.846 | 1.168 | 3.285 | 2.995 | 3.363 | 1.349 | 3.49 | 49.602
213.418 | 0.146 | 0.104 | 0.076 | 0.051 | 0.035 | 0.024 | 0.015 | 5.32 | 2.398
213.43 | 1.436 | 2.016 | 14.979 | 19.678 | 10.509 | 1.768 | 0.589 | 4.15 | 211.406
213.452 | 1.405 | 1.093 | 0.755 | 2.381 | 1.419 | 0.503 | 0.296 | 4.49 | 35.249
213.463 | 1.313 | 0.907 | 0.904 | 4.002 | 2.423 | 0.571 | 0.268 | 4.22 | 43.839
213.481 | 1.353 | 1.164 | 0.986 | 3.071 | 1.989 | 0.82 | 0.761 | 4.14 | 42.038
213.539 | 0.148 | 0.102 | 0.075 | 0.055 | 0.033 | 0.028 | 0.016 | 5.28 | 2.414
213.593 | 1.279 | 0.969 | 0.644 | 2.282 | 1.149 | 0.6 | 0.203 | 4.49 | 31.969
213.638 | 1.37 | 0.86 | 0.837 | 3.174 | 3.024 | 0.733 | 0.26 | 4.14 | 42.43
213.715 | 0.147 | 0.104 | 0.081 | 0.059 | 0.038 | 0.029 | 0.024 | 5.17 | 2.489
213.751 | 1.282 | 1.344 | 7.789 | 5.533 | 2.283 | 0.474 | 0.187 | 4.56 | 86.097
213.831 | 1.332 | 0.916 | 0.574 | 1.473 | 0.686 | 0.465 | 0.283 | 4.69 | 26.858
213.873 | 1.131 | 0.873 | 2.481 | 3.796 | 4.122 | 4.431 | 1.329 | 3.49 | 63.308
213.947 | 1.418 | 1.051 | 2.179 | 2.704 | 1.99 | 0.464 | 0.292 | 4.47 | 45.131
213.96 | 1.276 | 1.018 | 2.168 | 7.518 | 3.087 | 0.889 | 0.729 | 4.06 | 67.723
214.016 | 1.379 | 1.151 | 2.197 | 6.374 | 6.828 | 0.47 | 0.187 | 4.02 | 74.653
214.08 | 0.146 | 0.104 | 0.082 | 0.057 | 0.036 | 0.025 | 0.021 | 5.23 | 2.458
214.116 | 1.185 | 1.453 | 3.166 | 3.035 | 2.97 | 0.587 | 0.274 | 4.37 | 55.34
214.175 | 1.19 | 1.441 | 4.157 | 2.283 | 0.957 | 0.401 | 0.27 | 4.75 | 50.834
214.243 | 0.152 | 0.102 | 0.082 | 0.058 | 0.037 | 0.024 | 0.021 | 5.25 | 2.49
214.261 | 1.177 | 0.909 | 1.989 | 7.152 | 3.291 | 0.688 | 0.36 | 4.1 | 63.859
214.328 | 1.316 | 1.124 | 2.311 | 4.299 | 3.086 | 0.891 | 0.235 | 4.22 | 55.983
214.393 | 1.411 | 1.085 | 2.092 | 8.204 | 5.04 | 2.196 | 0.432 | 3.89 | 79.606
214.466 | 0.15 | 0.105 | 0.075 | 0.057 | 0.037 | 0.023 | 0.017 | 5.3 | 2.458
214.478 | 1.351 | 1.114 | 2.617 | 3.575 | 2.314 | 0.608 | 0.358 | 4.36 | 52.04
214.556 | 1.396 | 1.092 | 0.67 | 1.044 | 0.656 | 0.374 | 0.16 | 4.96 | 26.717
214.569 | 1.298 | 0.883 | 2.141 | 3.678 | 2.24 | 0.709 | 0.408 | 4.26 | 48.347
214.599 | 1.161 | 0.863 | 1.427 | 3.701 | 2.309 | 0.654 | 0.287 | 4.21 | 43.77
214.66 | 1.33 | 0.968 | 0.958 | 2.301 | 1.304 | 0.579 | 0.23 | 4.49 | 34.409
214.774 | 0.146 | 0.107 | 0.077 | 0.058 | 0.037 | 0.023 | 0.017 | 5.28 | 2.46
214.828 | 0.15 | 0.107 | 0.078 | 0.056 | 0.039 | 0.023 | 0.017 | 5.29 | 2.483
214.952 | 0.144 | 0.107 | 0.075 | 0.052 | 0.037 | 0.024 | 0.021 | 5.24 | 2.415
214.996 | 1.278 | 0.908 | 0.922 | 0.917 | 0.46 | 0.331 | 0.189 | 4.97 | 24.902
215.076 | 2.925 | 2.043 | 1.56 | 3.328 | 2.647 | 0.569 | 0.416 | 4.7 | 63.342
215.096 | 0.147 | 0.107 | 0.077 | 0.055 | 0.039 | 0.027 | 0.016 | 5.26 | 2.461
215.14 | 0.15 | 0.108 | 0.082 | 0.058 | 0.038 | 0.026 | 0.021 | 5.23 | 2.523
215.18 | 0.147 | 0.102 | 0.078 | 0.055 | 0.04 | 0.026 | 0.025 | 5.18 | 2.447
215.213 | 0.299 | 0.189 | 0.112 | 0.154 | 0.078 | 0.065 | 0.075 | 4.98 | 4.839
215.245 | 1.254 | 1.134 | 4.314 | 24.73 | 11.757 | 6.315 | 1.524 | 3.64 | 185.503
215.279 | 1.295 | 0.987 | 1.431 | 5.545 | 3.102 | 2.062 | 0.406 | 3.92 | 58.16
215.335 | 1.293 | 1.02 | 1.125 | 4.166 | 2.314 | 2.032 | 0.367 | 3.97 | 48.827
215.385 | 1.212 | 0.859 | 1.082 | 3.022 | 1.88 | 0.477 | 0.168 | 4.36 | 37.894
215.426 | 1.286 | 1.019 | 1.709 | 6.836 | 6.5 | 2.554 | 0.63 | 3.71 | 76.247
215.469 | 0.149 | 0.102 | 0.079 | 0.054 | 0.037 | 0.029 | 0.018 | 5.24 | 2.453
215.531 | 1.185 | 0.875 | 0.783 | 1.755 | 1.262 | 0.545 | 0.272 | 4.44 | 29.626
215.581 | 1.171 | 0.849 | 1.735 | 1.936 | 1.195 | 0.312 | 0.194 | 4.62 | 34.109
215.658 | 1.108 | 0.782 | 0.583 | 0.512 | 0.404 | 0.315 | 0.164 | 5.02 | 19.416
215.7 | 1.261 | 0.862 | 1.519 | 3.992 | 2.192 | 0.952 | 0.676 | 4.08 | 46.717
215.727 | 1.188 | 0.828 | 0.603 | 0.527 | 0.388 | 0.353 | 0.207 | 5 | 20.485
215.778 | 1.339 | 1 | 1.356 | 2.59 | 1.674 | 0.936 | 0.294 | 4.32 | 39.697
215.868 | 1.383 | 1.063 | 0.593 | 0.649 | 0.409 | 0.397 | 0.277 | 5.01 | 23.918
215.934 | 1.143 | 0.929 | 1.961 | 4.762 | 5.909 | 1.266 | 0.305 | 3.87 | 62.996
216.009 | 1.299 | 0.941 | 0.762 | 2.252 | 2.593 | 1.443 | 0.375 | 3.99 | 38.599
216.081 | 1.286 | 0.985 | 1.291 | 3.682 | 3.021 | 1.473 | 0.392 | 4 | 48.498
216.131 | 1.02 | 0.839 | 1.985 | 5.101 | 3.427 | 1.155 | 0.298 | 4.01 | 55.394
216.162 | 2.71 | 8.143 | 26.999 | 84.407 | 79.759 | 46.344 | 21.019 | 3.32 | 893.437
216.217 | 1.226 | 0.886 | 1.929 | 2.431 | 2.477 | 0.579 | 0.25 | 4.31 | 42.111
216.322 | 0.151 | 0.103 | 0.077 | 0.055 | 0.04 | 0.023 | 0.014 | 5.32 | 2.458
216.42 | 1.317 | 0.877 | 0.84 | 2.808 | 1.756 | 0.603 | 0.297 | 4.32 | 36.684
216.48 | 3.497 | 1.831 | 1.379 | 2.534 | 1.586 | 0.948 | 0.354 | 4.91 | 59.5
216.529 | 1.272 | 0.884 | 0.907 | 4.028 | 2.072 | 0.857 | 0.307 | 4.17 | 43.089
216.595 | 0.145 | 0.108 | 0.076 | 0.054 | 0.037 | 0.031 | 0.03 | 5.12 | 2.454
216.676 | 1.159 | 0.858 | 1.212 | 2.499 | 1.808 | 0.57 | 0.198 | 4.35 | 36.085
216.735 | 0.148 | 0.106 | 0.075 | 0.055 | 0.034 | 0.024 | 0.021 | 5.26 | 2.437
216.763 | 1.184 | 0.855 | 1.623 | 2.298 | 1.509 | 0.425 | 0.183 | 4.49 | 36.287
216.832 | 0.147 | 0.108 | 0.079 | 0.053 | 0.039 | 0.032 | 0.027 | 5.14 | 2.49
216.944 | 1.188 | 0.917 | 0.811 | 1.378 | 0.834 | 0.434 | 0.226 | 4.66 | 26.986
217.009 | 0.145 | 0.106 | 0.082 | 0.057 | 0.037 | 0.026 | 0.02 | 5.23 | 2.471
217.095 | 1.36 | 0.91 | 0.587 | 0.862 | 0.855 | 0.435 | 0.233 | 4.78 | 25.033
217.145 | 1.239 | 0.851 | 0.772 | 2.639 | 1.715 | 0.548 | 0.24 | 4.33 | 34.674
217.208 | 1.359 | 0.909 | 1.51 | 10.324 | 10.103 | 2.313 | 0.875 | 3.64 | 99.63
217.288 | 1.249 | 0.882 | 1.72 | 4.286 | 3.351 | 1.352 | 0.242 | 4.03 | 52.779
217.346 | 1.366 | 1.18 | 2.782 | 3.246 | 2.811 | 0.624 | 0.254 | 4.36 | 53.471
217.365 | 1.351 | 1.02 | 0.775 | 2.984 | 2.315 | 0.781 | 0.429 | 4.18 | 40.321
217.449 | 1.365 | 1.024 | 0.977 | 2.603 | 1.892 | 0.708 | 0.257 | 4.35 | 38.347
217.516 | 2.797 | 2.022 | 1.898 | 2.599 | 1.153 | 0.659 | 0.36 | 4.94 | 56.737
217.525 | 1.394 | 1.134 | 0.675 | 3.845 | 2.778 | 0.964 | 0.477 | 4.09 | 46.053
217.548 | 0.147 | 0.106 | 0.074 | 0.05 | 0.032 | 0.03 | 0.018 | 5.27 | 2.408
217.595 | 1.343 | 0.913 | 0.944 | 3.135 | 2.061 | 0.793 | 0.252 | 4.25 | 40.161
217.678 | 1.342 | 1.136 | 4.581 | 33.911 | 23.268 | 8.096 | 4.028 | 3.47 | 264.787
217.749 | 1.218 | 0.837 | 0.961 | 4.025 | 2.678 | 0.775 | 0.279 | 4.11 | 44.32
217.824 | 1.222 | 0.824 | 0.557 | 0.648 | 0.414 | 0.387 | 0.243 | 4.92 | 21.137
217.838 | 1.383 | 0.864 | 0.769 | 2.638 | 2.887 | 0.712 | 0.206 | 4.18 | 39.554
217.928 | 1.285 | 0.945 | 0.603 | 1.088 | 0.702 | 0.447 | 0.25 | 4.75 | 25.279
217.974 | 1.291 | 0.878 | 0.701 | 2.759 | 1.598 | 0.594 | 0.224 | 4.36 | 35.046
218 | 0.147 | 0.104 | 0.077 | 0.057 | 0.035 | 0.023 | 0.018 | 5.28 | 2.434
218.058 | 1.299 | 0.941 | 1.875 | 6.612 | 4.842 | 0.986 | 0.443 | 3.97 | 67.506
218.081 | 1.255 | 0.886 | 0.802 | 4.388 | 2.05 | 0.949 | 0.26 | 4.15 | 43.975
218.185 | 1.139 | 0.813 | 0.669 | 0.759 | 0.59 | 0.431 | 0.3 | 4.72 | 22.166
218.196 | 1.311 | 0.896 | 0.879 | 3.303 | 2.236 | 0.704 | 0.201 | 4.25 | 40.479
218.237 | 1.164 | 0.829 | 0.598 | 0.7 | 0.499 | 0.412 | 0.208 | 4.86 | 21.44
218.303 | 1.189 | 0.772 | 0.544 | 0.569 | 0.416 | 0.431 | 0.195 | 4.92 | 20.258
218.371 | 0.151 | 0.105 | 0.077 | 0.052 | 0.042 | 0.025 | 0.019 | 5.26 | 2.475
218.411 | 1.28 | 0.902 | 0.704 | 2.682 | 2.461 | 0.649 | 0.319 | 4.18 | 37.613
218.479 | 1.217 | 0.833 | 0.593 | 0.644 | 0.49 | 0.408 | 0.245 | 4.87 | 21.586
218.541 | 1.362 | 1.04 | 0.614 | 0.583 | 0.472 | 0.347 | 0.202 | 5.08 | 23.484
218.772 | 1.272 | 0.858 | 0.571 | 0.522 | 0.424 | 0.284 | 0.261 | 5.03 | 21.093
218.815 | 1.343 | 1.045 | 1.502 | 4.531 | 1.599 | 0.669 | 0.307 | 4.34 | 47.752
218.886 | 0.149 | 0.106 | 0.076 | 0.054 | 0.038 | 0.028 | 0.018 | 5.26 | 2.464
218.917 | 1.34 | 0.853 | 1.578 | 3.475 | 2.588 | 0.945 | 0.312 | 4.17 | 46.25
218.933 | 1.181 | 0.851 | 1.371 | 8.383 | 3.944 | 1.204 | 0.437 | 3.94 | 68.439
219.028 | 0.142 | 0.107 | 0.076 | 0.054 | 0.035 | 0.026 | 0.014 | 5.29 | 2.402
219.093 | 1.365 | 1.224 | 3.669 | 10.516 | 5.136 | 1.385 | 0.389 | 4.05 | 95.878
219.183 | 1.403 | 1.023 | 0.617 | 0.614 | 0.378 | 0.411 | 0.183 | 5.11 | 23.64
219.256 | 1.334 | 0.984 | 0.757 | 2.641 | 1.526 | 0.954 | 0.228 | 4.31 | 36.306
219.319 | 0.15 | 0.107 | 0.078 | 0.052 | 0.038 | 0.023 | 0.017 | 5.3 | 2.465
219.378 | 0.151 | 0.105 | 0.075 | 0.052 | 0.033 | 0.022 | 0.013 | 5.39 | 2.428
219.5 | 1.294 | 0.902 | 0.582 | 0.599 | 0.42 | 0.394 | 0.154 | 5.06 | 21.978
219.57 | 1.314 | 1.077 | 1.395 | 2.499 | 1.062 | 0.474 | 0.183 | 4.62 | 36.946
219.678 | 1.21 | 0.852 | 0.58 | 0.647 | 0.441 | 0.318 | 0.156 | 5.04 | 21.182
219.954 | 1.278 | 0.961 | 0.613 | 0.476 | 0.354 | 0.376 | 0.168 | 5.13 | 21.658
220.019 | 1.257 | 0.867 | 0.865 | 3.819 | 2.565 | 0.556 | 0.318 | 4.17 | 42.73
220.136 | 1.302 | 0.856 | 0.684 | 3.201 | 1.517 | 0.588 | 0.217 | 4.35 | 36.42
220.2 | 0.15 | 0.108 | 0.077 | 0.056 | 0.038 | 0.027 | 0.028 | 5.17 | 2.51
220.249 | 1.226 | 0.872 | 0.893 | 3.487 | 2.328 | 0.499 | 0.225 | 4.24 | 40.426
220.262 | 1.274 | 1.399 | 5.714 | 26.036 | 28.018 | 4.06 | 1.323 | 3.59 | 243.52
220.386 | 1.386 | 1.003 | 0.572 | 0.8 | 0.546 | 0.414 | 0.161 | 5 | 24.41
220.449 | 0.147 | 0.105 | 0.075 | 0.059 | 0.036 | 0.024 | 0.014 | 5.3 | 2.439
220.496 | 1.267 | 0.879 | 1.361 | 5.323 | 2.719 | 0.641 | 0.289 | 4.16 | 51.964
220.513 | 39.538 | 68.21 | 127.317 | 274.191 | 214.943 | 91.706 | 68.012 | 3.75 | 3315.628
220.609 | 0.15 | 0.106 | 0.078 | 0.053 | 0.039 | 0.026 | 0.017 | 5.28 | 2.475
220.641 | 1.485 | 6.178 | 27.595 | 52.321 | 28.038 | 9.168 | 2.913 | 3.92 | 500.086
220.738 | 1.279 | 0.973 | 0.631 | 0.944 | 0.526 | 0.469 | 0.227 | 4.85 | 24.47
220.798 | 1.177 | 0.841 | 3.315 | 24.881 | 24.265 | 4.897 | 0.935 | 3.53 | 212.904
220.819 | 1.337 | 1.002 | 0.835 | 3.282 | 1.524 | 0.898 | 0.31 | 4.28 | 39.352
220.875 | 1.166 | 0.886 | 1.282 | 2.175 | 1.366 | 0.51 | 0.162 | 4.49 | 33.868
220.949 | 0.146 | 0.108 | 0.079 | 0.051 | 0.033 | 0.028 | 0.021 | 5.24 | 2.448
220.987 | 1.356 | 1.026 | 0.848 | 1.541 | 1.232 | 0.385 | 0.22 | 4.65 | 30.738
221.051 | 0.149 | 0.107 | 0.079 | 0.053 | 0.036 | 0.018 | 0.013 | 5.39 | 2.448
221.087 | 1.376 | 1.096 | 0.822 | 2.154 | 1.385 | 0.57 | 0.287 | 4.49 | 34.516
221.151 | 0.149 | 0.104 | 0.082 | 0.056 | 0.04 | 0.023 | 0.013 | 5.31 | 2.473
221.192 | 3.462 | 1.826 | 1.291 | 1.52 | 1.125 | 0.752 | 0.24 | 5.17 | 52.842
221.238 | 1.123 | 0.796 | 0.747 | 1.719 | 1.758 | 0.9 | 0.263 | 4.19 | 30.583
221.311 | 0.152 | 0.104 | 0.077 | 0.053 | 0.04 | 0.023 | 0.02 | 5.27 | 2.473
221.351 | 1.215 | 0.837 | 1.5 | 6.733 | 6.078 | 0.758 | 0.398 | 3.89 | 68.109
221.416 | 1.28 | 0.976 | 1.579 | 1.851 | 0.907 | 0.671 | 0.494 | 4.47 | 34.676
221.493 | 3.447 | 1.458 | 1.902 | 2.278 | 1.556 | 0.707 | 0.472 | 4.91 | 58.054
221.63 | 1.207 | 0.832 | 0.676 | 2.242 | 1.403 | 0.819 | 0.218 | 4.31 | 31.856
221.693 | 1.19 | 0.826 | 2.004 | 2.415 | 1.263 | 0.506 | 0.207 | 4.51 | 37.978
221.764 | 0.145 | 0.106 | 0.083 | 0.057 | 0.035 | 0.028 | 0.028 | 5.15 | 2.485
221.8 | 0.146 | 0.104 | 0.077 | 0.053 | 0.033 | 0.024 | 0.013 | 5.33 | 2.402
221.866 | 0.154 | 0.108 | 0.08 | 0.057 | 0.036 | 0.024 | 0.016 | 5.32 | 2.528
221.893 | 1.277 | 1.009 | 0.711 | 1.752 | 1.893 | 0.539 | 0.287 | 4.37 | 32.601
221.993 | 1.154 | 0.815 | 0.98 | 3.525 | 1.595 | 0.808 | 0.296 | 4.22 | 38.666
222.068 | 1.202 | 0.843 | 0.521 | 0.62 | 0.42 | 0.414 | 0.285 | 4.86 | 20.924
222.084 | 1.19 | 0.862 | 0.643 | 2.511 | 1.282 | 0.546 | 0.266 | 4.38 | 31.961
222.114 | 0.155 | 0.107 | 0.078 | 0.049 | 0.036 | 0.021 | 0.017 | 5.35 | 2.478
222.169 | 1.219 | 0.86 | 0.692 | 1.571 | 0.871 | 0.559 | 0.264 | 4.55 | 27.432
222.219 | 1.178 | 0.938 | 1.827 | 6.343 | 3.686 | 1.465 | 0.58 | 3.93 | 62.949
222.345 | 1.319 | 0.973 | 0.599 | 0.537 | 0.409 | 0.444 | 0.206 | 5.02 | 22.534
222.516 | 0.151 | 0.104 | 0.078 | 0.054 | 0.039 | 0.024 | 0.023 | 5.23 | 2.474
222.608 | 1.37 | 0.921 | 0.734 | 1.754 | 1.519 | 0.771 | 0.287 | 4.38 | 32.186
222.658 | 1.414 | 1.103 | 1.823 | 2.819 | 1.189 | 0.522 | 0.206 | 4.6 | 41.725
222.741 | 1.28 | 1.041 | 1.507 | 5.356 | 4.031 | 2.551 | 0.427 | 3.82 | 61.786
222.809 | 1.224 | 0.819 | 0.579 | 0.591 | 0.375 | 0.379 | 0.264 | 4.94 | 20.888
222.876 | 1.243 | 0.815 | 0.593 | 0.621 | 0.452 | 0.426 | 0.216 | 4.92 | 21.466
222.936 | 0.15 | 0.102 | 0.075 | 0.056 | 0.038 | 0.028 | 0.018 | 5.25 | 2.455
222.975 | 1.392 | 0.943 | 1.933 | 4.193 | 3.432 | 0.742 | 0.279 | 4.17 | 53.899
223.093 | 0.545 | 0.376 | 0.231 | 0.423 | 0.58 | 0.355 | 0.271 | 4.18 | 11.639
223.132 | 1.265 | 0.927 | 1.63 | 3.223 | 3.07 | 0.975 | 0.278 | 4.13 | 46.899
223.209 | 1.296 | 0.86 | 0.535 | 0.491 | 0.364 | 0.363 | 0.21 | 5.07 | 20.896
223.271 | 1.258 | 0.959 | 0.837 | 1.998 | 2.57 | 1.173 | 0.207 | 4.11 | 37
223.337 | 1.307 | 0.843 | 0.563 | 0.6 | 0.542 | 0.459 | 0.212 | 4.9 | 22.181
223.4 | 1.257 | 0.825 | 0.706 | 1.908 | 0.984 | 0.494 | 0.206 | 4.55 | 29.056
223.464 | 1.288 | 0.995 | 2.428 | 9.273 | 5.329 | 2.008 | 0.669 | 3.86 | 84.893
223.533 | 3.461 | 1.459 | 2.006 | 3.353 | 2.281 | 0.936 | 0.417 | 4.71 | 65.559
223.597 | 1.25 | 0.833 | 2.531 | 1.961 | 1.252 | 0.431 | 0.208 | 4.62 | 39.07
223.616 | 1.27 | 0.866 | 0.723 | 2.96 | 1.948 | 0.718 | 0.509 | 4.15 | 37.333
223.65 | 0.154 | 0.104 | 0.077 | 0.054 | 0.035 | 0.023 | 0.017 | 5.33 | 2.464
223.674 | 1.213 | 0.919 | 2.481 | 2.832 | 1.619 | 0.564 | 0.23 | 4.46 | 43.955
223.7 | 1.193 | 0.857 | 1.285 | 1.822 | 0.871 | 0.456 | 0.273 | 4.59 | 31.003
223.795 | 1.125 | 0.812 | 1.341 | 2.127 | 1.508 | 0.588 | 0.284 | 4.36 | 33.948
223.812 | 1.216 | 0.84 | 1.069 | 2.669 | 1.501 | 0.474 | 0.361 | 4.35 | 35.387
223.893 | 1.179 | 0.793 | 0.882 | 2.575 | 1.243 | 0.782 | 0.272 | 4.31 | 33.29
223.943 | 0.149 | 0.106 | 0.077 | 0.059 | 0.034 | 0.022 | 0.015 | 5.32 | 2.457
223.98 | 0.144 | 0.101 | 0.071 | 0.056 | 0.036 | 0.029 | 0.018 | 5.22 | 2.375
224.069 | 1.384 | 0.933 | 0.612 | 0.588 | 0.446 | 0.335 | 0.187 | 5.1 | 22.891
224.132 | 1.356 | 1.1 | 1.46 | 10.107 | 7.481 | 2.257 | 1.102 | 3.7 | 91.874
224.201 | 1.301 | 0.89 | 0.589 | 0.509 | 0.381 | 0.362 | 0.211 | 5.07 | 21.504
224.269 | 0.149 | 0.106 | 0.079 | 0.059 | 0.039 | 0.029 | 0.022 | 5.19 | 2.505
224.303 | 0.146 | 0.104 | 0.084 | 0.055 | 0.035 | 0.024 | 0.013 | 5.32 | 2.454
224.32 | 1.315 | 0.825 | 0.627 | 2.156 | 1.063 | 0.508 | 0.179 | 4.54 | 30.3
224.34 | 1.258 | 0.901 | 1.438 | 4.111 | 2.881 | 1.499 | 0.443 | 3.98 | 49.934
224.361 | 1.303 | 0.85 | 0.743 | 1.514 | 1.089 | 0.407 | 0.16 | 4.65 | 28.231
224.448 | 0.147 | 0.108 | 0.082 | 0.057 | 0.036 | 0.025 | 0.018 | 5.26 | 2.493
224.49 | 1.369 | 1.056 | 0.677 | 1.25 | 0.988 | 0.423 | 0.296 | 4.69 | 28.412
224.532 | 1.349 | 0.991 | 0.663 | 1.194 | 1.401 | 0.676 | 0.259 | 4.48 | 29.301
224.595 | 1.315 | 0.893 | 0.792 | 1.676 | 1.026 | 0.52 | 0.191 | 4.61 | 29.53
224.66 | 1.425 | 1.099 | 0.62 | 0.635 | 0.424 | 0.434 | 0.275 | 5.01 | 24.626
224.78 | 1.273 | 2.491 | 9.62 | 10.884 | 12.176 | 1.764 | 0.503 | 4.03 | 156.046
224.787 | 1.177 | 1.571 | 7.975 | 10.972 | 10.181 | 0.716 | 0.66 | 4.03 | 134.057
224.901 | 0.148 | 0.104 | 0.081 | 0.056 | 0.035 | 0.023 | 0.018 | 5.29 | 2.457
224.998 | 1.312 | 0.995 | 0.776 | 2.714 | 1.747 | 0.674 | 0.221 | 4.35 | 36.703
225.019 | 1.267 | 0.876 | 0.905 | 3.57 | 1.528 | 0.817 | 0.253 | 4.28 | 39.402
225.11 | 1.31 | 0.974 | 0.618 | 0.809 | 0.688 | 0.381 | 0.236 | 4.87 | 24.403
225.175 | 1.278 | 0.895 | 0.635 | 2.151 | 1.751 | 0.648 | 0.216 | 4.34 | 32.863
225.261 | 1.206 | 0.927 | 0.579 | 0.606 | 0.504 | 0.397 | 0.195 | 4.94 | 21.822
225.31 | 1.1 | 0.807 | 1.006 | 3.573 | 2.442 | 0.761 | 0.378 | 4.08 | 41.09
225.379 | 1.186 | 0.789 | 0.808 | 4.117 | 3.519 | 0.848 | 0.288 | 3.99 | 46.081
225.425 | 1.213 | 0.898 | 1.538 | 3.593 | 2.825 | 0.742 | 0.251 | 4.17 | 46.153
225.488 | 1.181 | 0.852 | 0.615 | 0.89 | 0.939 | 0.51 | 0.203 | 4.64 | 24.048
225.604 | 0.146 | 0.104 | 0.078 | 0.055 | 0.037 | 0.025 | 0.018 | 5.26 | 2.434
225.659 | 0.15 | 0.108 | 0.085 | 0.053 | 0.037 | 0.025 | 0.018 | 5.28 | 2.512
225.782 | 1.252 | 0.86 | 0.824 | 1.648 | 0.723 | 0.423 | 0.291 | 4.64 | 27.941
225.804 | 1.124 | 0.807 | 0.601 | 0.723 | 0.533 | 0.446 | 0.252 | 4.76 | 21.351
225.861 | 3.018 | 12.762 | 31.324 | 114.501 | 92.523 | 36.707 | 18.312 | 3.5 | 1081.622
225.971 | 1.243 | 0.834 | 0.563 | 0.994 | 0.659 | 0.439 | 0.171 | 4.8 | 23.525
226.026 | 1.27 | 0.89 | 0.855 | 4.597 | 4.08 | 1.126 | 0.273 | 3.95 | 51.66
226.082 | 1.187 | 0.86 | 1.235 | 3.606 | 2.792 | 0.749 | 0.292 | 4.13 | 44.234
226.163 | 0.149 | 0.104 | 0.079 | 0.055 | 0.035 | 0.026 | 0.013 | 5.32 | 2.448
226.2 | 1.326 | 0.91 | 0.768 | 3.28 | 1.344 | 0.691 | 0.241 | 4.36 | 37.358
226.222 | 0.151 | 0.107 | 0.074 | 0.053 | 0.034 | 0.023 | 0.02 | 5.3 | 2.446
226.266 | 1.201 | 0.925 | 3.499 | 4.654 | 3.175 | 1.023 | 0.356 | 4.18 | 61.991
226.352 | 1.199 | 0.853 | 1.145 | 1.956 | 1.439 | 0.558 | 0.253 | 4.42 | 32.747
226.421 | 0.148 | 0.102 | 0.077 | 0.056 | 0.039 | 0.027 | 0.019 | 5.23 | 2.45
226.46 | 1.254 | 0.816 | 1.75 | 10.206 | 4.976 | 1.999 | 0.382 | 3.86 | 82.551
226.547 | 1.299 | 1.034 | 0.591 | 0.626 | 0.428 | 0.349 | 0.251 | 5.02 | 22.989
226.557 | 1.243 | 0.908 | 2.034 | 10.449 | 6.239 | 2.067 | 0.854 | 3.78 | 89.817
226.579 | 0.152 | 0.102 | 0.078 | 0.056 | 0.037 | 0.023 | 0.021 | 5.26 | 2.467
226.627 | 1.191 | 0.907 | 1.087 | 5.078 | 2.843 | 1.354 | 0.334 | 3.99 | 51.094
226.674 | 1.272 | 0.944 | 2.022 | 3.642 | 2.298 | 0.987 | 0.307 | 4.22 | 48.421
226.718 | 1.328 | 3.263 | 14.364 | 41.535 | 35.456 | 11.526 | 2.28 | 3.63 | 398.527
226.752 | 1.245 | 1.133 | 1.694 | 2.303 | 1.332 | 0.471 | 0.242 | 4.56 | 38.37
226.851 | 1.248 | 1.027 | 2.446 | 2.057 | 1.647 | 0.445 | 0.238 | 4.55 | 41.427
226.889 | 1.201 | 0.848 | 0.952 | 1.943 | 1.424 | 0.619 | 0.513 | 4.27 | 32.047
227.011 | 1.271 | 0.88 | 1.06 | 4.981 | 2.532 | 0.73 | 0.238 | 4.17 | 48.701
227.061 | 1.25 | 0.84 | 1.542 | 4.518 | 2.359 | 1.098 | 0.434 | 4.09 | 49.274
227.134 | 1.292 | 0.894 | 1.478 | 4.372 | 2.809 | 0.944 | 0.386 | 4.11 | 49.99
227.15 | 1.266 | 0.985 | 1.768 | 4.482 | 2.892 | 1.347 | 0.575 | 4.02 | 53.48
227.206 | 0.148 | 0.103 | 0.081 | 0.054 | 0.037 | 0.023 | 0.016 | 5.3 | 2.446
227.239 | 0.149 | 0.102 | 0.075 | 0.048 | 0.037 | 0.028 | 0.021 | 5.24 | 2.411
227.267 | 1.211 | 0.95 | 2.473 | 4.866 | 2.858 | 0.901 | 0.352 | 4.17 | 56.739
227.336 | 0.148 | 0.107 | 0.081 | 0.055 | 0.036 | 0.027 | 0.017 | 5.26 | 2.48
227.37 | 1.261 | 0.95 | 0.841 | 2.114 | 1.417 | 0.585 | 0.2 | 4.45 | 32.811
227.439 | 1.206 | 0.834 | 1.702 | 4.339 | 2.712 | 1.197 | 0.48 | 4.04 | 50.321
227.509 | 1.278 | 1.008 | 0.847 | 3.01 | 2.236 | 0.563 | 0.225 | 4.29 | 39.331
227.522 | 1.335 | 1.124 | 2.865 | 2.284 | 1.365 | 0.508 | 0.255 | 4.61 | 44.914
227.561 | 1.106 | 0.82 | 0.819 | 3.157 | 2.367 | 0.806 | 0.547 | 4.02 | 38.649
227.611 | 1.154 | 0.852 | 0.78 | 3.685 | 1.448 | 0.762 | 0.362 | 4.21 | 38.064
227.682 | 0.15 | 0.106 | 0.075 | 0.055 | 0.037 | 0.025 | 0.015 | 5.31 | 2.457
227.717 | 1.374 | 0.927 | 1.322 | 2.873 | 1.614 | 0.578 | 0.365 | 4.38 | 39.643
227.727 | 1.333 | 0.919 | 0.632 | 2.274 | 1.405 | 0.638 | 0.335 | 4.37 | 32.934
227.77 | 1.255 | 0.883 | 1.436 | 3.436 | 1.59 | 0.534 | 0.318 | 4.36 | 41.159
227.857 | 2.923 | 2.383 | 1.915 | 5.844 | 3.619 | 1.039 | 0.742 | 4.41 | 81.389
227.885 | 1.136 | 0.825 | 0.686 | 3.45 | 1.545 | 0.662 | 0.225 | 4.26 | 36.319
227.972 | 0.152 | 0.104 | 0.078 | 0.053 | 0.036 | 0.027 | 0.017 | 5.29 | 2.469
228.007 | 1.319 | 0.939 | 0.86 | 3.097 | 1.898 | 0.884 | 0.412 | 4.19 | 39.43
228.035 | 1.29 | 0.845 | 1.174 | 6.094 | 4.345 | 1.603 | 0.726 | 3.81 | 61.315
228.184 | 1.335 | 1.074 | 0.592 | 0.665 | 0.49 | 0.411 | 0.22 | 5 | 23.92
228.193 | 1.321 | 1.093 | 2.126 | 18.162 | 12.765 | 8.184 | 3.088 | 3.36 | 156.83
228.208 | 1.317 | 1.107 | 2.899 | 12.622 | 15.273 | 5.153 | 2.13 | 3.44 | 139.106
228.232 | 1.364 | 1.101 | 1.151 | 4.452 | 2.78 | 0.775 | 0.472 | 4.14 | 50.086
228.24 | 1.263 | 0.976 | 2.725 | 16.765 | 18.052 | 6.425 | 2.494 | 3.39 | 164.88
228.309 | 1.609 | 4.112 | 16.326 | 70.976 | 34.432 | 5.552 | 6.477 | 3.75 | 522.341
228.328 | 1.269 | 0.829 | 0.709 | 2.461 | 1.2 | 0.483 | 0.205 | 4.47 | 32.015
228.425 | 0.469 | 0.33 | 0.264 | 0.432 | 0.356 | 0.252 | 0.258 | 4.3 | 10.139
228.469 | 1.313 | 1.321 | 5.919 | 3.461 | 2.312 | 0.768 | 0.464 | 4.47 | 69.489
228.493 | 1.241 | 0.994 | 1.354 | 1.607 | 0.714 | 0.387 | 0.219 | 4.76 | 30.98
228.581 | 0.149 | 0.105 | 0.076 | 0.053 | 0.037 | 0.024 | 0.015 | 5.32 | 2.437
228.599 | 1.351 | 0.908 | 2.299 | 12.533 | 13.786 | 4.515 | 1.071 | 3.51 | 127.983
228.621 | 1.234 | 0.865 | 0.77 | 2.758 | 1.743 | 0.618 | 0.307 | 4.28 | 35.477
228.745 | 1.293 | 0.959 | 0.92 | 2.771 | 1.521 | 0.783 | 0.463 | 4.26 | 37.083
228.86 | 1.266 | 0.895 | 0.557 | 1.096 | 0.632 | 0.421 | 0.221 | 4.79 | 24.357
228.958 | 1.301 | 0.867 | 0.566 | 0.582 | 0.386 | 0.383 | 0.186 | 5.05 | 21.577
229.008 | 0.148 | 0.103 | 0.079 | 0.058 | 0.036 | 0.022 | 0.014 | 5.32 | 2.448
229.034 | 1.319 | 0.994 | 0.583 | 0.594 | 0.374 | 0.356 | 0.246 | 5.05 | 22.565
229.064 | 1.359 | 0.873 | 1.602 | 7.362 | 5.295 | 0.981 | 0.513 | 3.92 | 70.571
229.157 | 1.37 | 1.017 | 0.642 | 0.72 | 0.528 | 0.353 | 0.159 | 5.06 | 24.231
229.199 | 1.302 | 0.901 | 0.825 | 2.849 | 1.876 | 0.474 | 0.262 | 4.34 | 36.875
229.226 | 0.146 | 0.109 | 0.079 | 0.055 | 0.038 | 0.023 | 0.02 | 5.26 | 2.472
229.282 | 0.147 | 0.106 | 0.081 | 0.055 | 0.042 | 0.025 | 0.03 | 5.14 | 2.499
229.312 | 1.282 | 1.61 | 5.589 | 3.937 | 2.64 | 0.478 | 0.222 | 4.53 | 71.425
229.378 | 1.162 | 0.853 | 1.117 | 4.588 | 2.606 | 1.512 | 0.561 | 3.92 | 48.596
229.461 | 1.352 | 0.99 | 1.53 | 3.208 | 1.74 | 0.539 | 0.269 | 4.41 | 42.457
229.536 | 1.285 | 0.822 | 0.555 | 0.637 | 0.505 | 0.402 | 0.242 | 4.9 | 21.807
229.643 | 0.152 | 0.103 | 0.079 | 0.055 | 0.038 | 0.026 | 0.017 | 5.27 | 2.479
229.724 | 0.15 | 0.108 | 0.079 | 0.053 | 0.038 | 0.026 | 0.016 | 5.29 | 2.482
229.757 | 0.149 | 0.103 | 0.079 | 0.055 | 0.037 | 0.03 | 0.024 | 5.18 | 2.47
229.786 | 1.403 | 1.114 | 1.26 | 6.295 | 6.546 | 1.997 | 0.927 | 3.71 | 72.547
229.854 | 0.149 | 0.102 | 0.079 | 0.055 | 0.04 | 0.024 | 0.021 | 5.23 | 2.453
229.869 | 1.311 | 1.114 | 3.483 | 20.203 | 10.951 | 1.858 | 0.472 | 3.84 | 151.127
229.899 | 0.15 | 0.102 | 0.077 | 0.052 | 0.038 | 0.022 | 0.014 | 5.33 | 2.43
229.955 | 0.152 | 0.105 | 0.083 | 0.052 | 0.036 | 0.025 | 0.017 | 5.29 | 2.494
229.996 | 1.26 | 0.871 | 0.599 | 0.72 | 0.566 | 0.41 | 0.214 | 4.88 | 22.65
230.019 | 0.151 | 0.105 | 0.079 | 0.057 | 0.034 | 0.028 | 0.02 | 5.24 | 2.493
230.074 | 1.301 | 0.987 | 0.689 | 2.001 | 0.795 | 0.492 | 0.331 | 4.58 | 30.184
230.138 | 0.337 | 0.23 | 0.182 | 0.305 | 0.165 | 0.128 | 0.042 | 4.8 | 6.664
230.185 | 1.245 | 0.91 | 1.278 | 6.235 | 3.187 | 1.161 | 0.331 | 4.02 | 57.724
230.203 | 1.294 | 1.033 | 2.73 | 4.806 | 3.793 | 1.808 | 0.348 | 4.01 | 63.475
230.248 | 0.15 | 0.103 | 0.082 | 0.057 | 0.033 | 0.026 | 0.018 | 5.27 | 2.476
230.326 | 2.711 | 1.91 | 1.723 | 2.125 | 1.286 | 0.506 | 0.322 | 4.98 | 52.75
230.342 | 1.404 | 0.941 | 0.967 | 4.438 | 1.713 | 0.846 | 0.297 | 4.26 | 45.191
230.409 | 1.184 | 0.851 | 0.794 | 1.943 | 1.136 | 0.483 | 0.234 | 4.49 | 29.75
230.472 | 1.34 | 1.015 | 0.795 | 2.411 | 2.217 | 0.679 | 0.267 | 4.28 | 37.364
230.541 | 0.146 | 0.102 | 0.078 | 0.054 | 0.036 | 0.024 | 0.018 | 5.27 | 2.419
230.554 | 1.149 | 0.811 | 1.669 | 3.105 | 2.05 | 0.898 | 0.218 | 4.23 | 41.843
230.579 | 0.462 | 0.293 | 0.228 | 0.255 | 0.192 | 0.191 | 0.239 | 4.49 | 8.347
230.618 | 1.327 | 0.852 | 1.104 | 3.424 | 3.659 | 0.617 | 0.408 | 4.06 | 46.233
230.657 | 1.316 | 1.001 | 1.164 | 2.932 | 3.01 | 0.536 | 0.222 | 4.23 | 43.09
230.694 | 0.151 | 0.108 | 0.084 | 0.051 | 0.033 | 0.026 | 0.016 | 5.32 | 2.498
230.74 | 0.151 | 0.106 | 0.078 | 0.054 | 0.034 | 0.025 | 0.018 | 5.31 | 2.473
230.768 | 1.292 | 0.969 | 1.084 | 3.31 | 2.122 | 0.826 | 0.37 | 4.2 | 41.904
230.849 | 0.15 | 0.106 | 0.078 | 0.053 | 0.04 | 0.021 | 0.018 | 5.29 | 2.465
230.911 | 1.153 | 0.849 | 0.644 | 2.218 | 1.282 | 0.529 | 0.292 | 4.37 | 30.455
230.999 | 0.147 | 0.107 | 0.073 | 0.053 | 0.032 | 0.024 | 0.014 | 5.35 | 2.402
231.018 | 1.334 | 0.941 | 1.11 | 2.978 | 1.219 | 0.456 | 0.302 | 4.47 | 37.316
231.085 | 0.146 | 0.106 | 0.079 | 0.057 | 0.036 | 0.024 | 0.025 | 5.2 | 2.464
231.119 | 0.149 | 0.103 | 0.081 | 0.054 | 0.038 | 0.026 | 0.016 | 5.28 | 2.465
231.13 | 1.45 | 1.016 | 1.711 | 2.778 | 1.884 | 0.972 | 0.669 | 4.22 | 44.184
231.169 | 1.366 | 1.094 | 2.153 | 1.711 | 0.72 | 0.37 | 0.281 | 4.8 | 36.913
231.224 | 1.254 | 0.883 | 0.725 | 2.695 | 1.407 | 0.553 | 0.303 | 4.36 | 34.112
231.255 | 1.37 | 0.97 | 1.007 | 1.908 | 1.703 | 0.543 | 0.24 | 4.46 | 34.506
231.338 | 1.393 | 2.412 | 14.484 | 56.18 | 52.237 | 19.82 | 9.251 | 3.38 | 526.959
231.431 | 0.148 | 0.102 | 0.077 | 0.055 | 0.033 | 0.028 | 0.019 | 5.26 | 2.428
231.486 | 1.323 | 1.063 | 1.478 | 4.687 | 2.307 | 0.694 | 0.368 | 4.23 | 50.449
231.541 | 1.337 | 1.023 | 0.653 | 0.705 | 0.388 | 0.363 | 0.18 | 5.09 | 23.648
231.576 | 1.215 | 0.836 | 3.137 | 3.061 | 1.059 | 0.489 | 0.248 | 4.57 | 45.85
231.657 | 0.15 | 0.1 | 0.078 | 0.05 | 0.035 | 0.026 | 0.024 | 5.23 | 2.426
231.76 | 1.277 | 0.871 | 0.925 | 2.139 | 1.475 | 0.544 | 0.219 | 4.44 | 33.081
231.794 | 2.899 | 2.107 | 2.234 | 4.77 | 3.313 | 0.76 | 0.509 | 4.53 | 75.157
231.84 | 1.256 | 0.873 | 2.309 | 20.743 | 13.527 | 5.575 | 2.157 | 3.5 | 162.438
231.88 | 0.149 | 0.103 | 0.075 | 0.056 | 0.039 | 0.024 | 0.016 | 5.29 | 2.438
231.948 | 1.128 | 0.793 | 0.606 | 1.445 | 1.169 | 0.513 | 0.205 | 4.47 | 26.206
231.967 | 1.158 | 0.808 | 1.059 | 4.732 | 2.259 | 1.107 | 0.355 | 4.05 | 46.524
232.017 | 0.149 | 0.1 | 0.081 | 0.058 | 0.037 | 0.025 | 0.019 | 5.25 | 2.462
232.067 | 1.242 | 1.577 | 8.075 | 33.58 | 30.335 | 3.883 | 1.292 | 3.66 | 292.911
232.098 | 0.148 | 0.1 | 0.081 | 0.054 | 0.042 | 0.024 | 0.013 | 5.3 | 2.446
232.178 | 1.303 | 0.995 | 0.714 | 2.389 | 1.691 | 0.711 | 0.268 | 4.33 | 34.981
232.25 | 0.148 | 0.101 | 0.082 | 0.055 | 0.038 | 0.021 | 0.016 | 5.3 | 2.446
232.262 | 1.226 | 0.874 | 0.916 | 4.483 | 2.12 | 1.572 | 0.619 | 3.93 | 46.464
232.283 | 1.242 | 0.878 | 0.839 | 1.593 | 1.268 | 0.558 | 0.348 | 4.43 | 29.799
232.337 | 0.15 | 0.103 | 0.073 | 0.056 | 0.037 | 0.021 | 0.018 | 5.3 | 2.427
232.381 | 1.234 | 0.959 | 1.992 | 3.999 | 2.165 | 0.529 | 0.262 | 4.32 | 48.163
232.409 | 1.255 | 2.386 | 14.467 | 36.582 | 25.912 | 7.779 | 2.235 | 3.72 | 337.298
232.465 | 2.887 | 2.031 | 1.722 | 4.026 | 2.16 | 0.972 | 0.279 | 4.68 | 65.817
232.57 | 1.252 | 0.87 | 1.284 | 7.586 | 5.006 | 3.123 | 1.342 | 3.59 | 73.355
232.589 | 1.161 | 0.813 | 0.831 | 3.282 | 2.197 | 0.765 | 0.271 | 4.15 | 38.686
232.644 | 1.254 | 0.83 | 0.857 | 4.725 | 2.446 | 1.263 | 0.524 | 3.98 | 47.335
232.726 | 1.172 | 0.948 | 1.57 | 4.325 | 2.903 | 0.72 | 0.299 | 4.15 | 49.49
232.749 | 1.219 | 0.913 | 0.712 | 2.31 | 3.355 | 0.722 | 0.278 | 4.06 | 38.602
232.802 | 0.146 | 0.108 | 0.077 | 0.057 | 0.039 | 0.027 | 0.017 | 5.24 | 2.464
232.853 | 1.163 | 0.854 | 1.001 | 2.369 | 1.247 | 0.524 | 0.213 | 4.44 | 32.751
232.919 | 1.24 | 1.296 | 4.616 | 10.557 | 5.561 | 2.278 | 0.978 | 3.92 | 103.986
233 | 1.173 | 0.792 | 0.566 | 0.98 | 0.888 | 0.445 | 0.179 | 4.67 | 23.447
233.069 | 1.334 | 0.99 | 0.58 | 0.685 | 0.374 | 0.347 | 0.272 | 5.02 | 23.014
233.181 | 2.894 | 2.495 | 3.724 | 8.072 | 4.466 | 0.856 | 0.67 | 4.4 | 101.916
233.245 | 1.352 | 0.878 | 0.736 | 2.817 | 2.625 | 0.673 | 0.366 | 4.16 | 39.267
233.331 | 1.292 | 0.895 | 1.213 | 2.877 | 1.43 | 0.776 | 0.278 | 4.35 | 38.106
233.403 | 0.147 | 0.103 | 0.075 | 0.053 | 0.035 | 0.022 | 0.017 | 5.32 | 2.4
233.419 | 1.16 | 0.89 | 2.024 | 6.759 | 2.56 | 0.548 | 0.247 | 4.2 | 59.639
233.494 | 0.147 | 0.107 | 0.076 | 0.055 | 0.036 | 0.026 | 0.02 | 5.25 | 2.446
233.529 | 1.232 | 0.833 | 1.084 | 6.495 | 2.115 | 1.011 | 0.41 | 4.08 | 53.796
233.544 | 1.354 | 1.033 | 0.77 | 2.875 | 2.203 | 0.645 | 0.443 | 4.22 | 39.364
233.638 | 0.151 | 0.108 | 0.08 | 0.06 | 0.031 | 0.026 | 0.014 | 5.32 | 2.503
233.674 | 1.298 | 0.866 | 0.851 | 4.966 | 3.692 | 0.688 | 0.262 | 4.05 | 51.118
233.759 | 9.927 | 30.099 | 62.966 | 187.246 | 131.698 | 52.934 | 25.495 | 3.68 | 1840.352
233.86 | 0.151 | 0.103 | 0.074 | 0.058 | 0.034 | 0.021 | 0.017 | 5.33 | 2.436
233.947 | 1.292 | 0.976 | 0.606 | 0.813 | 0.855 | 0.43 | 0.129 | 4.85 | 24.734
233.963 | 1.291 | 1.006 | 0.958 | 2.698 | 1.385 | 0.487 | 0.331 | 4.43 | 36.115
234 | 1.249 | 0.848 | 0.844 | 1.466 | 0.871 | 0.477 | 0.182 | 4.66 | 27.672
234.05 | 0.151 | 0.106 | 0.076 | 0.056 | 0.038 | 0.028 | 0.021 | 5.23 | 2.485
234.083 | 1.302 | 1.005 | 0.73 | 1.265 | 0.972 | 0.552 | 0.178 | 4.67 | 28.054
234.15 | 1.231 | 0.852 | 0.614 | 0.655 | 0.4 | 0.376 | 0.192 | 4.99 | 21.563
234.213 | 0.147 | 0.103 | 0.082 | 0.058 | 0.037 | 0.026 | 0.018 | 5.24 | 2.467
234.229 | 1.158 | 0.899 | 1.741 | 5.035 | 2.39 | 1.107 | 0.468 | 4.08 | 52.196
234.257 | 1.297 | 0.871 | 0.822 | 4.052 | 3.108 | 0.77 | 0.208 | 4.11 | 45.698
234.349 | 1.224 | 0.851 | 0.767 | 2.849 | 1.973 | 0.553 | 0.386 | 4.22 | 36.316
234.396 | 1.317 | 0.939 | 0.662 | 1.697 | 1.342 | 0.527 | 0.247 | 4.5 | 30.278
234.419 | 1.397 | 1.116 | 1.267 | 5.081 | 4.965 | 1.272 | 0.589 | 3.9 | 61.158
234.508 | 1.203 | 0.843 | 1.758 | 9.298 | 5.611 | 2.087 | 0.474 | 3.81 | 80.944
234.524 | 1.363 | 1.011 | 2.143 | 7.717 | 7.015 | 2.974 | 0.451 | 3.73 | 84.633
234.584 | 1.284 | 0.864 | 0.859 | 3.228 | 2.31 | 0.974 | 0.319 | 4.12 | 40.57
234.6 | 1.253 | 0.856 | 1.099 | 3.117 | 2.131 | 0.842 | 0.424 | 4.15 | 40.37
234.635 | 1.242 | 0.817 | 0.721 | 2.16 | 1.535 | 0.718 | 0.269 | 4.31 | 32.157
234.662 | 1.29 | 0.842 | 0.782 | 3.602 | 1.7 | 0.869 | 0.214 | 4.24 | 39.451
234.706 | 1.398 | 1.021 | 0.943 | 2.428 | 1.63 | 0.568 | 0.279 | 4.43 | 36.641
234.758 | 1.326 | 0.96 | 0.674 | 1.941 | 1.575 | 0.452 | 0.223 | 4.48 | 32.028
234.799 | 1.397 | 1.276 | 3.933 | 11.573 | 7.327 | 1.53 | 0.544 | 3.95 | 108.975
234.897 | 1.248 | 0.944 | 0.88 | 2.282 | 1.254 | 0.433 | 0.264 | 4.49 | 32.813
234.962 | 1.381 | 0.925 | 0.702 | 2.319 | 1.101 | 0.566 | 0.273 | 4.5 | 32.713
235.027 | 1.337 | 0.959 | 0.658 | 1.053 | 0.867 | 0.462 | 0.176 | 4.77 | 26.315
235.097 | 1.311 | 0.924 | 1.575 | 5.683 | 2.668 | 1.193 | 0.365 | 4.09 | 56.083
235.174 | 1.415 | 1.035 | 0.619 | 0.918 | 0.726 | 0.385 | 0.207 | 4.91 | 26.035
235.239 | 1.417 | 1.045 | 0.658 | 0.793 | 0.583 | 0.416 | 0.18 | 4.99 | 25.41
235.302 | 1.319 | 0.95 | 1.39 | 3.248 | 3.92 | 0.879 | 0.247 | 4.07 | 48.64
235.374 | 0.149 | 0.105 | 0.081 | 0.053 | 0.039 | 0.026 | 0.019 | 5.25 | 2.48
235.387 | 1.189 | 0.86 | 0.742 | 2.187 | 1.041 | 0.554 | 0.236 | 4.47 | 30.407
235.411 | 1.297 | 0.965 | 0.712 | 2.942 | 1.3 | 0.607 | 0.285 | 4.39 | 35.591
235.491 | 5.269 | 15.724 | 37.84 | 134.013 | 79.711 | 22.652 | 21.637 | 3.67 | 1162.553
235.531 | 1.154 | 0.829 | 0.788 | 3.353 | 3.382 | 0.866 | 0.384 | 3.97 | 42.666
235.604 | 1.271 | 0.938 | 0.924 | 3.499 | 2.062 | 1.166 | 0.292 | 4.13 | 41.952
235.646 | 1.31 | 0.916 | 0.804 | 2.014 | 1.488 | 0.658 | 0.209 | 4.42 | 32.728
235.692 | 0.148 | 0.107 | 0.078 | 0.058 | 0.036 | 0.026 | 0.023 | 5.22 | 2.49
235.738 | 0.145 | 0.105 | 0.079 | 0.056 | 0.039 | 0.026 | 0.017 | 5.25 | 2.455
235.778 | 1.25 | 0.915 | 0.806 | 2.493 | 1.682 | 0.802 | 0.274 | 4.28 | 35.165
235.816 | 1.383 | 0.952 | 1.166 | 2.966 | 1.5 | 0.48 | 0.218 | 4.47 | 38.77
235.854 | 1.364 | 0.912 | 0.865 | 3.622 | 1.072 | 0.667 | 0.23 | 4.42 | 38.612
235.948 | 1.279 | 0.874 | 1.168 | 7.024 | 4.067 | 1.735 | 0.845 | 3.81 | 64.65
235.969 | 1.304 | 1.176 | 4.541 | 10.943 | 10.109 | 0.744 | 0.383 | 3.93 | 114.861
236.024 | 1.308 | 0.853 | 0.79 | 3.363 | 2.04 | 0.611 | 0.251 | 4.26 | 39.271
236.125 | 0.15 | 0.102 | 0.081 | 0.057 | 0.035 | 0.026 | 0.022 | 5.23 | 2.471
236.156 | 1.233 | 0.874 | 0.822 | 5.041 | 2.994 | 1.198 | 0.425 | 3.97 | 49.955
236.226 | 1.296 | 0.842 | 1.234 | 5.473 | 2.706 | 1.373 | 0.366 | 4.02 | 53.417
236.298 | 0.148 | 0.106 | 0.076 | 0.055 | 0.034 | 0.023 | 0.023 | 5.25 | 2.44
236.334 | 0.148 | 0.104 | 0.078 | 0.056 | 0.036 | 0.029 | 0.011 | 5.31 | 2.453
236.401 | 1.294 | 0.844 | 0.799 | 2.302 | 1.328 | 0.733 | 0.314 | 4.35 | 33.091
236.42 | 1.254 | 1.298 | 6.925 | 26.627 | 18.244 | 1.714 | 0.565 | 3.82 | 216.425
236.524 | 0.152 | 0.106 | 0.077 | 0.054 | 0.036 | 0.024 | 0.023 | 5.25 | 2.477
236.537 | 1.18 | 0.767 | 0.972 | 3.805 | 2.051 | 0.968 | 0.315 | 4.11 | 41.347
236.56 | 1.337 | 1.015 | 0.906 | 2.403 | 2.45 | 0.789 | 0.189 | 4.26 | 38.699
236.57 | 1.296 | 0.909 | 2.203 | 14.14 | 4.056 | 1.846 | 0.449 | 3.95 | 98.406
236.61 | 1.278 | 0.851 | 1.037 | 2.681 | 1.576 | 0.578 | 0.178 | 4.4 | 36.016
236.681 | 1.303 | 0.91 | 0.623 | 0.618 | 0.48 | 0.392 | 0.239 | 4.96 | 22.633
236.745 | 0.151 | 0.103 | 0.077 | 0.055 | 0.037 | 0.034 | 0.023 | 5.16 | 2.484
236.763 | 1.137 | 0.827 | 0.782 | 2.235 | 2.045 | 0.695 | 0.254 | 4.21 | 33.547
236.833 | 1.329 | 1.044 | 1.39 | 5.543 | 3.033 | 0.936 | 0.585 | 4.06 | 56.237
236.897 | 0.147 | 0.104 | 0.078 | 0.055 | 0.037 | 0.024 | 0.012 | 5.33 | 2.433
236.915 | 1.349 | 2.172 | 14.367 | 61.548 | 35.469 | 9.994 | 3.745 | 3.66 | 470.636
236.934 | 1.245 | 0.945 | 0.76 | 2.902 | 1.693 | 0.58 | 0.228 | 4.34 | 36.258
236.949 | 1.156 | 0.861 | 1.175 | 4.873 | 2.03 | 0.658 | 0.529 | 4.13 | 46.563
237.097 | 0.148 | 0.106 | 0.076 | 0.051 | 0.036 | 0.023 | 0.02 | 5.28 | 2.43
237.128 | 1.18 | 0.858 | 0.85 | 3.599 | 2.186 | 0.735 | 0.35 | 4.14 | 40.431
237.199 | 1.231 | 0.861 | 2.316 | 9.404 | 4.728 | 1.987 | 0.809 | 3.84 | 81.949
237.306 | 1.213 | 0.858 | 1.565 | 9.052 | 3.351 | 1.019 | 0.374 | 4.02 | 70.13
237.369 | 1.37 | 0.938 | 0.861 | 4.203 | 1.427 | 0.654 | 0.253 | 4.35 | 42.18
237.383 | 1.301 | 2.532 | 11.643 | 34.808 | 23.68 | 4.427 | 1.179 | 3.81 | 302.819
237.436 | 1.285 | 0.98 | 0.985 | 2.737 | 3.198 | 0.988 | 0.249 | 4.08 | 42.564
237.509 | 0.146 | 0.105 | 0.079 | 0.058 | 0.034 | 0.023 | 0.02 | 5.27 | 2.451
237.522 | 1.176 | 0.922 | 1.799 | 11.061 | 5.145 | 1.323 | 0.421 | 3.91 | 85.506
237.588 | 2.862 | 2.622 | 1.467 | 2.175 | 1.296 | 0.788 | 0.426 | 4.96 | 57.689
237.652 | 0.147 | 0.105 | 0.074 | 0.056 | 0.034 | 0.025 | 0.025 | 5.22 | 2.432
237.692 | 1.171 | 0.784 | 0.796 | 3.921 | 1.324 | 0.63 | 0.197 | 4.31 | 38
237.761 | 0.503 | 0.378 | 0.234 | 0.271 | 0.227 | 0.137 | 0.12 | 4.88 | 9.118
237.802 | 1.224 | 0.851 | 0.763 | 2.539 | 1.865 | 0.422 | 0.274 | 4.33 | 34.352
237.847 | 1.233 | 0.81 | 0.644 | 1.524 | 1.073 | 0.43 | 0.256 | 4.55 | 27.139
237.97 | 1.279 | 1.062 | 1.137 | 2.146 | 1.523 | 0.548 | 0.268 | 4.46 | 35.524
238.054 | 0.148 | 0.104 | 0.077 | 0.058 | 0.037 | 0.025 | 0.017 | 5.26 | 2.458
238.176 | 1.323 | 0.994 | 0.607 | 0.664 | 0.46 | 0.378 | 0.272 | 4.96 | 23.327
238.241 | 0.15 | 0.112 | 0.079 | 0.052 | 0.036 | 0.024 | 0.015 | 5.34 | 2.498
238.276 | 1.2 | 0.812 | 1.098 | 3.309 | 1.704 | 0.5 | 0.211 | 4.34 | 38.317
238.345 | 1.253 | 0.854 | 0.7 | 2.168 | 1.22 | 0.653 | 0.273 | 4.4 | 31.31
238.409 | 1.402 | 1.149 | 1.046 | 3.347 | 1.722 | 0.635 | 0.285 | 4.39 | 42.053
238.459 | 1.299 | 0.965 | 1.504 | 7.354 | 4.9 | 1.24 | 0.332 | 3.94 | 69.332
238.529 | 0.147 | 0.106 | 0.078 | 0.055 | 0.038 | 0.025 | 0.015 | 5.29 | 2.455
238.586 | 1.202 | 0.852 | 2.308 | 10.698 | 12.286 | 4.5 | 2.336 | 3.4 | 116.047
238.665 | 0.151 | 0.108 | 0.075 | 0.055 | 0.043 | 0.028 | 0.017 | 5.24 | 2.505
238.696 | 1.229 | 0.825 | 0.83 | 3.06 | 1.64 | 0.82 | 0.325 | 4.22 | 36.827
238.77 | 0.148 | 0.102 | 0.079 | 0.05 | 0.035 | 0.028 | 0.029 | 5.17 | 2.431
238.789 | 1.248 | 0.819 | 0.867 | 5.205 | 2.684 | 1.274 | 0.363 | 3.99 | 49.765
238.812 | 0.146 | 0.111 | 0.076 | 0.053 | 0.032 | 0.03 | 0.021 | 5.24 | 2.461
238.821 | 1.18 | 0.88 | 1.069 | 5.697 | 1.723 | 0.868 | 0.272 | 4.18 | 48.846
238.841 | 1.249 | 0.875 | 0.67 | 2.708 | 1.411 | 0.689 | 0.361 | 4.29 | 34.149
238.851 | 1.27 | 0.927 | 1.1 | 2.647 | 1.415 | 0.381 | 0.223 | 4.49 | 35.768
238.903 | 1.397 | 0.963 | 0.861 | 6.33 | 5.648 | 1.521 | 0.625 | 3.79 | 65.791
238.912 | 1.308 | 0.971 | 0.657 | 1.226 | 0.62 | 0.467 | 0.163 | 4.83 | 26.133
238.954 | 2.896 | 2.069 | 1.578 | 2.771 | 2.09 | 0.977 | 0.596 | 4.66 | 60.477
239.025 | 1.223 | 0.865 | 0.917 | 3.223 | 2.65 | 0.714 | 0.296 | 4.14 | 40.902
239.097 | 1.377 | 0.989 | 0.813 | 2.436 | 2.411 | 0.851 | 0.247 | 4.23 | 38.562
239.141 | 1.268 | 0.825 | 0.699 | 2.155 | 1.121 | 0.516 | 0.182 | 4.51 | 30.512
239.211 | 1.232 | 0.813 | 0.541 | 0.541 | 0.375 | 0.362 | 0.203 | 5.02 | 20.424
239.257 | 1.388 | 1.029 | 0.697 | 2.273 | 1.356 | 0.721 | 0.307 | 4.41 | 34.292
239.285 | 1.308 | 0.915 | 0.726 | 1.887 | 1.489 | 0.953 | 0.307 | 4.29 | 32.504
239.34 | 1.243 | 0.893 | 2.247 | 2.846 | 1.442 | 0.49 | 0.191 | 4.51 | 42.175
239.376 | 1.349 | 0.837 | 0.702 | 1.28 | 0.864 | 0.466 | 0.227 | 4.69 | 26.846
239.421 | 1.347 | 0.91 | 0.897 | 2.894 | 1.572 | 0.579 | 0.242 | 4.39 | 37.064
239.518 | 0.498 | 0.322 | 0.25 | 0.249 | 0.1 | 0.13 | 0.062 | 5.14 | 8.282
239.555 | 1.16 | 0.834 | 0.666 | 2.914 | 1.177 | 0.564 | 0.318 | 4.34 | 33.086
239.624 | 0.146 | 0.105 | 0.074 | 0.053 | 0.036 | 0.024 | 0.012 | 5.34 | 2.402
239.661 | 0.153 | 0.104 | 0.078 | 0.055 | 0.034 | 0.024 | 0.017 | 5.31 | 2.475
239.694 | 1.274 | 0.93 | 1.047 | 4.277 | 2.592 | 1.072 | 0.368 | 4.08 | 47.126
239.76 | 1.209 | 0.799 | 0.567 | 0.777 | 0.545 | 0.38 | 0.194 | 4.87 | 21.784
239.81 | 1.313 | 0.892 | 1.142 | 2.567 | 1.214 | 0.53 | 0.259 | 4.48 | 35.486
239.86 | 1.353 | 1.132 | 3.708 | 3.994 | 2.541 | 0.583 | 0.232 | 4.42 | 59.798
239.931 | 1.41 | 1.173 | 2.5 | 10.13 | 6.471 | 1.788 | 0.394 | 3.91 | 93.31
240.003 | 4.585 | 15.217 | 35.538 | 130.188 | 126.374 | 78.567 | 32.965 | 3.29 | 1391.058
240.101 | 1.222 | 0.884 | 1.245 | 3.215 | 2.255 | 0.924 | 0.452 | 4.12 | 42.009
240.16 | 1.26 | 0.837 | 0.666 | 2.097 | 1.678 | 0.753 | 0.285 | 4.28 | 32.387
240.178 | 1.378 | 1.129 | 3.179 | 1.977 | 0.861 | 0.41 | 0.193 | 4.8 | 43.818
240.207 | 1.337 | 1.03 | 0.874 | 3.362 | 1.732 | 0.862 | 0.254 | 4.29 | 40.531
240.275 | 1.28 | 0.835 | 0.652 | 0.565 | 0.423 | 0.39 | 0.224 | 4.98 | 21.76
240.29 | 1.289 | 0.835 | 0.798 | 3.048 | 1.677 | 0.685 | 0.183 | 4.32 | 36.803
240.339 | 1.392 | 1.07 | 1.487 | 5.186 | 2.021 | 0.782 | 0.265 | 4.28 | 52.234
240.354 | 1.237 | 0.884 | 1.702 | 3.712 | 3.25 | 1.105 | 0.314 | 4.06 | 49.592
240.443 | 1.477 | 1.165 | 0.586 | 0.881 | 0.674 | 0.423 | 0.182 | 4.98 | 26.833
240.459 | 1.292 | 0.917 | 0.798 | 2.523 | 1.671 | 0.85 | 0.226 | 4.3 | 35.557
240.493 | 1.351 | 0.985 | 1.869 | 13.441 | 11.801 | 2.656 | 1.143 | 3.62 | 120.335
240.589 | 1.416 | 1.083 | 0.662 | 0.976 | 0.871 | 0.504 | 0.493 | 4.62 | 27.74
240.647 | 1.33 | 0.882 | 1.088 | 2.298 | 1.294 | 0.568 | 0.283 | 4.46 | 34.542
240.665 | 1.388 | 1.047 | 0.784 | 3.172 | 2.067 | 0.719 | 0.374 | 4.25 | 40.619
240.744 | 1.598 | 5.874 | 22.618 | 92.884 | 42.521 | 9.922 | 7.652 | 3.75 | 686.115
240.756 | 1.251 | 0.86 | 0.902 | 3.396 | 2.432 | 0.55 | 0.207 | 4.23 | 40.611
240.824 | 1.224 | 0.828 | 1.01 | 4.464 | 3.13 | 0.528 | 0.301 | 4.11 | 47.183
240.836 | 1.38 | 1.077 | 2.08 | 3.094 | 2.822 | 0.737 | 0.291 | 4.28 | 49.13
240.876 | 0.151 | 0.102 | 0.08 | 0.055 | 0.035 | 0.026 | 0.015 | 5.3 | 2.468
240.913 | 0.151 | 0.101 | 0.08 | 0.058 | 0.037 | 0.022 | 0.014 | 5.32 | 2.46
240.963 | 1.222 | 0.902 | 0.77 | 3.415 | 1.449 | 0.813 | 0.295 | 4.26 | 37.745
240.989 | 1.199 | 0.853 | 0.721 | 2.05 | 2.312 | 0.426 | 0.186 | 4.3 | 33.291
241.056 | 1.223 | 0.957 | 1.72 | 3.445 | 2.448 | 1.516 | 0.566 | 4.01 | 47.621
241.124 | 1.147 | 0.811 | 1.311 | 6.687 | 3.919 | 1.12 | 0.471 | 3.92 | 60.664
241.175 | 1.33 | 0.946 | 0.727 | 2.865 | 2.137 | 0.622 | 0.221 | 4.29 | 37.962
241.256 | 1.224 | 0.833 | 0.838 | 3.193 | 1.855 | 1.084 | 0.351 | 4.12 | 38.614
241.327 | 0.148 | 0.103 | 0.077 | 0.055 | 0.038 | 0.022 | 0.016 | 5.3 | 2.434
241.365 | 0.15 | 0.105 | 0.079 | 0.058 | 0.038 | 0.022 | 0.017 | 5.29 | 2.485
241.398 | 0.147 | 0.103 | 0.077 | 0.055 | 0.04 | 0.027 | 0.024 | 5.18 | 2.445
241.529 | 2.804 | 1.918 | 1.942 | 1.492 | 1.003 | 0.546 | 0.363 | 5.09 | 51.282
241.549 | 1.21 | 0.832 | 0.812 | 2.904 | 1.277 | 0.782 | 0.338 | 4.28 | 34.873
241.629 | 1.219 | 0.925 | 1.825 | 5 | 2.227 | 0.637 | 0.344 | 4.23 | 51.503
241.725 | 1.36 | 1.012 | 0.849 | 3.398 | 1.642 | 0.832 | 0.265 | 4.31 | 40.28
241.775 | 1.363 | 0.847 | 0.791 | 4.351 | 2.587 | 0.715 | 0.411 | 4.12 | 45.579
241.868 | 0.149 | 0.103 | 0.083 | 0.059 | 0.037 | 0.024 | 0.025 | 5.2 | 2.497
241.9 | 0.146 | 0.108 | 0.08 | 0.051 | 0.037 | 0.026 | 0.019 | 5.26 | 2.456
241.938 | 0.69 | 0.457 | 0.3 | 0.353 | 0.331 | 0.235 | 0.099 | 4.89 | 12.041
242.018 | 0.149 | 0.099 | 0.077 | 0.055 | 0.037 | 0.022 | 0.015 | 5.31 | 2.412
242.286 | 1.218 | 0.925 | 0.856 | 3.527 | 3.27 | 0.885 | 0.242 | 4.05 | 44.286
242.347 | 0.156 | 0.107 | 0.073 | 0.053 | 0.039 | 0.023 | 0.018 | 5.32 | 2.492
242.365 | 1.405 | 0.883 | 0.78 | 3.238 | 1.716 | 0.848 | 0.219 | 4.3 | 39.055
242.428 | 1.194 | 0.836 | 0.676 | 1.892 | 1.07 | 0.565 | 0.262 | 4.45 | 28.926
242.469 | 1.36 | 0.888 | 0.98 | 2.953 | 1.915 | 0.64 | 0.24 | 4.33 | 38.818
242.52 | 1.197 | 0.865 | 1.108 | 3.438 | 1.524 | 0.629 | 0.252 | 4.32 | 38.944
242.598 | 1.21 | 0.865 | 1.284 | 4.594 | 1.824 | 0.7 | 0.21 | 4.26 | 45.535
242.643 | 1.01 | 0.859 | 2.553 | 8.555 | 4.987 | 2.009 | 0.776 | 3.81 | 78.962
242.719 | 1.118 | 0.83 | 0.585 | 0.642 | 0.51 | 0.435 | 0.237 | 4.81 | 20.934
242.76 | 1.239 | 0.935 | 0.749 | 3.218 | 1.873 | 0.741 | 0.262 | 4.24 | 38.268
242.785 | 1.088 | 0.788 | 0.679 | 1.39 | 1.215 | 0.554 | 0.238 | 4.42 | 26.288
242.844 | 2.942 | 2.742 | 2.565 | 3.733 | 1.493 | 0.766 | 0.521 | 4.83 | 71.335
242.918 | 1.206 | 0.858 | 1.26 | 4.454 | 3.188 | 1.293 | 0.406 | 3.97 | 50.264
242.997 | 0.15 | 0.108 | 0.079 | 0.055 | 0.038 | 0.026 | 0.012 | 5.32 | 2.49
243.028 | 1.311 | 1.005 | 1.291 | 6.354 | 3.78 | 1.765 | 0.744 | 3.86 | 62.693
243.044 | 1.239 | 0.912 | 1.991 | 2.966 | 1.973 | 0.374 | 0.257 | 4.42 | 42.891
243.129 | 1.215 | 0.883 | 1.771 | 6.002 | 3.95 | 1.405 | 0.418 | 3.95 | 61.741
243.147 | 1.263 | 0.982 | 0.882 | 4.064 | 3.047 | 0.662 | 0.188 | 4.15 | 46.051
243.202 | 0.15 | 0.103 | 0.079 | 0.052 | 0.034 | 0.021 | 0.016 | 5.34 | 2.436
243.235 | 0.94 | 0.658 | 0.479 | 0.764 | 0.703 | 0.392 | 0.255 | 4.56 | 19.13
243.295 | 1.031 | 0.757 | 1.502 | 5.813 | 3.502 | 0.955 | 0.338 | 3.98 | 55.278
243.302 | 1.255 | 0.856 | 1.26 | 4.049 | 2.193 | 0.626 | 0.572 | 4.15 | 44.824
243.386 | 0.15 | 0.108 | 0.079 | 0.054 | 0.036 | 0.024 | 0.022 | 5.26 | 2.488
243.442 | 0.15 | 0.102 | 0.077 | 0.054 | 0.038 | 0.024 | 0.017 | 5.29 | 2.441
243.474 | 1.337 | 1.121 | 0.939 | 2.594 | 1.098 | 0.533 | 0.231 | 4.55 | 35.744
243.519 | 1.2 | 0.883 | 0.8 | 2.865 | 1.924 | 0.673 | 0.314 | 4.23 | 36.594
243.59 | 0.153 | 0.104 | 0.084 | 0.063 | 0.036 | 0.024 | 0.016 | 5.29 | 2.54
243.626 | 0.148 | 0.105 | 0.078 | 0.054 | 0.034 | 0.025 | 0.023 | 5.24 | 2.44
243.744 | 0.142 | 0.103 | 0.076 | 0.053 | 0.039 | 0.026 | 0.019 | 5.22 | 2.388
243.763 | 1.197 | 0.927 | 4.851 | 9.996 | 3.992 | 1.89 | 0.515 | 4.04 | 94.446
243.793 | 1.252 | 0.83 | 0.869 | 2.694 | 1.221 | 0.567 | 0.242 | 4.42 | 33.904
243.881 | 0.15 | 0.107 | 0.079 | 0.06 | 0.044 | 0.031 | 0.033 | 5.07 | 2.556
243.925 | 1.35 | 1.03 | 0.64 | 1.793 | 1.162 | 0.441 | 0.252 | 4.59 | 30.626
243.981 | 1.384 | 1.205 | 2.773 | 10.084 | 7.265 | 2.025 | 0.835 | 3.83 | 97.797
243.99 | 1.259 | 0.864 | 1.011 | 2.679 | 1.378 | 0.53 | 0.151 | 4.46 | 35.112
244.121 | 1.314 | 0.891 | 0.63 | 0.568 | 0.312 | 0.358 | 0.186 | 5.12 | 21.804
244.239 | 1.143 | 0.867 | 0.677 | 2.347 | 1.055 | 0.628 | 0.194 | 4.43 | 30.591
244.334 | 0.151 | 0.101 | 0.073 | 0.054 | 0.035 | 0.025 | 0.016 | 5.31 | 2.418
244.372 | 0.318 | 0.315 | 0.169 | 0.191 | 0.188 | 0.098 | 0.069 | 4.86 | 6.556
244.443 | 0.149 | 0.101 | 0.079 | 0.06 | 0.039 | 0.024 | 0.016 | 5.27 | 2.464
244.476 | 0.154 | 0.105 | 0.083 | 0.055 | 0.042 | 0.023 | 0.014 | 5.31 | 2.528
244.504 | 1.353 | 0.911 | 1.009 | 5.593 | 3.115 | 0.791 | 0.239 | 4.11 | 53.519
244.574 | 1.297 | 0.867 | 0.595 | 0.615 | 0.41 | 0.368 | 0.214 | 5.02 | 21.892
244.665 | 1.292 | 1.047 | 1.654 | 4.459 | 3.12 | 0.558 | 0.474 | 4.16 | 52.384
244.684 | 1.207 | 1.104 | 3.584 | 5.127 | 4.556 | 1.112 | 0.436 | 4.08 | 69.829
244.732 | 2.934 | 2.513 | 1.809 | 4.9 | 4.352 | 1.588 | 0.469 | 4.36 | 80.958
244.825 | 1.186 | 0.842 | 0.565 | 0.567 | 0.48 | 0.419 | 0.239 | 4.88 | 20.958
244.888 | 1.194 | 0.815 | 0.619 | 0.648 | 0.465 | 0.476 | 0.209 | 4.86 | 21.488
244.934 | 1.247 | 0.897 | 1.199 | 5.391 | 2.693 | 0.945 | 0.303 | 4.1 | 51.942
245.053 | 1.267 | 0.915 | 1.566 | 4.194 | 3.354 | 0.568 | 0.186 | 4.18 | 50.354
245.114 | 1.308 | 1.06 | 0.648 | 2.423 | 1.128 | 0.523 | 0.286 | 4.5 | 33.162
245.181 | 0.147 | 0.105 | 0.078 | 0.052 | 0.035 | 0.028 | 0.013 | 5.31 | 2.431
245.218 | 1.22 | 0.831 | 0.733 | 1.658 | 1.307 | 0.454 | 0.357 | 4.42 | 29.015
245.239 | 1.25 | 0.893 | 1.516 | 2.22 | 1.358 | 0.563 | 0.217 | 4.49 | 35.991
245.294 | 1.326 | 1.048 | 2.113 | 5.005 | 2.766 | 0.595 | 0.213 | 4.28 | 55.856
245.332 | 1.216 | 0.84 | 0.857 | 2.155 | 1.369 | 0.532 | 0.288 | 4.4 | 31.917
245.387 | 1.238 | 1.58 | 7.754 | 28.512 | 31.903 | 6.963 | 3.195 | 3.5 | 283.788
245.424 | 1.311 | 1.026 | 0.791 | 1.485 | 1.171 | 0.431 | 0.193 | 4.65 | 29.79
245.524 | 1.332 | 0.947 | 1.781 | 4.32 | 2.887 | 0.556 | 0.391 | 4.21 | 51.356
245.591 | 1.384 | 0.931 | 0.607 | 1.511 | 1.065 | 0.495 | 0.219 | 4.63 | 28.761
245.606 | 1.158 | 0.884 | 1.187 | 3.282 | 2.831 | 0.935 | 0.206 | 4.11 | 43.036
245.698 | 0.403 | 0.228 | 0.223 | 0.242 | 0.245 | 0.199 | 0.165 | 4.44 | 7.569
245.74 | 1.296 | 0.878 | 1.454 | 6.062 | 5.477 | 1.081 | 0.435 | 3.89 | 64.885
245.816 | 0.146 | 0.099 | 0.082 | 0.06 | 0.039 | 0.026 | 0.021 | 5.2 | 2.455
245.857 | 3.493 | 1.891 | 1.463 | 2.104 | 1.289 | 0.624 | 0.274 | 5.11 | 56.914
245.878 | 1.38 | 0.886 | 0.996 | 1.791 | 1.73 | 0.51 | 0.266 | 4.44 | 33.602
245.927 | 1.234 | 0.923 | 1.882 | 4.427 | 2.576 | 0.606 | 0.191 | 4.26 | 50.423
245.973 | 0.147 | 0.099 | 0.074 | 0.054 | 0.036 | 0.028 | 0.022 | 5.21 | 2.399
246.034 | 1.314 | 1.247 | 3.332 | 10.011 | 5.788 | 2.147 | 1.01 | 3.87 | 96.054
246.101 | 0.149 | 0.102 | 0.08 | 0.058 | 0.038 | 0.02 | 0.014 | 5.33 | 2.456
246.119 | 1.312 | 0.886 | 1.046 | 5.247 | 1.565 | 0.82 | 0.204 | 4.26 | 47.249
246.139 | 1.168 | 1.048 | 3.402 | 11.321 | 6.127 | 1.245 | 0.44 | 3.96 | 98.066
246.151 | 1.21 | 0.879 | 2.102 | 3.034 | 1.573 | 0.523 | 0.292 | 4.42 | 42.446
246.249 | 1.316 | 1.014 | 0.581 | 0.692 | 0.478 | 0.407 | 0.205 | 4.99 | 23.429
246.315 | 0.147 | 0.103 | 0.079 | 0.059 | 0.036 | 0.021 | 0.024 | 5.22 | 2.449
246.358 | 1.209 | 0.854 | 0.627 | 2.16 | 1.186 | 0.46 | 0.238 | 4.47 | 30.081
246.375 | 1.334 | 0.991 | 2.687 | 10.872 | 5.357 | 2.275 | 1.006 | 3.83 | 93.839
246.427 | 1.304 | 0.845 | 0.952 | 2.332 | 1.117 | 0.385 | 0.219 | 4.56 | 32.628
246.522 | 0.153 | 0.105 | 0.079 | 0.055 | 0.038 | 0.021 | 0.023 | 5.26 | 2.493
246.537 | 1.4 | 1.112 | 1.064 | 3.077 | 2.207 | 0.785 | 0.437 | 4.24 | 42.724
246.561 | 1.295 | 0.919 | 1.437 | 7.253 | 4.336 | 2.119 | 0.972 | 3.76 | 68.992
246.574 | 1.253 | 0.893 | 1.129 | 6.077 | 2.964 | 0.626 | 0.342 | 4.11 | 54.568
246.664 | 0.148 | 0.109 | 0.079 | 0.058 | 0.036 | 0.025 | 0.02 | 5.25 | 2.496
246.684 | 1.095 | 0.843 | 1.331 | 4.908 | 3.316 | 1.226 | 0.69 | 3.89 | 52.1
246.708 | 0.151 | 0.106 | 0.08 | 0.054 | 0.035 | 0.025 | 0.026 | 5.22 | 2.487
246.797 | 1.199 | 0.789 | 0.595 | 1.841 | 1.364 | 0.399 | 0.228 | 4.46 | 28.578
246.851 | 1.13 | 0.784 | 0.982 | 2.901 | 1.673 | 0.822 | 0.333 | 4.19 | 36.131
246.878 | 1.214 | 0.831 | 0.714 | 2.185 | 1.742 | 0.802 | 0.281 | 4.24 | 32.909
246.97 | 1.301 | 0.848 | 0.594 | 0.673 | 0.454 | 0.359 | 0.23 | 4.97 | 22.173
247.033 | 1.255 | 0.846 | 0.775 | 2.919 | 1.202 | 0.543 | 0.251 | 4.41 | 34.352
247.08 | 1.256 | 1.024 | 3.077 | 7.01 | 3.72 | 1.042 | 0.294 | 4.13 | 71.897
247.161 | 0.146 | 0.105 | 0.079 | 0.055 | 0.037 | 0.025 | 0.015 | 5.29 | 2.443
247.189 | 1.332 | 0.997 | 0.941 | 4.018 | 1.783 | 0.747 | 0.223 | 4.3 | 43.15
247.253 | 1.263 | 0.852 | 1.344 | 2.262 | 1.33 | 0.496 | 0.202 | 4.5 | 34.901
247.298 | 1.168 | 0.842 | 0.875 | 2.167 | 1.259 | 0.58 | 0.275 | 4.39 | 31.482
247.366 | 1.164 | 0.766 | 0.637 | 2.252 | 1.166 | 0.462 | 0.294 | 4.4 | 29.65
247.384 | 1.269 | 0.863 | 0.744 | 3.287 | 1.457 | 0.65 | 0.269 | 4.32 | 36.864
247.412 | 1.205 | 1.312 | 5.236 | 17.746 | 11.012 | 1.735 | 0.608 | 3.88 | 150.578
247.505 | 1.217 | 0.892 | 0.55 | 0.615 | 0.417 | 0.314 | 0.236 | 5 | 21.196
247.565 | 0.151 | 0.102 | 0.078 | 0.057 | 0.035 | 0.029 | 0.023 | 5.21 | 2.475
247.602 | 1.218 | 0.867 | 0.646 | 1.958 | 1.015 | 0.616 | 0.231 | 4.47 | 29.303
247.647 | 1.304 | 1.043 | 1.452 | 7.472 | 4.45 | 1.32 | 0.886 | 3.87 | 69.413
247.674 | 19.327 | 40.572 | 78.971 | 186.954 | 120.243 | 51.027 | 37.205 | 3.78 | 2021.381
247.793 | 1.149 | 0.909 | 1.594 | 3.345 | 2.099 | 0.758 | 0.346 | 4.22 | 43.004
247.872 | 1.223 | 0.838 | 0.661 | 1.757 | 1.118 | 0.485 | 0.274 | 4.49 | 28.527
247.886 | 1.254 | 0.857 | 0.753 | 1.92 | 2.153 | 0.528 | 0.275 | 4.28 | 33.15
247.955 | 1.187 | 0.901 | 1.917 | 7.565 | 12.477 | 12.959 | 3.461 | 2.97 | 120.363
248.047 | 1.293 | 0.952 | 0.602 | 0.531 | 0.402 | 0.434 | 0.165 | 5.06 | 22.136
248.115 | 1.219 | 0.86 | 1.11 | 4.84 | 2.788 | 1.473 | 0.31 | 3.99 | 50.22
248.159 | 1.135 | 0.877 | 0.821 | 1.956 | 1.546 | 0.523 | 0.473 | 4.27 | 31.294
248.224 | 1.126 | 0.828 | 0.977 | 4.068 | 1.937 | 1.122 | 0.325 | 4.08 | 42.384
248.302 | 1.282 | 1 | 1.242 | 5.907 | 3.456 | 1.46 | 0.787 | 3.89 | 58.886
248.381 | 0.146 | 0.104 | 0.074 | 0.058 | 0.035 | 0.029 | 0.013 | 5.28 | 2.419
248.413 | 0.153 | 0.108 | 0.076 | 0.052 | 0.044 | 0.029 | 0.029 | 5.14 | 2.527
248.451 | 1.305 | 0.869 | 0.978 | 5.452 | 3.318 | 1.284 | 0.42 | 3.96 | 53.982
248.475 | 1.22 | 1.082 | 2.779 | 11.022 | 8.221 | 3.2 | 0.637 | 3.72 | 104.715
248.564 | 1.188 | 0.807 | 1 | 2.288 | 1.083 | 0.525 | 0.152 | 4.51 | 31.759
248.653 | 0.15 | 0.103 | 0.08 | 0.056 | 0.036 | 0.019 | 0.018 | 5.32 | 2.457
248.672 | 1.243 | 0.805 | 1.114 | 3.127 | 2.517 | 0.571 | 0.202 | 4.23 | 40.507
248.782 | 0.146 | 0.107 | 0.078 | 0.059 | 0.035 | 0.029 | 0.015 | 5.26 | 2.469
248.897 | 0.15 | 0.104 | 0.08 | 0.055 | 0.035 | 0.027 | 0.016 | 5.29 | 2.465
248.933 | 1.309 | 1.011 | 0.743 | 3.364 | 1.44 | 0.643 | 0.214 | 4.38 | 38.222
248.943 | 1.316 | 1.035 | 1.281 | 4.104 | 3.567 | 1.357 | 1.257 | 3.8 | 52.916
249.005 | 1.28 | 1.041 | 2.493 | 2.794 | 1.692 | 0.62 | 0.196 | 4.48 | 45.354
249.049 | 1.206 | 0.916 | 2.064 | 5.628 | 3.116 | 1.385 | 0.566 | 4 | 59.456
249.13 | 1.287 | 0.936 | 0.631 | 0.614 | 0.442 | 0.379 | 0.287 | 4.94 | 22.61
249.195 | 1.234 | 0.835 | 0.588 | 0.806 | 0.494 | 0.367 | 0.242 | 4.88 | 22.268
249.262 | 0.147 | 0.105 | 0.074 | 0.053 | 0.036 | 0.025 | 0.02 | 5.26 | 2.42
249.299 | 1.327 | 0.87 | 0.588 | 0.656 | 0.455 | 0.365 | 0.29 | 4.94 | 22.458
249.359 | 1.205 | 0.8 | 0.691 | 2.431 | 1.643 | 0.631 | 0.255 | 4.29 | 32.859
249.37 | 1.33 | 0.953 | 2.287 | 2.946 | 1.022 | 0.348 | 0.191 | 4.65 | 42.2
249.403 | 1.26 | 0.851 | 0.742 | 2.511 | 1.532 | 0.527 | 0.302 | 4.35 | 33.629
249.446 | 1.368 | 1.004 | 1.5 | 3.113 | 1.566 | 0.625 | 0.203 | 4.45 | 41.709
249.501 | 1.307 | 1.027 | 0.782 | 1.597 | 1.289 | 0.419 | 0.195 | 4.61 | 30.507
249.581 | 1.273 | 0.874 | 0.598 | 0.723 | 0.665 | 0.431 | 0.199 | 4.85 | 23.094
249.6 | 1.291 | 0.97 | 1.353 | 3.639 | 2.433 | 2.384 | 0.93 | 3.78 | 49.173
249.625 | 1.299 | 0.93 | 1.321 | 5.672 | 2.337 | 0.913 | 0.348 | 4.15 | 53.151
249.693 | 1.339 | 0.895 | 0.813 | 3.156 | 2.113 | 0.826 | 0.252 | 4.22 | 39.675
249.71 | 1.227 | 0.858 | 0.972 | 3.652 | 2.372 | 0.808 | 0.247 | 4.16 | 42.187
249.742 | 1.313 | 1.008 | 0.925 | 4.424 | 2.363 | 0.629 | 0.271 | 4.22 | 46.173
249.766 | 1.211 | 0.828 | 2.044 | 2.83 | 1.235 | 0.661 | 0.296 | 4.43 | 40.313
249.811 | 1.199 | 0.94 | 1.269 | 2.633 | 2.051 | 0.798 | 0.517 | 4.16 | 39.175
249.894 | 1.288 | 0.906 | 1.43 | 2.752 | 1.386 | 0.575 | 0.315 | 4.42 | 38.235
249.962 | 0.149 | 0.103 | 0.079 | 0.056 | 0.036 | 0.024 | 0.018 | 5.28 | 2.453
249.976 | 1.252 | 0.856 | 0.928 | 1.514 | 0.906 | 0.579 | 0.384 | 4.5 | 28.848
250.004 | 1.226 | 0.883 | 3.279 | 6.695 | 2.343 | 0.796 | 0.419 | 4.23 | 66.097
250.064 | 1.31 | 0.887 | 0.71 | 1.513 | 2.044 | 0.671 | 0.293 | 4.29 | 31.855
250.109 | 1.32 | 0.899 | 1.625 | 6.222 | 5.123 | 2.646 | 0.581 | 3.74 | 68.891
250.197 | 0.148 | 0.103 | 0.083 | 0.051 | 0.037 | 0.027 | 0.013 | 5.31 | 2.452
250.252 | 1.085 | 0.807 | 0.786 | 2.243 | 0.906 | 0.574 | 0.331 | 4.39 | 29.539
250.303 | 1.268 | 0.944 | 0.741 | 2.496 | 1.184 | 0.469 | 0.217 | 4.5 | 32.933
250.333 | 1.237 | 0.855 | 1.852 | 4.276 | 2.029 | 0.49 | 0.215 | 4.33 | 47.434
250.413 | 0.145 | 0.105 | 0.081 | 0.055 | 0.032 | 0.029 | 0.013 | 5.3 | 2.438
250.448 | 0.147 | 0.102 | 0.082 | 0.055 | 0.03 | 0.025 | 0.015 | 5.32 | 2.428
250.464 | 1.256 | 0.985 | 2.635 | 2.359 | 1.209 | 0.442 | 0.239 | 4.61 | 42.066
250.492 | 0.153 | 0.108 | 0.078 | 0.054 | 0.039 | 0.031 | 0.025 | 5.18 | 2.526
250.545 | 1.27 | 0.949 | 1.327 | 4.627 | 2.132 | 0.709 | 0.285 | 4.23 | 47.83
250.623 | 0.15 | 0.105 | 0.078 | 0.058 | 0.036 | 0.024 | 0.016 | 5.3 | 2.478
250.635 | 1.308 | 0.91 | 1.124 | 2.356 | 1.714 | 0.442 | 0.264 | 4.43 | 35.951
250.657 | 0.148 | 0.106 | 0.071 | 0.056 | 0.039 | 0.022 | 0.016 | 5.3 | 2.428
250.665 | 1.288 | 1.698 | 5.857 | 1.946 | 0.672 | 0.402 | 0.239 | 4.9 | 59.332
250.808 | 1.466 | 0.961 | 1.134 | 1.79 | 0.833 | 0.418 | 0.179 | 4.77 | 32.37
250.833 | 1.296 | 0.992 | 1.143 | 1.936 | 1.156 | 0.483 | 0.197 | 4.6 | 33.113
250.894 | 0.15 | 0.104 | 0.077 | 0.058 | 0.034 | 0.025 | 0.014 | 5.32 | 2.456
250.939 | 1.252 | 0.845 | 0.689 | 1.537 | 0.811 | 0.418 | 0.248 | 4.65 | 26.944
250.994 | 1.356 | 1.093 | 3.408 | 3.882 | 1.926 | 0.756 | 0.261 | 4.43 | 56.172
251.143 | 1.263 | 1.009 | 2.627 | 7.475 | 6.545 | 1.37 | 0.608 | 3.87 | 80.912
251.213 | 1.328 | 0.914 | 1.813 | 3.489 | 2.013 | 0.552 | 0.183 | 4.38 | 45.128
251.338 | 1.167 | 0.809 | 0.576 | 0.624 | 0.406 | 0.36 | 0.181 | 4.98 | 20.524
251.355 | 1.356 | 0.886 | 0.902 | 3.056 | 1.369 | 0.621 | 0.217 | 4.41 | 37.101
251.397 | 0.149 | 0.1 | 0.075 | 0.056 | 0.036 | 0.028 | 0.017 | 5.26 | 2.421
251.466 | 1.404 | 0.963 | 1.046 | 2.946 | 2.01 | 0.459 | 0.255 | 4.38 | 39.822
251.488 | 1.327 | 0.973 | 0.685 | 1.999 | 0.812 | 0.492 | 0.223 | 4.64 | 30.194
251.57 | 1.249 | 0.969 | 2.816 | 2.605 | 1.598 | 0.581 | 0.322 | 4.47 | 45.334
251.586 | 1.288 | 0.881 | 1.31 | 4.503 | 4.727 | 1.171 | 0.389 | 3.91 | 55.776
251.626 | 1.289 | 1.033 | 1.049 | 1.633 | 1.335 | 0.444 | 0.172 | 4.61 | 32.063
251.675 | 1.304 | 1.032 | 1.099 | 2.198 | 1.874 | 0.794 | 0.332 | 4.3 | 37.148
251.746 | 1.223 | 0.831 | 0.772 | 3.097 | 1.689 | 0.689 | 0.298 | 4.25 | 36.539
251.866 | 1.18 | 0.807 | 0.928 | 2.437 | 1.576 | 0.449 | 0.236 | 4.38 | 33.356
251.913 | 1.321 | 1.103 | 3.038 | 2.236 | 1.739 | 0.652 | 0.398 | 4.47 | 46.921
251.94 | 1.196 | 1.169 | 4.977 | 3.775 | 1.957 | 0.643 | 0.495 | 4.43 | 63.025
251.988 | 1.379 | 0.971 | 2.941 | 5.553 | 5.375 | 1.317 | 0.769 | 3.93 | 71.925
252.039 | 1.336 | 0.944 | 3.268 | 7.432 | 5.209 | 1.363 | 0.5 | 3.99 | 79.936
252.132 | 1.317 | 0.923 | 0.866 | 3.12 | 2.133 | 0.819 | 0.558 | 4.13 | 40.158
252.181 | 1.281 | 0.852 | 1.754 | 11.362 | 5.76 | 2.572 | 1.167 | 3.71 | 91.884
252.216 | 1.298 | 0.859 | 1.05 | 4.417 | 1.875 | 1.005 | 0.778 | 4.04 | 45.571
252.269 | 1.186 | 0.83 | 0.968 | 3.125 | 2.084 | 0.68 | 0.243 | 4.22 | 38.476
252.317 | 1.235 | 0.854 | 1.677 | 5.071 | 2.474 | 0.768 | 0.266 | 4.18 | 51.656
252.364 | 0.151 | 0.108 | 0.079 | 0.059 | 0.033 | 0.029 | 0.016 | 5.28 | 2.512
252.413 | 0.15 | 0.101 | 0.076 | 0.055 | 0.036 | 0.027 | 0.024 | 5.22 | 2.435
252.443 | 0.151 | 0.104 | 0.077 | 0.06 | 0.037 | 0.026 | 0.017 | 5.27 | 2.48
252.47 | 1.305 | 0.893 | 3.561 | 7.077 | 3.398 | 0.687 | 0.327 | 4.2 | 72.498
252.54 | 1.339 | 1.014 | 2.402 | 1.695 | 1.242 | 0.476 | 0.172 | 4.69 | 39.093
252.603 | 1.188 | 0.838 | 1.04 | 3.895 | 1.534 | 0.669 | 0.298 | 4.27 | 40.362
252.621 | 1.311 | 1.067 | 0.685 | 2.794 | 1.967 | 0.657 | 0.339 | 4.28 | 37.736
252.705 | 1.363 | 1.196 | 2.201 | 1.388 | 0.936 | 0.454 | 0.262 | 4.78 | 37.255
252.775 | 0.152 | 0.104 | 0.075 | 0.051 | 0.037 | 0.024 | 0.015 | 5.33 | 2.442
252.788 | 1.102 | 0.98 | 3.144 | 14.635 | 6.929 | 0.454 | 0.388 | 3.98 | 109.94
252.829 | 1.281 | 0.92 | 0.785 | 2.737 | 1.414 | 0.562 | 0.297 | 4.38 | 35.021
252.851 | 0.151 | 0.105 | 0.077 | 0.058 | 0.037 | 0.023 | 0.015 | 5.31 | 2.477
252.926 | 1.276 | 1.206 | 6.297 | 8.122 | 4.186 | 1.254 | 0.856 | 4.14 | 96.061
253.003 | 0.151 | 0.104 | 0.08 | 0.056 | 0.038 | 0.025 | 0.014 | 5.3 | 2.488
253.033 | 1.391 | 1.063 | 2.295 | 7.382 | 5.082 | 1.183 | 0.26 | 4.02 | 74.993
253.116 | 1.32 | 0.878 | 0.643 | 0.903 | 0.711 | 0.43 | 0.182 | 4.84 | 24.509
253.183 | 1.276 | 0.878 | 0.949 | 2.336 | 1.45 | 0.421 | 0.203 | 4.48 | 33.684
253.247 | 1.28 | 0.912 | 1.186 | 2.917 | 1.859 | 0.438 | 0.275 | 4.37 | 38.759
253.321 | 0.3 | 0.239 | 0.242 | 0.298 | 0.263 | 0.085 | 0.068 | 4.66 | 6.963
253.334 | 1.16 | 0.898 | 2.44 | 7.954 | 6.089 | 2.372 | 0.688 | 3.76 | 81.223
253.387 | 1.275 | 0.993 | 0.719 | 1.262 | 1.029 | 0.66 | 0.616 | 4.36 | 28.546
253.405 | 1.224 | 0.897 | 1.217 | 2.829 | 2.085 | 0.486 | 0.191 | 4.34 | 38.773
253.49 | 0.443 | 0.316 | 0.19 | 0.259 | 0.242 | 0.252 | 0.113 | 4.59 | 8.331
253.527 | 1.285 | 0.832 | 0.846 | 2.917 | 4.438 | 0.796 | 0.409 | 3.92 | 45.201
253.604 | 1.388 | 0.9 | 0.949 | 1.842 | 1.325 | 0.521 | 0.372 | 4.47 | 32.614
253.62 | 1.257 | 1.027 | 2.496 | 4.255 | 2.123 | 0.805 | 0.28 | 4.31 | 52.714
253.712 | 1.366 | 1.014 | 2.478 | 11.587 | 5.65 | 2.671 | 1.518 | 3.74 | 98.192
253.725 | 1.232 | 0.843 | 0.785 | 2.226 | 1.144 | 0.565 | 0.315 | 4.42 | 31.391
253.77 | 0.147 | 0.104 | 0.079 | 0.054 | 0.035 | 0.025 | 0.022 | 5.23 | 2.444
253.8 | 1.202 | 0.882 | 0.951 | 2.701 | 1.477 | 0.527 | 0.202 | 4.4 | 34.956
253.872 | 1.249 | 0.939 | 1.037 | 2.854 | 1.996 | 0.84 | 0.395 | 4.19 | 39.038
253.884 | 1.203 | 0.815 | 1.578 | 6.977 | 5.297 | 2.717 | 0.664 | 3.69 | 71.102
253.938 | 0.149 | 0.11 | 0.082 | 0.054 | 0.036 | 0.023 | 0.016 | 5.32 | 2.501
253.98 | 1.156 | 0.852 | 2.123 | 2.663 | 2.016 | 0.706 | 0.222 | 4.33 | 42.15
253.997 | 1.227 | 0.793 | 1.403 | 4.159 | 3.278 | 1.015 | 0.278 | 4.04 | 49.141
254.086 | 1.226 | 0.903 | 1.318 | 3.088 | 1.914 | 0.862 | 0.515 | 4.17 | 40.924
254.101 | 1.181 | 0.981 | 2.238 | 8.1 | 5.531 | 2.513 | 1.085 | 3.72 | 80.443
254.138 | 1.347 | 0.981 | 1.217 | 3.502 | 1.573 | 0.642 | 0.363 | 4.34 | 41.769
254.188 | 1.286 | 0.896 | 0.755 | 2.635 | 1.48 | 0.72 | 0.285 | 4.33 | 34.857
254.261 | 1.248 | 1.028 | 0.838 | 3.777 | 1.863 | 0.517 | 0.304 | 4.3 | 41.126
254.322 | 1.322 | 1.003 | 0.986 | 2.515 | 2.767 | 0.885 | 0.48 | 4.1 | 40.816
254.337 | 1.165 | 0.794 | 1.195 | 2.841 | 1.708 | 0.652 | 0.404 | 4.24 | 37.09
254.379 | 1.319 | 0.924 | 2.26 | 5.847 | 3.729 | 1.484 | 0.595 | 3.97 | 64.216
254.458 | 0.149 | 0.103 | 0.079 | 0.055 | 0.034 | 0.02 | 0.016 | 5.34 | 2.441
254.493 | 1.165 | 0.955 | 1.838 | 3.454 | 1.557 | 0.6 | 0.471 | 4.31 | 43.238
254.506 | 1.328 | 0.919 | 1.201 | 3.042 | 1.797 | 0.619 | 0.239 | 4.36 | 39.851
254.544 | 1.289 | 0.831 | 1.232 | 2.798 | 1.135 | 0.342 | 0.208 | 4.55 | 35.656
254.614 | 1.389 | 0.853 | 1.02 | 2.252 | 1.262 | 0.446 | 0.272 | 4.52 | 33.894
254.631 | 1.4 | 1.26 | 5.483 | 9.048 | 4.887 | 0.93 | 0.278 | 4.2 | 97.767
254.664 | 1.308 | 0.807 | 0.993 | 3.336 | 1.783 | 0.618 | 0.198 | 4.32 | 39.086
254.688 | 1.295 | 0.916 | 1.237 | 5.191 | 2.751 | 0.914 | 0.492 | 4.07 | 52.076
254.741 | 0.149 | 0.106 | 0.08 | 0.056 | 0.037 | 0.023 | 0.019 | 5.28 | 2.479
254.788 | 1.296 | 0.938 | 1.246 | 2.45 | 1.317 | 0.591 | 0.236 | 4.47 | 36.101
254.818 | 17.641 | 37.793 | 69.802 | 152.624 | 178.909 | 47.963 | 36.819 | 3.66 | 1979.228
254.863 | 1.238 | 5.07 | 22.847 | 46.759 | 25.544 | 6.024 | 1.472 | 3.95 | 430.507
254.99 | 0.149 | 0.107 | 0.078 | 0.054 | 0.04 | 0.024 | 0.017 | 5.27 | 2.48
255.026 | 0.152 | 0.1 | 0.077 | 0.052 | 0.033 | 0.022 | 0.012 | 5.38 | 2.417
255.038 | 1.27 | 0.806 | 0.916 | 3.751 | 2.893 | 1.258 | 0.433 | 3.97 | 44.932
255.065 | 1.339 | 1.172 | 3.881 | 13.566 | 8.49 | 1.106 | 0.549 | 3.93 | 118.306
255.079 | 1.271 | 0.809 | 0.774 | 1.986 | 1.237 | 0.595 | 0.41 | 4.36 | 30.877
255.178 | 0.149 | 0.098 | 0.078 | 0.056 | 0.034 | 0.027 | 0.019 | 5.25 | 2.42
255.194 | 1.324 | 0.997 | 0.968 | 4.334 | 2.898 | 1.053 | 0.266 | 4.1 | 48.495
255.234 | 1.341 | 0.97 | 2.478 | 7.217 | 3.251 | 1.272 | 0.773 | 4.02 | 69.534
255.251 | 1.256 | 0.867 | 1.112 | 2.246 | 1.392 | 0.399 | 0.319 | 4.46 | 33.835
255.302 | 1.317 | 0.993 | 0.839 | 3.206 | 1.509 | 0.814 | 0.378 | 4.28 | 38.731
255.347 | 1.085 | 0.802 | 1.04 | 3.253 | 2.461 | 0.642 | 0.192 | 4.17 | 39.478
255.39 | 1.259 | 0.954 | 4.653 | 4.196 | 1.866 | 0.537 | 0.192 | 4.5 | 61.451
255.475 | 1.266 | 1.01 | 1.737 | 7.142 | 7.8 | 0.945 | 0.397 | 3.84 | 77.858
255.553 | 0.145 | 0.103 | 0.08 | 0.053 | 0.038 | 0.024 | 0.014 | 5.3 | 2.42
255.572 | 1.387 | 1.079 | 1.202 | 3.173 | 1.597 | 0.829 | 0.336 | 4.34 | 41.67
255.59 | 1.195 | 0.902 | 0.759 | 3.044 | 1.895 | 1.045 | 0.664 | 4.02 | 38.186
255.602 | 1.249 | 1.962 | 11.233 | 31.754 | 26.3 | 10.833 | 2.298 | 3.58 | 306.56
255.639 | 1.243 | 1.035 | 3.216 | 8.446 | 5.425 | 0.644 | 0.494 | 4.04 | 82.835
255.715 | 1.263 | 0.836 | 0.953 | 1.66 | 1.439 | 0.464 | 0.268 | 4.47 | 30.771
255.762 | 1.37 | 0.968 | 1.205 | 3.676 | 1.817 | 0.782 | 0.348 | 4.28 | 43.495
255.789 | 1.358 | 0.95 | 1.684 | 5.326 | 2.832 | 0.52 | 0.337 | 4.21 | 54.803
255.882 | 1.246 | 1.308 | 2.877 | 5.786 | 2.757 | 1.149 | 0.332 | 4.21 | 65.001
255.951 | 1.248 | 0.825 | 0.831 | 3.028 | 2.201 | 0.762 | 0.208 | 4.21 | 38.287
255.964 | 1.374 | 1.039 | 1.895 | 7.061 | 4.013 | 1.022 | 0.426 | 4.05 | 68.081
255.983 | 1.342 | 1.083 | 5.685 | 5.29 | 2.643 | 0.796 | 0.38 | 4.38 | 75.38
256.033 | 1.299 | 1.019 | 0.787 | 2.876 | 2.274 | 0.736 | 0.461 | 4.17 | 39.404
256.08 | 1.318 | 0.857 | 0.819 | 2.721 | 2.426 | 0.523 | 0.19 | 4.28 | 37.863
256.127 | 0.149 | 0.101 | 0.077 | 0.055 | 0.036 | 0.032 | 0.027 | 5.15 | 2.456
256.185 | 1.276 | 0.894 | 1.522 | 5.374 | 2.538 | 1.097 | 0.592 | 4.05 | 53.807
256.22 | 1.397 | 1.132 | 3.178 | 3.76 | 2.198 | 0.592 | 0.298 | 4.43 | 55.577
256.318 | 0.146 | 0.103 | 0.079 | 0.056 | 0.033 | 0.025 | 0.015 | 5.3 | 2.427
256.354 | 0.148 | 0.103 | 0.082 | 0.057 | 0.038 | 0.025 | 0.014 | 5.29 | 2.47
256.376 | 0.147 | 0.103 | 0.078 | 0.06 | 0.034 | 0.024 | 0.019 | 5.26 | 2.446
256.416 | 1.281 | 0.895 | 1.747 | 4.528 | 2.416 | 0.555 | 0.212 | 4.28 | 49.751
256.439 | 1.402 | 1.007 | 0.754 | 2.716 | 1.007 | 0.523 | 0.232 | 4.55 | 34.793
256.484 | 1.348 | 0.945 | 1.687 | 4.114 | 2.811 | 1.299 | 0.657 | 4.02 | 51.686
256.582 | 0.151 | 0.103 | 0.079 | 0.055 | 0.038 | 0.025 | 0.021 | 5.24 | 2.475
256.6 | 1.436 | 1.062 | 0.843 | 2.642 | 2.151 | 0.629 | 0.358 | 4.31 | 39.276
256.623 | 1.307 | 0.885 | 0.941 | 1.911 | 1.023 | 0.63 | 0.274 | 4.51 | 31.411
256.631 | 1.174 | 0.827 | 0.798 | 3.077 | 3.391 | 0.945 | 0.378 | 3.96 | 41.926
256.669 | 1.203 | 0.889 | 2.053 | 3.376 | 2.051 | 1.514 | 1.054 | 3.93 | 47.76
256.744 | 0.151 | 0.106 | 0.077 | 0.059 | 0.037 | 0.026 | 0.015 | 5.28 | 2.494
256.759 | 1.29 | 0.948 | 1.416 | 4.654 | 2.32 | 0.981 | 0.471 | 4.12 | 49.802
256.779 | 1.394 | 1.07 | 1.145 | 2.705 | 1.674 | 0.728 | 0.412 | 4.34 | 39.614
256.801 | 1.191 | 0.858 | 1.669 | 5.212 | 1.669 | 0.713 | 0.168 | 4.29 | 49.275
256.891 | 0.15 | 0.106 | 0.079 | 0.054 | 0.037 | 0.024 | 0.022 | 5.25 | 2.475
256.899 | 1.208 | 0.864 | 0.826 | 3.607 | 1.815 | 0.67 | 0.222 | 4.26 | 39.203
256.924 | 1.274 | 1.154 | 2.497 | 4.213 | 2.034 | 0.811 | 0.559 | 4.26 | 53.461
256.999 | 0.149 | 0.106 | 0.074 | 0.057 | 0.033 | 0.023 | 0.013 | 5.36 | 2.438
257.006 | 1.271 | 1.012 | 3.306 | 3.214 | 1.995 | 0.424 | 0.187 | 4.5 | 51.379
257.029 | 1.312 | 1.036 | 1.577 | 3.395 | 2.267 | 1.149 | 0.758 | 4.07 | 46.722
257.04 | 1.315 | 1.005 | 0.782 | 1.868 | 1.166 | 0.52 | 0.251 | 4.55 | 31.406
257.082 | 0.148 | 0.102 | 0.076 | 0.056 | 0.038 | 0.026 | 0.02 | 5.22 | 2.434
257.12 | 1.38 | 1.032 | 1.957 | 5.15 | 2.298 | 1.013 | 0.521 | 4.17 | 55.683
257.14 | 1.401 | 1.075 | 1.748 | 3.675 | 2.153 | 1.215 | 0.416 | 4.19 | 48.997
257.188 | 1.297 | 0.917 | 1.014 | 3.663 | 2.107 | 0.741 | 0.422 | 4.18 | 42.526
257.232 | 1.267 | 1.032 | 1.967 | 7.177 | 4.059 | 1.415 | 0.497 | 3.97 | 69.109
257.332 | 1.254 | 0.941 | 1.342 | 2.331 | 1.343 | 0.491 | 0.318 | 4.46 | 35.782
257.35 | 38.329 | 66.681 | 114.622 | 241.418 | 199.923 | 85.937 | 48.413 | 3.81 | 3027.227
257.38 | 1.176 | 0.859 | 1.044 | 3.036 | 3.452 | 0.726 | 0.249 | 4.06 | 42.803
257.405 | 1.28 | 1.046 | 2.226 | 6.454 | 3.502 | 1.111 | 0.293 | 4.1 | 65.206
257.454 | 1.238 | 0.795 | 0.724 | 1.806 | 1.494 | 0.601 | 0.341 | 4.33 | 30.306
257.502 | 1.311 | 0.891 | 1.211 | 3.163 | 1.865 | 0.687 | 0.299 | 4.3 | 40.505
257.546 | 1.277 | 0.972 | 0.872 | 3.854 | 2.526 | 1.185 | 0.469 | 4.03 | 44.959
257.593 | 0.153 | 0.101 | 0.073 | 0.053 | 0.038 | 0.024 | 0.022 | 5.25 | 2.437
257.651 | 1.416 | 1.147 | 1.844 | 5.552 | 2.462 | 0.806 | 0.24 | 4.27 | 57.466
257.671 | 1.166 | 0.828 | 0.864 | 2.489 | 2.121 | 0.789 | 0.445 | 4.11 | 35.795
257.768 | 0.15 | 0.105 | 0.077 | 0.053 | 0.034 | 0.03 | 0.022 | 5.22 | 2.463
257.802 | 0.149 | 0.108 | 0.077 | 0.058 | 0.038 | 0.029 | 0.017 | 5.25 | 2.492
257.831 | 1.22 | 0.897 | 2.2 | 3.332 | 1.251 | 0.494 | 0.23 | 4.49 | 43.217
257.904 | 0.149 | 0.105 | 0.076 | 0.053 | 0.033 | 0.028 | 0.018 | 5.28 | 2.442
257.943 | 1.286 | 0.802 | 0.593 | 0.838 | 0.61 | 0.444 | 0.232 | 4.8 | 23.077
257.986 | 1.376 | 0.909 | 1.921 | 3.883 | 2.196 | 0.762 | 0.276 | 4.29 | 48.614
258.061 | 0.15 | 0.102 | 0.077 | 0.049 | 0.034 | 0.025 | 0.016 | 5.32 | 2.418
258.077 | 1.293 | 0.92 | 1.667 | 4.723 | 2.59 | 0.764 | 0.311 | 4.19 | 51.401
258.142 | 1.371 | 1.114 | 2.174 | 4.392 | 2.596 | 0.6 | 0.25 | 4.32 | 53.958
258.215 | 1.15 | 0.87 | 1.521 | 3.171 | 2.09 | 0.781 | 0.401 | 4.19 | 41.788
258.233 | 1.322 | 0.931 | 0.926 | 3.367 | 1.585 | 0.937 | 0.34 | 4.24 | 39.908
258.326 | 1.263 | 0.897 | 1.175 | 5.001 | 2.93 | 1.406 | 0.458 | 3.97 | 52.169
258.336 | 1.215 | 1.003 | 2.346 | 4.286 | 2.231 | 0.716 | 0.462 | 4.24 | 51.993
258.396 | 1.293 | 1.107 | 1.739 | 3.019 | 1.281 | 0.582 | 0.401 | 4.44 | 41.873
258.413 | 1.214 | 0.845 | 1.437 | 3.261 | 2.425 | 0.83 | 0.349 | 4.16 | 43.082
258.444 | 1.335 | 1.04 | 0.937 | 1.939 | 1.346 | 0.448 | 0.2 | 4.58 | 33.165
258.472 | 1.252 | 0.84 | 0.795 | 3.073 | 1.905 | 0.589 | 0.38 | 4.23 | 37.347
258.559 | 0.149 | 0.105 | 0.077 | 0.057 | 0.035 | 0.023 | 0.019 | 5.28 | 2.454
258.571 | 1.301 | 0.973 | 1.033 | 3.385 | 1.51 | 0.585 | 0.274 | 4.37 | 39.622
258.594 | 1.202 | 0.98 | 4.51 | 30.982 | 32.161 | 17.121 | 5.772 | 3.21 | 297.27
258.605 | 1.225 | 0.795 | 0.81 | 2.545 | 2.03 | 0.575 | 0.309 | 4.24 | 35.123
258.631 | 1.325 | 0.903 | 1.487 | 3.778 | 2.34 | 0.845 | 0.209 | 4.24 | 46.164
258.682 | 1.109 | 0.782 | 0.874 | 3.199 | 1.839 | 0.817 | 0.327 | 4.15 | 37.102
258.725 | 0.149 | 0.102 | 0.075 | 0.052 | 0.038 | 0.026 | 0.018 | 5.27 | 2.42
258.766 | 1.282 | 0.897 | 1.399 | 4.538 | 2.003 | 0.64 | 0.28 | 4.26 | 47.073
258.841 | 1.075 | 0.951 | 2.673 | 7.317 | 4.801 | 1.683 | 0.919 | 3.84 | 74.553
258.853 | 1.276 | 0.864 | 1.252 | 8.218 | 5.494 | 2.231 | 0.878 | 3.71 | 75.071
258.895 | 1.273 | 2.779 | 13.34 | 78.997 | 64.744 | 51.864 | 11.284 | 3.2 | 717.517
258.919 | 1.115 | 0.837 | 0.637 | 1.739 | 1.113 | 0.429 | 0.188 | 4.51 | 27.353
258.984 | 1.169 | 0.826 | 1.01 | 3.078 | 2.051 | 0.466 | 0.199 | 4.29 | 37.787
259.041 | 1.222 | 0.884 | 2.175 | 6.862 | 3.664 | 1.358 | 0.762 | 3.94 | 66.651
259.081 | 1.152 | 0.833 | 0.977 | 2.52 | 1.67 | 0.692 | 0.287 | 4.27 | 34.707
259.132 | 1.209 | 0.839 | 1.518 | 3.812 | 2.117 | 1.268 | 0.807 | 3.98 | 46.026
259.224 | 1.283 | 0.995 | 0.868 | 2.026 | 1.629 | 0.523 | 0.177 | 4.47 | 33.502
259.241 | 17.224 | 37.509 | 58.629 | 166.515 | 134.931 | 55.315 | 34.544 | 3.68 | 1854.794
259.273 | 1.309 | 1.031 | 0.8 | 2.161 | 1.272 | 0.749 | 0.298 | 4.41 | 33.607
259.299 | 1.222 | 0.862 | 0.737 | 2.961 | 2.027 | 0.963 | 0.327 | 4.13 | 37.597
259.342 | 1.255 | 0.932 | 2.56 | 6.192 | 2.74 | 1.077 | 0.568 | 4.1 | 62.88
259.442 | 1.236 | 0.948 | 0.76 | 2.031 | 2.112 | 0.369 | 0.262 | 4.35 | 33.598
259.504 | 1.289 | 1.097 | 2.444 | 4.982 | 4.137 | 1.041 | 0.436 | 4.06 | 62.685
259.554 | 1.236 | 0.879 | 1.603 | 8.97 | 5.456 | 2.303 | 0.66 | 3.76 | 79.456
259.583 | 1.078 | 0.777 | 0.976 | 3.72 | 2.69 | 0.775 | 0.41 | 4.03 | 42.001
259.629 | 0.147 | 0.105 | 0.074 | 0.051 | 0.036 | 0.027 | 0.017 | 5.28 | 2.412
259.681 | 1.282 | 0.936 | 0.873 | 3.029 | 2.237 | 0.698 | 0.388 | 4.19 | 39.568
259.707 | 1.265 | 0.962 | 0.882 | 1.803 | 1.072 | 0.506 | 0.205 | 4.58 | 30.684
259.755 | 1.322 | 0.887 | 1.733 | 3.282 | 2.023 | 0.426 | 0.23 | 4.39 | 43.521
259.797 | 1.313 | 1.04 | 0.708 | 1.983 | 1.096 | 0.498 | 0.18 | 4.6 | 31.371
259.879 | 0.151 | 0.105 | 0.077 | 0.058 | 0.037 | 0.024 | 0.017 | 5.29 | 2.477
259.911 | 1.27 | 0.934 | 0.842 | 2.148 | 1.704 | 0.574 | 0.285 | 4.36 | 33.845
259.974 | 0.15 | 0.103 | 0.076 | 0.057 | 0.04 | 0.024 | 0.017 | 5.27 | 2.458
260.008 | 1.233 | 0.806 | 0.742 | 2.629 | 1.493 | 0.525 | 0.179 | 4.39 | 33.396
260.081 | 1.196 | 0.809 | 0.817 | 1.286 | 1.211 | 0.397 | 0.232 | 4.56 | 27.114
260.146 | 1.18 | 0.836 | 1.002 | 3.251 | 1.889 | 0.594 | 0.494 | 4.18 | 38.64
260.164 | 1.265 | 0.956 | 1.128 | 4.315 | 2.587 | 0.826 | 0.385 | 4.13 | 47.288
260.195 | 1.307 | 0.975 | 0.844 | 1.858 | 1.676 | 0.523 | 0.211 | 4.45 | 32.941
260.22 | 1.314 | 0.908 | 1.179 | 3.177 | 2.637 | 0.574 | 0.351 | 4.21 | 42.658
260.266 | 0.15 | 0.109 | 0.077 | 0.056 | 0.039 | 0.026 | 0.019 | 5.26 | 2.498
260.324 | 1.393 | 1.002 | 1.764 | 4.317 | 2.157 | 0.728 | 0.393 | 4.27 | 50.169
260.346 | 1.214 | 0.881 | 0.961 | 2.44 | 0.995 | 0.488 | 0.237 | 4.51 | 32.543
260.397 | 1.341 | 1.028 | 1.01 | 5.16 | 4.769 | 1.193 | 0.586 | 3.88 | 58.524
260.447 | 8.232 | 21.357 | 53.338 | 117.942 | 104.655 | 35.848 | 26.711 | 3.63 | 1336.6
260.488 | 1.362 | 1.039 | 1.788 | 3.446 | 1.793 | 0.701 | 0.274 | 4.38 | 45.55
260.613 | 0.146 | 0.104 | 0.078 | 0.055 | 0.039 | 0.021 | 0.021 | 5.25 | 2.432
260.632 | 1.39 | 1.13 | 1.997 | 3.897 | 1.572 | 0.707 | 0.494 | 4.35 | 48.71
260.684 | 0.153 | 0.106 | 0.075 | 0.056 | 0.037 | 0.025 | 0.019 | 5.28 | 2.485
260.699 | 1.279 | 0.92 | 2.253 | 4.534 | 2.041 | 0.646 | 0.335 | 4.3 | 51.625
260.723 | 1.384 | 1.193 | 4.827 | 21.96 | 14.001 | 1.811 | 0.688 | 3.82 | 175.134
260.773 | 0.15 | 0.1 | 0.078 | 0.061 | 0.04 | 0.028 | 0.021 | 5.19 | 2.477
260.837 | 1.242 | 2.967 | 23.761 | 30.357 | 16.094 | 5.049 | 0.95 | 4.05 | 326.066
260.86 | 1.264 | 0.903 | 0.761 | 2.694 | 1.641 | 0.657 | 0.262 | 4.32 | 35.346
260.959 | 1.255 | 0.967 | 1.511 | 3.387 | 2.831 | 0.521 | 0.272 | 4.24 | 45.491
260.976 | 1.383 | 1.047 | 1.544 | 2.46 | 1.567 | 0.622 | 0.291 | 4.46 | 39.756
261.006 | 1.199 | 0.948 | 2.342 | 5.046 | 2.467 | 0.834 | 0.473 | 4.17 | 55.519
261.031 | 1.251 | 0.867 | 1.274 | 3.184 | 2.1 | 0.664 | 0.253 | 4.27 | 40.947
261.079 | 1.252 | 0.847 | 0.912 | 3.235 | 1.902 | 0.606 | 0.27 | 4.27 | 38.529
261.124 | 1.28 | 1.084 | 3.995 | 6.322 | 2.698 | 1.085 | 0.579 | 4.2 | 71.573
261.213 | 1.257 | 0.842 | 2.327 | 3.652 | 2.283 | 0.646 | 0.362 | 4.28 | 48.598
261.231 | 1.348 | 1.095 | 1.715 | 4.389 | 2.17 | 0.944 | 0.419 | 4.22 | 50.955
261.33 | 0.147 | 0.107 | 0.08 | 0.057 | 0.04 | 0.022 | 0.02 | 5.25 | 2.482
261.362 | 1.248 | 0.995 | 1.204 | 4.791 | 2.444 | 1.644 | 0.37 | 4.01 | 50.884
261.433 | 0.149 | 0.103 | 0.077 | 0.058 | 0.034 | 0.025 | 0.017 | 5.29 | 2.448
261.45 | 1.137 | 0.887 | 1.867 | 2.972 | 2.609 | 0.729 | 0.398 | 4.17 | 44.189
261.521 | 1.378 | 1.04 | 1.436 | 2.803 | 2.171 | 0.67 | 0.259 | 4.34 | 42.395
261.569 | 1.159 | 0.886 | 1.521 | 3.372 | 2.393 | 0.443 | 0.192 | 4.29 | 42.782
261.605 | 1.346 | 0.964 | 0.81 | 3.589 | 1.773 | 0.647 | 0.359 | 4.28 | 40.583
261.645 | 0.153 | 0.106 | 0.082 | 0.055 | 0.037 | 0.024 | 0.016 | 5.31 | 2.514
261.691 | 1.356 | 1.042 | 1.001 | 2.956 | 1.453 | 0.531 | 0.313 | 4.43 | 38.308
261.763 | 0.148 | 0.107 | 0.081 | 0.06 | 0.04 | 0.025 | 0.022 | 5.21 | 2.517
261.776 | 1.366 | 0.939 | 1.855 | 2.457 | 1.387 | 0.496 | 0.202 | 4.56 | 39.651
261.798 | 0.776 | 0.547 | 0.349 | 0.622 | 0.482 | 0.349 | 0.429 | 4.37 | 15.518
261.807 | 1.266 | 0.916 | 0.797 | 2.195 | 1.598 | 0.623 | 0.224 | 4.38 | 33.391
261.839 | 0.147 | 0.104 | 0.073 | 0.052 | 0.034 | 0.024 | 0.014 | 5.33 | 2.393
261.863 | 0.15 | 0.104 | 0.075 | 0.056 | 0.038 | 0.023 | 0.021 | 5.25 | 2.453
261.903 | 1.226 | 2.004 | 8.635 | 12.167 | 8.707 | 5.937 | 1.354 | 3.79 | 151.797
261.929 | 0.147 | 0.107 | 0.078 | 0.052 | 0.036 | 0.022 | 0.02 | 5.28 | 2.439
261.996 | 1.355 | 0.991 | 0.838 | 3.112 | 2.452 | 0.767 | 0.355 | 4.19 | 41.316
262.017 | 1.314 | 0.991 | 0.682 | 1.244 | 0.623 | 0.462 | 0.201 | 4.81 | 26.522
262.062 | 1.34 | 1.052 | 1.729 | 6.128 | 2.845 | 1.625 | 0.352 | 4.05 | 60.984
262.154 | 0.151 | 0.104 | 0.08 | 0.052 | 0.039 | 0.025 | 0.02 | 5.25 | 2.474
262.167 | 1.349 | 1.285 | 4.121 | 6.707 | 2.98 | 1.066 | 0.565 | 4.22 | 76.222
262.187 | 1.341 | 1.002 | 0.992 | 2.041 | 1.281 | 0.608 | 0.237 | 4.51 | 33.817
262.235 | 1.308 | 0.94 | 1.33 | 5.477 | 3.84 | 1.122 | 0.451 | 3.98 | 57.564
262.289 | 1.23 | 0.913 | 2.484 | 9.822 | 4.811 | 1.747 | 0.354 | 3.94 | 84.074
262.329 | 1.366 | 0.952 | 1.682 | 4.788 | 2.056 | 0.898 | 0.252 | 4.26 | 51.055
262.435 | 1.208 | 0.863 | 0.916 | 2.138 | 1.485 | 0.592 | 0.182 | 4.41 | 32.59
262.453 | 1.206 | 0.848 | 0.98 | 3.424 | 1.725 | 0.633 | 0.258 | 4.28 | 38.826
262.501 | 0.148 | 0.105 | 0.08 | 0.057 | 0.04 | 0.026 | 0.02 | 5.22 | 2.49
262.558 | 0.152 | 0.104 | 0.073 | 0.055 | 0.039 | 0.026 | 0.015 | 5.29 | 2.456
262.613 | 1.322 | 1.117 | 2.835 | 5.244 | 3.716 | 0.713 | 0.274 | 4.2 | 63.952
262.682 | 0.148 | 0.108 | 0.085 | 0.055 | 0.039 | 0.022 | 0.016 | 5.3 | 2.506
262.7 | 1.389 | 1.049 | 1.059 | 5.948 | 3.83 | 1.633 | 0.671 | 3.89 | 60.533
262.779 | 1.272 | 0.862 | 1.586 | 12.684 | 5.252 | 5.005 | 1.689 | 3.53 | 100.193
262.788 | 1.283 | 1.379 | 5.746 | 21.184 | 9.074 | 3.666 | 0.778 | 3.85 | 166.046
262.849 | 1.343 | 1.026 | 1.266 | 3.275 | 1.311 | 0.464 | 0.222 | 4.5 | 40.078
262.865 | 1.362 | 0.906 | 0.973 | 5.539 | 5.248 | 2.556 | 0.747 | 3.67 | 63.598
262.906 | 1.298 | 1.069 | 1.374 | 2.687 | 2.414 | 0.777 | 0.282 | 4.26 | 42.198
262.978 | 1.287 | 1.76 | 12.182 | 22.657 | 7.431 | 1.086 | 0.423 | 4.19 | 196.001
263.054 | 1.208 | 0.905 | 2.111 | 3.391 | 2.666 | 1.009 | 0.322 | 4.16 | 48.339
263.07 | 1.326 | 1.016 | 2.285 | 2.895 | 2.018 | 0.733 | 0.443 | 4.33 | 46.344
263.112 | 0.147 | 0.108 | 0.083 | 0.056 | 0.035 | 0.024 | 0.024 | 5.22 | 2.491
263.144 | 1.245 | 0.809 | 0.879 | 3.358 | 1.987 | 0.839 | 0.27 | 4.19 | 39.304
263.214 | 0.147 | 0.104 | 0.079 | 0.057 | 0.032 | 0.027 | 0.018 | 5.27 | 2.436
263.252 | 0.15 | 0.108 | 0.074 | 0.056 | 0.037 | 0.022 | 0.014 | 5.34 | 2.463
263.288 | 1.293 | 0.82 | 0.922 | 3.19 | 1.561 | 0.421 | 0.21 | 4.41 | 37.079
263.346 | 1.384 | 1.489 | 6.91 | 27.029 | 23.853 | 3.253 | 0.872 | 3.71 | 240.227
263.44 | 0.15 | 0.105 | 0.078 | 0.053 | 0.038 | 0.025 | 0.015 | 5.3 | 2.463
263.478 | 1.078 | 1.279 | 5.713 | 27.872 | 11.637 | 5.871 | 0.933 | 3.73 | 202.855
263.547 | 1.244 | 0.958 | 1.14 | 2.475 | 1.592 | 0.468 | 0.29 | 4.42 | 36.06
263.624 | 0.147 | 0.106 | 0.082 | 0.059 | 0.035 | 0.023 | 0.022 | 5.24 | 2.486
263.637 | 1.171 | 0.837 | 1.399 | 2.15 | 1.439 | 0.447 | 0.328 | 4.42 | 34.352
263.672 | 1.224 | 0.884 | 1.883 | 8.328 | 3.936 | 1.626 | 0.415 | 3.94 | 72.076
263.705 | 1.387 | 1.046 | 0.735 | 2.942 | 1.663 | 0.649 | 0.346 | 4.34 | 38.063
263.751 | 1.315 | 0.904 | 1.41 | 5.35 | 3.453 | 1.057 | 0.353 | 4.04 | 55.901
263.815 | 1.362 | 0.907 | 0.761 | 2.583 | 1.628 | 0.623 | 0.19 | 4.4 | 35.425
263.934 | 0.151 | 0.104 | 0.077 | 0.055 | 0.033 | 0.021 | 0.016 | 5.34 | 2.439
263.945 | 1.275 | 0.883 | 0.63 | 2.125 | 1.372 | 0.684 | 0.245 | 4.38 | 31.603
263.974 | 0.147 | 0.103 | 0.073 | 0.05 | 0.034 | 0.026 | 0.016 | 5.3 | 2.386
264.018 | 1.044 | 0.819 | 1.725 | 3.353 | 2.097 | 0.502 | 0.269 | 4.26 | 41.822
264.094 | 1.136 | 0.821 | 0.72 | 1.981 | 1.163 | 0.425 | 0.189 | 4.5 | 28.928
264.164 | 1.254 | 1.045 | 1.968 | 3.154 | 1.479 | 0.696 | 0.262 | 4.42 | 43.59
264.229 | 2.918 | 2.095 | 1.342 | 2.105 | 1.276 | 0.621 | 0.473 | 4.96 | 53.67
264.24 | 1.335 | 0.896 | 0.721 | 2.466 | 1.499 | 0.786 | 0.228 | 4.35 | 34.483
264.282 | 1.082 | 0.83 | 1.484 | 6.378 | 4.522 | 1.703 | 0.385 | 3.84 | 62.845
264.35 | 0.145 | 0.104 | 0.074 | 0.055 | 0.037 | 0.027 | 0.024 | 5.19 | 2.415
264.387 | 1.224 | 0.877 | 1.085 | 2.743 | 1.875 | 0.582 | 0.246 | 4.32 | 37.264
264.397 | 1.302 | 1.399 | 6.366 | 5.434 | 2.93 | 0.737 | 0.233 | 4.43 | 81.57
264.455 | 1.154 | 0.814 | 0.847 | 2.858 | 1.236 | 0.591 | 0.297 | 4.34 | 33.818
264.518 | 1.168 | 0.783 | 0.716 | 3.024 | 1.306 | 0.506 | 0.276 | 4.34 | 33.757
264.584 | 1.153 | 0.792 | 1.094 | 4.316 | 2.995 | 0.9 | 0.42 | 4.01 | 46.764
264.651 | 1.27 | 0.97 | 0.638 | 0.777 | 0.573 | 0.389 | 0.185 | 4.93 | 23.693
264.714 | 0.147 | 0.102 | 0.076 | 0.056 | 0.036 | 0.022 | 0.017 | 5.3 | 2.415
264.726 | 1.318 | 1.417 | 5.853 | 6.591 | 3.683 | 0.996 | 0.311 | 4.3 | 86.712
264.77 | 1.091 | 0.799 | 0.62 | 2.393 | 1.54 | 0.519 | 0.24 | 4.3 | 30.998
264.833 | 0.152 | 0.104 | 0.081 | 0.053 | 0.038 | 0.027 | 0.019 | 5.26 | 2.494
264.868 | 0.147 | 0.106 | 0.079 | 0.054 | 0.04 | 0.026 | 0.017 | 5.26 | 2.465
264.952 | 1.291 | 0.872 | 0.713 | 1.757 | 0.981 | 0.448 | 0.198 | 4.62 | 28.901
264.965 | 1.319 | 0.917 | 1.709 | 8.779 | 3.351 | 1.714 | 0.421 | 3.97 | 72.299
265.05 | 1.295 | 0.995 | 1.369 | 3.698 | 2.536 | 0.897 | 0.402 | 4.15 | 46.479
265.125 | 0.148 | 0.103 | 0.079 | 0.06 | 0.039 | 0.024 | 0.016 | 5.26 | 2.473
265.144 | 1.267 | 0.895 | 1.743 | 9.4 | 3.833 | 1.525 | 0.881 | 3.89 | 75.981
265.218 | 1.343 | 1.337 | 3.356 | 7.12 | 4.892 | 1.107 | 0.431 | 4.09 | 80.007
265.227 | 1.33 | 0.881 | 1.906 | 4.751 | 3.416 | 1.013 | 0.339 | 4.09 | 55.741
265.29 | 0.147 | 0.107 | 0.084 | 0.051 | 0.036 | 0.024 | 0.016 | 5.3 | 2.47
265.325 | 1.376 | 1.054 | 1.135 | 5.115 | 2.373 | 0.984 | 0.694 | 4.07 | 51.875
265.339 | 1.333 | 1.03 | 0.859 | 2.477 | 1.612 | 0.607 | 0.257 | 4.41 | 36.018
265.368 | 2.975 | 2.756 | 3.171 | 6.655 | 4.777 | 0.885 | 0.46 | 4.45 | 96.396
265.406 | 0.513 | 0.41 | 0.244 | 0.397 | 0.32 | 0.189 | 0.188 | 4.59 | 10.386
265.451 | 1.351 | 1.173 | 2.334 | 6.12 | 2.093 | 0.484 | 0.21 | 4.37 | 60.101
265.485 | 0.147 | 0.102 | 0.086 | 0.054 | 0.036 | 0.025 | 0.021 | 5.24 | 2.466
265.531 | 0.148 | 0.104 | 0.08 | 0.053 | 0.04 | 0.029 | 0.014 | 5.26 | 2.465
265.566 | 1.225 | 0.848 | 2.117 | 3.595 | 4.273 | 0.696 | 0.303 | 4.07 | 53.142
265.639 | 0.15 | 0.107 | 0.074 | 0.056 | 0.034 | 0.024 | 0.02 | 5.28 | 2.454
265.647 | 1.156 | 0.839 | 0.909 | 1.175 | 0.961 | 0.41 | 0.198 | 4.65 | 26.27
265.671 | 0.148 | 0.102 | 0.072 | 0.052 | 0.035 | 0.022 | 0.012 | 5.36 | 2.38
265.678 | 1.235 | 0.989 | 2.8 | 6.823 | 2.7 | 0.554 | 0.291 | 4.25 | 65.369
265.701 | 1.376 | 1.035 | 1.649 | 2.231 | 1.249 | 0.511 | 0.266 | 4.58 | 38.048
265.715 | 1.292 | 0.99 | 0.712 | 2.606 | 1.757 | 0.916 | 0.372 | 4.22 | 36.435
265.739 | 1.37 | 1.168 | 4.574 | 5.05 | 2.615 | 0.721 | 0.328 | 4.38 | 69.282
265.784 | 1.293 | 0.873 | 2.381 | 8.174 | 4.497 | 1.129 | 0.262 | 4.03 | 74.897
265.836 | 0.147 | 0.105 | 0.076 | 0.053 | 0.035 | 0.023 | 0.02 | 5.28 | 2.431
265.895 | 0.147 | 0.104 | 0.081 | 0.055 | 0.038 | 0.026 | 0.015 | 5.27 | 2.459
265.927 | 1.267 | 0.88 | 0.99 | 2.944 | 1.382 | 0.731 | 0.358 | 4.31 | 36.84
265.986 | 1.26 | 1.98 | 10.974 | 47.548 | 38.172 | 19.55 | 3.278 | 3.44 | 422.656
266.092 | 0.146 | 0.108 | 0.078 | 0.056 | 0.037 | 0.025 | 0.015 | 5.29 | 2.456
266.104 | 1.33 | 0.941 | 1.019 | 3.139 | 1.867 | 0.46 | 0.234 | 4.38 | 39.361
266.124 | 1.367 | 1.019 | 1.64 | 3.766 | 2.642 | 0.995 | 0.268 | 4.2 | 49.127
266.22 | 1.412 | 1.056 | 0.66 | 0.648 | 0.435 | 0.438 | 0.204 | 5.05 | 24.496
266.271 | 0.146 | 0.102 | 0.082 | 0.055 | 0.037 | 0.026 | 0.014 | 5.28 | 2.437
266.308 | 0.148 | 0.105 | 0.079 | 0.055 | 0.039 | 0.028 | 0.018 | 5.24 | 2.473
266.348 | 1.341 | 0.951 | 1.004 | 2.015 | 0.94 | 0.421 | 0.2 | 4.66 | 32.029
266.419 | 0.147 | 0.104 | 0.079 | 0.056 | 0.037 | 0.023 | 0.02 | 5.26 | 2.456
266.456 | 1.315 | 0.947 | 0.906 | 3.799 | 1.705 | 0.682 | 0.333 | 4.28 | 41.425
266.52 | 1.377 | 1.005 | 1.751 | 4.084 | 2.307 | 1.052 | 0.245 | 4.23 | 50.028
266.591 | 1.249 | 0.89 | 1.003 | 5.238 | 3.162 | 0.942 | 0.484 | 4 | 51.903
266.602 | 1.227 | 0.883 | 1.345 | 3.843 | 2.007 | 0.857 | 0.291 | 4.21 | 44.004
266.656 | 1.255 | 0.831 | 0.609 | 0.819 | 0.599 | 0.473 | 0.191 | 4.82 | 23.03
266.662 | 1.137 | 0.861 | 1.965 | 3.766 | 2.511 | 0.998 | 0.214 | 4.17 | 47.756
266.706 | 1.234 | 1.139 | 6.221 | 12.412 | 12.152 | 2.317 | 1.288 | 3.77 | 138.599
266.78 | 1.273 | 0.838 | 0.989 | 2.015 | 1.083 | 0.545 | 0.256 | 4.51 | 31.538
266.787 | 1.223 | 0.889 | 2.009 | 6.655 | 3.263 | 0.576 | 0.218 | 4.16 | 61.724
266.833 | 0.148 | 0.102 | 0.079 | 0.052 | 0.038 | 0.026 | 0.016 | 5.28 | 2.44
266.857 | 1.266 | 0.836 | 0.908 | 1.76 | 1.37 | 0.509 | 0.306 | 4.44 | 30.897
266.928 | 1.277 | 0.893 | 0.693 | 1.968 | 1.715 | 0.775 | 0.266 | 4.3 | 32.606
266.999 | 0.146 | 0.105 | 0.077 | 0.057 | 0.038 | 0.026 | 0.017 | 5.25 | 2.449
267.008 | 1.419 | 1.133 | 1.644 | 3.6 | 2.492 | 0.878 | 0.241 | 4.28 | 48.825
267.041 | 1.306 | 0.985 | 1.316 | 4.763 | 3.329 | 1.079 | 0.415 | 4.04 | 53.243
267.101 | 1.148 | 0.895 | 1.763 | 3.157 | 1.271 | 0.541 | 0.296 | 4.41 | 40.043
267.117 | 1.341 | 0.855 | 1.19 | 2.241 | 1.111 | 0.529 | 0.19 | 4.56 | 34.018
267.161 | 0.147 | 0.104 | 0.082 | 0.054 | 0.032 | 0.022 | 0.016 | 5.33 | 2.43
267.194 | 1.219 | 1.016 | 2.266 | 5.627 | 2.81 | 0.752 | 0.157 | 4.23 | 58.561
267.264 | 0.148 | 0.104 | 0.08 | 0.057 | 0.034 | 0.025 | 0.013 | 5.32 | 2.458
267.302 | 0.151 | 0.104 | 0.076 | 0.055 | 0.037 | 0.026 | 0.022 | 5.23 | 2.475
267.335 | 1.4 | 1.145 | 2.074 | 5.834 | 2.755 | 0.952 | 0.674 | 4.13 | 61.216
267.362 | 1.302 | 0.886 | 0.904 | 3.261 | 2.349 | 1.536 | 0.235 | 4.04 | 42.35
267.414 | 1.376 | 1.059 | 1.587 | 2.862 | 1.802 | 0.546 | 0.234 | 4.45 | 42.106
267.454 | 1.29 | 1.244 | 3.313 | 5.658 | 2.486 | 0.622 | 0.256 | 4.35 | 64.652
267.505 | 0.149 | 0.104 | 0.075 | 0.058 | 0.036 | 0.024 | 0.018 | 5.28 | 2.448
267.557 | 1.344 | 1.027 | 1.582 | 5.037 | 3.577 | 1.033 | 0.577 | 4.02 | 56.999
267.588 | 0.144 | 0.104 | 0.079 | 0.055 | 0.034 | 0.028 | 0.015 | 5.27 | 2.423
267.643 | 1.266 | 0.864 | 2.503 | 2.264 | 0.983 | 0.384 | 0.178 | 4.68 | 39.508
267.715 | 0.147 | 0.1 | 0.08 | 0.057 | 0.039 | 0.02 | 0.017 | 5.28 | 2.435
267.73 | 1.337 | 1.063 | 1.578 | 3.262 | 1.295 | 0.492 | 0.227 | 4.51 | 41.772
267.799 | 1.228 | 1.741 | 7.268 | 15.578 | 10.927 | 1.169 | 0.707 | 3.98 | 153.516
267.882 | 0.153 | 0.105 | 0.073 | 0.052 | 0.039 | 0.025 | 0.013 | 5.34 | 2.455
267.897 | 1.261 | 0.86 | 0.646 | 1.592 | 0.932 | 0.437 | 0.227 | 4.62 | 27.48
267.922 | 0.151 | 0.108 | 0.077 | 0.051 | 0.038 | 0.025 | 0.012 | 5.34 | 2.473
267.928 | 1.255 | 0.933 | 1.46 | 2.323 | 1.588 | 0.496 | 0.225 | 4.46 | 36.965
267.95 | 1.328 | 1.072 | 1.5 | 5.531 | 2.841 | 1.086 | 0.684 | 4.04 | 56.733
267.969 | 1.306 | 1.236 | 6.68 | 27.526 | 15.923 | 8.714 | 2.437 | 3.57 | 227.695
268.066 | 1.331 | 0.882 | 1.287 | 3.726 | 2.345 | 0.52 | 0.293 | 4.27 | 44.315
268.111 | 1.344 | 1.034 | 1.357 | 3.652 | 1.785 | 0.662 | 0.464 | 4.29 | 44.152
268.147 | 0.154 | 0.106 | 0.077 | 0.052 | 0.033 | 0.029 | 0.018 | 5.3 | 2.48
268.193 | 1.292 | 1.024 | 2.713 | 5.731 | 4.224 | 0.723 | 0.255 | 4.14 | 66.053
268.222 | 0.15 | 0.106 | 0.076 | 0.053 | 0.036 | 0.028 | 0.016 | 5.28 | 2.456
268.289 | 4.766 | 18.162 | 42.318 | 128.139 | 72.232 | 30.8 | 23.16 | 3.66 | 1167.939
268.394 | 2.07 | 10.982 | 31.261 | 97.647 | 37.864 | 14.486 | 14.45 | 3.76 | 784.288
268.49 | 1.365 | 1.043 | 0.598 | 0.82 | 0.576 | 0.406 | 0.21 | 4.95 | 24.829
268.554 | 0.149 | 0.105 | 0.076 | 0.055 | 0.038 | 0.027 | 0.02 | 5.23 | 2.461
268.59 | 0.15 | 0.107 | 0.078 | 0.058 | 0.032 | 0.022 | 0.02 | 5.3 | 2.475
268.622 | 1.204 | 0.902 | 2.499 | 4.377 | 2.945 | 0.61 | 0.322 | 4.22 | 54.216
268.631 | 1.361 | 1.048 | 2.193 | 6.9 | 3.491 | 2.02 | 0.744 | 3.92 | 69.638
268.691 | 0.149 | 0.101 | 0.076 | 0.057 | 0.036 | 0.023 | 0.015 | 5.31 | 2.429
268.726 | 0.146 | 0.107 | 0.076 | 0.056 | 0.037 | 0.025 | 0.017 | 5.27 | 2.442
268.76 | 1.321 | 0.972 | 1.016 | 2.377 | 1.82 | 0.461 | 0.25 | 4.42 | 36.3
268.784 | 1.154 | 0.8 | 1.147 | 2.629 | 1.699 | 0.683 | 0.272 | 4.28 | 35.863
268.847 | 1.186 | 0.854 | 0.965 | 2.793 | 1.491 | 0.57 | 0.295 | 4.33 | 35.333
268.908 | 1.21 | 0.832 | 0.649 | 2.163 | 1.555 | 0.568 | 0.269 | 4.34 | 31.428
268.972 | 0.152 | 0.111 | 0.085 | 0.061 | 0.032 | 0.026 | 0.028 | 5.2 | 2.577
268.991 | 1.328 | 1.017 | 1.046 | 2.945 | 1.686 | 0.679 | 0.238 | 4.37 | 39.063
269.02 | 1.173 | 0.818 | 0.935 | 3.554 | 1.95 | 0.677 | 0.203 | 4.23 | 39.419
269.065 | 1.157 | 0.869 | 2.438 | 8.587 | 9.204 | 1.561 | 0.848 | 3.71 | 91.432
269.148 | 0.144 | 0.105 | 0.079 | 0.055 | 0.035 | 0.025 | 0.017 | 5.27 | 2.424
269.184 | 1.146 | 0.829 | 1.146 | 2.627 | 1.018 | 0.428 | 0.173 | 4.52 | 33.312
269.196 | 1.138 | 0.851 | 1.361 | 2.302 | 1.19 | 0.495 | 0.238 | 4.47 | 33.888
269.255 | 0.146 | 0.104 | 0.079 | 0.057 | 0.04 | 0.03 | 0.021 | 5.18 | 2.469
269.29 | 0.145 | 0.105 | 0.073 | 0.056 | 0.041 | 0.024 | 0.014 | 5.28 | 2.422
269.31 | 1.277 | 1.935 | 14.961 | 26.997 | 16.324 | 1.63 | 0.437 | 4.03 | 256.014
269.389 | 1.305 | 1.004 | 1.225 | 5.192 | 2.318 | 0.716 | 0.281 | 4.21 | 50.718
269.4 | 1.339 | 1.048 | 1.171 | 3.404 | 2.112 | 0.885 | 0.249 | 4.26 | 43.495
269.461 | 0.15 | 0.099 | 0.079 | 0.056 | 0.036 | 0.023 | 0.019 | 5.27 | 2.436
269.476 | 1.207 | 0.879 | 0.747 | 2.754 | 1.391 | 0.622 | 0.287 | 4.33 | 34.181
269.498 | 1.289 | 1.128 | 3.842 | 7.212 | 4.967 | 1.977 | 0.443 | 3.99 | 83.149
269.507 | 1.189 | 0.902 | 1.772 | 3.421 | 2.71 | 0.895 | 0.356 | 4.14 | 46.558
269.549 | 1.16 | 0.848 | 0.763 | 1.468 | 0.73 | 0.567 | 0.304 | 4.54 | 26.523
269.62 | 1.179 | 0.804 | 0.575 | 0.638 | 0.464 | 0.437 | 0.182 | 4.9 | 20.951
269.637 | 1.222 | 0.956 | 1.834 | 3.5 | 3.32 | 0.618 | 0.301 | 4.17 | 48.953
269.677 | 1.19 | 0.836 | 1.149 | 3.281 | 1.702 | 0.782 | 0.282 | 4.25 | 39.163
269.726 | 1.278 | 1.088 | 3.193 | 7.896 | 3.956 | 1.378 | 0.87 | 3.99 | 78.513
269.841 | 1.253 | 0.837 | 0.639 | 1.449 | 1.006 | 0.444 | 0.201 | 4.61 | 26.887
269.851 | 1.267 | 1.027 | 1.712 | 2.525 | 1.518 | 0.523 | 0.261 | 4.48 | 39.552
269.89 | 0.148 | 0.104 | 0.08 | 0.059 | 0.039 | 0.025 | 0.017 | 5.26 | 2.476
269.923 | 1.194 | 0.808 | 1.192 | 2.087 | 1.735 | 0.466 | 0.149 | 4.43 | 33.799
269.991 | 0.148 | 0.104 | 0.076 | 0.051 | 0.034 | 0.023 | 0.015 | 5.34 | 2.412
270.026 | 1.187 | 0.918 | 2.106 | 5.483 | 4.953 | 1.211 | 0.437 | 3.93 | 63.999
270.042 | 1.116 | 0.97 | 2.932 | 5.752 | 3.674 | 0.711 | 0.248 | 4.15 | 63.99
270.133 | 1.205 | 0.908 | 1.7 | 4.927 | 5.011 | 8.244 | 3.309 | 3.04 | 76.92
270.213 | 0.153 | 0.106 | 0.075 | 0.055 | 0.038 | 0.026 | 0.022 | 5.24 | 2.49
270.227 | 1.222 | 0.838 | 1.357 | 2.507 | 1.744 | 0.44 | 0.282 | 4.39 | 36.786
270.248 | 1.224 | 0.829 | 1.066 | 2.64 | 1.846 | 0.415 | 0.235 | 4.37 | 36.037
270.261 | 1.144 | 0.86 | 1.922 | 6.973 | 3.353 | 1.078 | 0.292 | 4.04 | 63.173
270.347 | 1.236 | 0.937 | 2.002 | 7.249 | 5.257 | 3.553 | 1.228 | 3.61 | 77.385
270.421 | 1.187 | 0.943 | 1.917 | 3.54 | 1.724 | 0.634 | 0.22 | 4.37 | 44.372
270.429 | 1.3 | 0.84 | 1.097 | 3.665 | 1.897 | 0.721 | 0.262 | 4.26 | 41.682
270.493 | 1.364 | 1.028 | 0.75 | 1.236 | 0.688 | 0.403 | 0.218 | 4.84 | 27.503
270.556 | 1.296 | 1.237 | 4.642 | 7.838 | 3.708 | 0.796 | 0.403 | 4.23 | 84.174
270.571 | 1.282 | 0.964 | 1.415 | 8.375 | 8.198 | 1.541 | 0.566 | 3.74 | 83.573
270.608 | 1.356 | 0.957 | 0.725 | 1.363 | 1.041 | 0.416 | 0.212 | 4.69 | 28.475
270.657 | 1.387 | 1.299 | 4.88 | 8.92 | 3.788 | 0.764 | 0.641 | 4.2 | 91.117
270.777 | 1.298 | 0.885 | 1.378 | 4.081 | 2.557 | 0.585 | 0.205 | 4.25 | 46.655
270.79 | 1.253 | 0.853 | 1.042 | 5.72 | 4.107 | 0.553 | 0.247 | 4.04 | 55.658
270.881 | 1.218 | 0.793 | 0.947 | 2.748 | 1.584 | 0.447 | 0.255 | 4.37 | 34.91
270.962 | 1.263 | 0.978 | 1.137 | 2.774 | 1.599 | 0.427 | 0.215 | 4.45 | 37.35
271.032 | 1.445 | 0.986 | 1.194 | 3.196 | 2.639 | 0.715 | 0.247 | 4.26 | 44.39
271.039 | 1.231 | 0.889 | 1.27 | 3.196 | 2.063 | 0.859 | 0.358 | 4.19 | 41.349
271.102 | 1.234 | 0.974 | 2.852 | 4.577 | 2.22 | 0.514 | 0.305 | 4.34 | 55.043
271.165 | 1.274 | 0.991 | 1.743 | 7.675 | 4.037 | 0.653 | 0.309 | 4.08 | 68.005
271.178 | 1.329 | 0.95 | 1.24 | 3.087 | 1.418 | 0.547 | 0.384 | 4.39 | 39.285
271.22 | 1.244 | 0.816 | 1.261 | 5.12 | 4.498 | 0.842 | 0.522 | 3.92 | 56.084
271.288 | 1.254 | 0.892 | 0.851 | 3.263 | 1.583 | 0.467 | 0.239 | 4.37 | 37.355
271.338 | 1.298 | 1.025 | 2.411 | 4.148 | 2.099 | 0.533 | 0.355 | 4.35 | 51.599
271.361 | 1.338 | 1.175 | 3.149 | 20.957 | 21.832 | 13.368 | 5.551 | 3.17 | 213.776
271.407 | 1.146 | 0.868 | 2.072 | 7.505 | 2.926 | 1.42 | 0.643 | 3.97 | 65.869
271.533 | 1.262 | 0.963 | 1.133 | 3.323 | 1.822 | 0.608 | 0.261 | 4.32 | 40.514
271.582 | 1.294 | 1.153 | 3.348 | 7.87 | 7.172 | 0.753 | 0.327 | 3.99 | 87.541
271.655 | 0.15 | 0.103 | 0.077 | 0.051 | 0.034 | 0.023 | 0.018 | 5.32 | 2.424
271.662 | 1.394 | 1.375 | 6.584 | 40.262 | 37.084 | 44.841 | 18.398 | 2.88 | 431.306
271.685 | 36.371 | 65.678 | 110.366 | 254.517 | 164.664 | 71.165 | 34.267 | 3.92 | 2889.15
271.693 | 1.793 | 2.847 | 7.805 | 35.767 | 20.498 | 11.693 | 4.519 | 3.55 | 301.122
271.765 | 2.132 | 2.648 | 6.015 | 24.026 | 15.083 | 4.013 | 0.998 | 3.85 | 211.264
271.772 | 2.712 | 2.379 | 4.947 | 9.552 | 6.63 | 2.328 | 1.014 | 4.12 | 121.759
271.817 | 2.695 | 2.391 | 4.716 | 8.458 | 6.155 | 2.779 | 1.195 | 4.08 | 115.844
271.842 | 2.705 | 2.394 | 6.314 | 11.076 | 8.937 | 2.481 | 1.169 | 4.05 | 142.112
271.894 | 2.931 | 5.513 | 20.026 | 102.078 | 82.218 | 33.394 | 16.575 | 3.4 | 892.05
272.021 | 2.72 | 2.426 | 6.222 | 10.304 | 6.892 | 2.819 | 1.116 | 4.1 | 133.355
272.094 | 2.691 | 2.67 | 9.127 | 28.408 | 23.376 | 13.856 | 4.733 | 3.5 | 296.702
272.1 | 55.5 | 99.119 | 172.196 | 383.282 | 228.762 | 92.901 | 55.985 | 3.96 | 4305.392
272.19 | 25.222 | 58.473 | 129.92 | 278.684 | 221.021 | 136.31 | 73.043 | 3.58 | 3300.456
272.234 | 8.726 | 8.224 | 15.04 | 33.783 | 22.926 | 8.559 | 4.053 | 4.05 | 410.702
272.334 | 2.762 | 3.366 | 8.372 | 11.353 | 7.255 | 3.099 | 1.727 | 4.13 | 156.489
272.418 | 1.282 | 1.135 | 3.755 | 10.187 | 9.33 | 1.808 | 0.632 | 3.82 | 107.55
272.428 | 1.378 | 1.29 | 4.402 | 6.097 | 5.224 | 1.522 | 1.078 | 3.98 | 83.574
272.49 | 1.35 | 1.237 | 3.592 | 8.159 | 4.952 | 3.037 | 1.268 | 3.8 | 89.665
272.506 | 1.235 | 0.996 | 2.219 | 5.628 | 4.856 | 1.536 | 1.436 | 3.76 | 67.303
272.551 | 4.368 | 14.692 | 32.512 | 117.496 | 40.496 | 17.52 | 10.938 | 3.86 | 918.736
272.576 | 1.275 | 1.589 | 6.907 | 14.148 | 13.547 | 2.48 | 2.079 | 3.74 | 157.267
272.688 | 1.401 | 1.243 | 2.065 | 3.378 | 3.145 | 2.276 | 1.618 | 3.75 | 56.713
272.738 | 1.325 | 1.299 | 4.018 | 7.609 | 4.801 | 1.296 | 1.017 | 4.01 | 85.604
272.818 | 1.181 | 1.103 | 3.594 | 7.352 | 3.238 | 1.953 | 0.981 | 3.96 | 76.859
272.834 | 1.281 | 1.076 | 4.711 | 4.284 | 1.829 | 0.69 | 0.369 | 4.45 | 63.344
272.876 | 1.386 | 1.118 | 1.909 | 4.219 | 2.967 | 0.961 | 0.706 | 4.1 | 54.361
272.947 | 1.357 | 1.178 | 2.983 | 6.264 | 4.055 | 1.421 | 1.15 | 3.95 | 72.695
272.959 | 1.304 | 1.133 | 3.985 | 7.633 | 6.445 | 3.112 | 1.84 | 3.69 | 93.778
273.002 | 1.233 | 1.142 | 5.255 | 10.161 | 6.167 | 1.535 | 1.798 | 3.88 | 105.768
273.084 | 1.336 | 0.919 | 1.46 | 3.7 | 2.703 | 0.701 | 0.494 | 4.15 | 46.971
273.1 | 1.186 | 1.032 | 3.577 | 7.44 | 6.947 | 2.221 | 1.077 | 3.77 | 88.498
273.14 | 1.379 | 2.24 | 10.43 | 11.687 | 11.183 | 3.493 | 1.308 | 3.93 | 163.833
273.218 | 1.152 | 1.016 | 3.864 | 4.531 | 2.958 | 1.157 | 0.681 | 4.13 | 63.471
273.225 | 1.33 | 1.83 | 9.256 | 22.095 | 16.862 | 3.793 | 4.609 | 3.64 | 217.726
273.283 | 1.268 | 2.329 | 14.273 | 35.996 | 35.579 | 4.474 | 7.496 | 3.56 | 361.38
273.363 | 1.337 | 1.326 | 4.64 | 5.485 | 3.19 | 1.287 | 1.064 | 4.13 | 75.669
273.431 | 1.262 | 1.165 | 4.544 | 8.4 | 8.604 | 1.009 | 0.672 | 3.92 | 100.648
273.444 | 1.174 | 1.044 | 4.045 | 7.618 | 8.453 | 1.111 | 1.595 | 3.77 | 94.351
273.504 | 1.349 | 1.187 | 3.669 | 3.925 | 3.838 | 1.078 | 0.639 | 4.14 | 64.918
273.522 | 1.363 | 1.832 | 9.123 | 10.522 | 5.099 | 1.437 | 1.457 | 4.15 | 127.86
273.563 | 1.363 | 1.102 | 3.376 | 7.279 | 4.408 | 1.144 | 0.838 | 4.02 | 78.496
273.632 | 1.278 | 1.042 | 2.501 | 5.763 | 3.747 | 1.236 | 0.63 | 4.02 | 65.095
273.647 | 1.307 | 1.534 | 6.513 | 8.629 | 4.916 | 1.526 | 1.19 | 4.08 | 104.423
273.688 | 1.191 | 1.29 | 6.286 | 10.468 | 9.87 | 2.012 | 2.254 | 3.75 | 125.267
273.769 | 1.298 | 1.579 | 4.532 | 12.757 | 13.587 | 1.071 | 0.692 | 3.83 | 135.836
273.838 | 1.326 | 1.152 | 4.4 | 6.596 | 3.787 | 1.157 | 0.963 | 4.09 | 79.219
273.85 | 1.253 | 1.566 | 7.006 | 9.544 | 8.696 | 1.265 | 1.613 | 3.93 | 121.605
273.893 | 1.319 | 1.25 | 5.561 | 7.718 | 4.261 | 1.438 | 1.329 | 4.04 | 92.397
273.965 | 1.29 | 1.231 | 6.269 | 7.462 | 5.417 | 1.838 | 1.68 | 3.94 | 99.216
273.975 | 1.546 | 4.866 | 30.762 | 64.122 | 46.079 | 6.426 | 10.419 | 3.73 | 611.822
274.037 | 1.437 | 1.987 | 9.882 | 13.076 | 9.337 | 1.524 | 2.333 | 3.97 | 157.088
274.053 | 1.354 | 0.962 | 1.803 | 3.131 | 2.714 | 1.028 | 1.122 | 3.97 | 48.105
274.118 | 1.429 | 2.051 | 9.549 | 15.209 | 7.817 | 1.87 | 2.809 | 3.95 | 160.89
274.131 | 1.199 | 0.992 | 3.082 | 5.808 | 4.342 | 1.557 | 1.02 | 3.9 | 70.152
274.196 | 1.372 | 2.599 | 10.918 | 16.874 | 7.657 | 2.18 | 2.363 | 4.03 | 176.978
274.209 | 1.39 | 3.299 | 13.843 | 21.688 | 12.078 | 2.673 | 5.151 | 3.86 | 232.219
274.279 | 1.337 | 2.376 | 13.635 | 20.608 | 13.905 | 2.934 | 4.381 | 3.82 | 226.19
274.287 | 2.111 | 9.204 | 40.089 | 45.179 | 22.515 | 5.093 | 6.704 | 4.09 | 535.603
274.368 | 1.283 | 1.837 | 7.39 | 10.216 | 3.772 | 1.099 | 1.3 | 4.19 | 112.633
274.381 | 1.247 | 1.912 | 9.508 | 20.574 | 10.79 | 1.909 | 2.779 | 3.88 | 189
274.448 | 1.593 | 3.818 | 21.397 | 46.279 | 32.739 | 5.405 | 6.449 | 3.75 | 441.632
274.459 | 2.052 | 8.395 | 31.538 | 95.647 | 74.863 | 30.893 | 17.179 | 3.49 | 908.564
274.541 | 1.527 | 2.328 | 9.688 | 18.877 | 8.854 | 3.494 | 3.8 | 3.83 | 185.959
274.553 | 4.159 | 16.142 | 52.278 | 111.712 | 84.969 | 13.325 | 11.811 | 3.83 | 1127.576
274.628 | 1.329 | 1.225 | 3.049 | 10.168 | 7.209 | 2.28 | 1.241 | 3.77 | 99.999
274.707 | 1.286 | 2.721 | 12.69 | 16.27 | 8.192 | 1.87 | 2.38 | 4.06 | 184.555
274.795 | 1.22 | 1.096 | 4.401 | 9.223 | 4.501 | 1.071 | 0.564 | 4.09 | 90.226
274.803 | 14.071 | 30.599 | 73.674 | 105.687 | 87.848 | 42.992 | 28.365 | 3.79 | 1451.101
274.87 | 8.929 | 21.347 | 49.769 | 85.296 | 34.163 | 24.292 | 32.12 | 3.77 | 963.807
274.881 | 8.932 | 21.485 | 50.956 | 87.421 | 34.606 | 24.266 | 32.129 | 3.77 | 980.377
274.947 | 8.92 | 21.307 | 49.382 | 84.785 | 32.778 | 24.182 | 32.132 | 3.77 | 955.16
274.959 | 11.473 | 33.723 | 83.2 | 185.236 | 109.702 | 47.337 | 42.464 | 3.71 | 1905.846
274.998 | 9.03 | 22.226 | 57.558 | 95.159 | 43.916 | 25.174 | 32.861 | 3.78 | 1079.949
275.095 | 48.781 | 82.647 | 163.418 | 249.62 | 183.743 | 72.374 | 55.236 | 3.98 | 3404.128
275.174 | 9 | 21.473 | 50.654 | 86.771 | 33.735 | 24.281 | 32.174 | 3.77 | 974.13
275.255 | 1.131 | 1.532 | 8.779 | 13.217 | 8.989 | 1.643 | 1.146 | 3.99 | 145.262
275.272 | 1.161 | 1.241 | 5.846 | 11.91 | 6.722 | 1.721 | 1.486 | 3.91 | 117.541
275.333 | 1.323 | 3.042 | 19.628 | 41.046 | 27.81 | 8.502 | 4.359 | 3.73 | 394.626
275.35 | 1.29 | 2.127 | 12.342 | 16.712 | 11.607 | 2.016 | 1.939 | 3.98 | 191.146
275.435 | 1.269 | 1.232 | 6.24 | 11.157 | 7.363 | 1.315 | 1.311 | 3.95 | 118.136
275.444 | 1.338 | 3.182 | 18.982 | 26.936 | 23.543 | 3.82 | 2.597 | 3.88 | 311.977
275.507 | 1.164 | 1.328 | 6.246 | 10.235 | 7.839 | 1.762 | 2.484 | 3.79 | 117.812
275.522 | 1.349 | 1.074 | 2.127 | 4.448 | 3.113 | 0.959 | 0.787 | 4.07 | 56.358
275.584 | 1.465 | 4.436 | 25.622 | 39.522 | 34.058 | 5.981 | 5.494 | 3.8 | 442.7
275.6 | 1.253 | 1.396 | 5.525 | 9.035 | 7.618 | 2.844 | 3.531 | 3.62 | 112.982
275.677 | 1.201 | 1.297 | 6.141 | 8.287 | 5.454 | 1.106 | 0.765 | 4.1 | 99.375
275.694 | 1.1 | 1.056 | 4.032 | 7.625 | 5.349 | 1.127 | 0.975 | 3.95 | 83.979
275.734 | 1.24 | 1.176 | 4.868 | 6.552 | 3.988 | 1.162 | 1.071 | 4.07 | 81.641
275.808 | 1.344 | 2.309 | 13.071 | 14.9 | 11.503 | 2.522 | 1.179 | 4.04 | 188.948
275.819 | 1.302 | 2.103 | 11.845 | 20.143 | 14.89 | 2.208 | 2.458 | 3.88 | 213.076
275.88 | 1.267 | 1.185 | 4.861 | 9.329 | 5.475 | 1.463 | 1.756 | 3.9 | 98.708
275.897 | 1.314 | 1.475 | 6.908 | 16.843 | 10.121 | 3.019 | 2.985 | 3.74 | 159.342
275.957 | 1.287 | 1.684 | 8.04 | 13.111 | 8.416 | 1.815 | 1.651 | 3.95 | 142.29
275.975 | 1.388 | 2.148 | 9.441 | 16.016 | 8.738 | 2.714 | 2.267 | 3.93 | 167.775
276.036 | 1.529 | 4.572 | 22.934 | 46.607 | 24.522 | 4.989 | 4.105 | 3.91 | 426.884
276.053 | 1.313 | 2.645 | 11.906 | 21.624 | 15.323 | 2.972 | 3.526 | 3.82 | 226.532
276.137 | 1.312 | 2.038 | 11.277 | 17.396 | 12.095 | 2.909 | 2.068 | 3.9 | 191.545
276.147 | 1.317 | 1.499 | 6.647 | 13.009 | 8.184 | 1.801 | 1.432 | 3.93 | 133.064
276.219 | 1.389 | 1.081 | 2.914 | 5.723 | 4.209 | 1.366 | 1.584 | 3.87 | 70.614
276.225 | 1.24 | 1.521 | 5.441 | 17.518 | 9.555 | 4.119 | 4.237 | 3.58 | 156.224
276.285 | 1.273 | 2.061 | 8.626 | 16.912 | 9.773 | 2.635 | 3.484 | 3.8 | 170.13
276.304 | 1.358 | 2.195 | 11.985 | 19.974 | 10.969 | 2.76 | 4.955 | 3.8 | 205.875
276.365 | 1.484 | 4.542 | 19.77 | 37.193 | 11.474 | 3.007 | 3.088 | 4.08 | 328.789
276.381 | 1.414 | 1.837 | 7.696 | 11.958 | 7.13 | 1.998 | 2.332 | 3.93 | 134.944
276.447 | 1.375 | 3.06 | 13.889 | 25.657 | 12.779 | 3.374 | 3.712 | 3.9 | 248.857
276.459 | 1.796 | 7.766 | 32.385 | 64.637 | 36.417 | 12.262 | 12.794 | 3.73 | 626.205
276.535 | 1.698 | 4.281 | 26.569 | 56.306 | 34.055 | 5.414 | 7.572 | 3.8 | 516.208
276.633 | 1.94 | 5.083 | 25.574 | 38.167 | 19.187 | 6.42 | 3.891 | 3.98 | 398.913
276.647 | 1.906 | 3.608 | 17.867 | 27.293 | 10.45 | 4.145 | 3.136 | 4.04 | 276.274
276.719 | 1.362 | 2.683 | 13.724 | 27.246 | 16.555 | 3.821 | 4.732 | 3.78 | 265.278
276.725 | 1.549 | 5.674 | 37.148 | 72.659 | 39.967 | 15.06 | 15.184 | 3.67 | 686.475
276.805 | 46.055 | 88.731 | 144.289 | 324.928 | 161.265 | 69.965 | 66.457 | 3.96 | 3566.108
276.819 | 1.3 | 2.755 | 11.726 | 23.498 | 14.932 | 9.308 | 10.086 | 3.42 | 251.752
276.858 | 1.458 | 1.664 | 7.71 | 13.404 | 10.316 | 3.327 | 2.183 | 3.8 | 152.138
276.942 | 4.978 | 17.964 | 45.212 | 107.829 | 83.957 | 17.246 | 32.068 | 3.62 | 1118.436
276.959 | 1.513 | 1.546 | 6.674 | 14.426 | 11.524 | 9.633 | 3.974 | 3.42 | 168.757
277.032 | 1.433 | 2.113 | 10.335 | 17.051 | 11.61 | 2.561 | 3.137 | 3.85 | 185.68
277.037 | 1.4 | 2.603 | 16.85 | 31.93 | 18.703 | 5.622 | 8.617 | 3.66 | 313.355
277.116 | 1.357 | 1.349 | 5.92 | 15.611 | 12.056 | 3.362 | 3.115 | 3.64 | 155.641
277.131 | 1.43 | 3.861 | 21.55 | 30.043 | 22.8 | 4.633 | 3.663 | 3.89 | 342.43
277.203 | 1.48 | 2.514 | 14.572 | 40.682 | 25.857 | 5.424 | 5.584 | 3.69 | 355.031
277.209 | 30.999 | 64.539 | 118.675 | 252.182 | 195.529 | 69.39 | 80.135 | 3.71 | 3011.828
277.298 | 2.353 | 4.806 | 28.136 | 65.09 | 58.734 | 26.14 | 23.883 | 3.34 | 698.713
277.308 | 1.205 | 1.668 | 11.402 | 16.804 | 8.729 | 2.803 | 1.121 | 4.01 | 175.59
277.332 | 1.369 | 3.861 | 22.735 | 35.657 | 20.51 | 6.524 | 7.533 | 3.78 | 371.165
277.392 | 1.155 | 1.17 | 4.759 | 8.587 | 5.082 | 2.006 | 1.269 | 3.9 | 93.775
277.468 | 1.368 | 1.271 | 4.006 | 7.554 | 5.502 | 1.256 | 1.189 | 3.96 | 87.658
277.569 | 1.424 | 1.587 | 5.133 | 11.039 | 6.137 | 1.554 | 1.456 | 3.96 | 112.282
277.584 | 1.345 | 1.881 | 9.203 | 18.224 | 8.117 | 2.127 | 1.485 | 4 | 169.697
277.646 | 1.467 | 1.593 | 8.229 | 20.333 | 16.446 | 2.965 | 1.22 | 3.8 | 198.796
277.662 | 1.365 | 1.135 | 2.916 | 10.774 | 15.756 | 6.845 | 4.04 | 3.25 | 139.039
277.706 | 1.35 | 2.496 | 16.923 | 23.497 | 14.914 | 5.753 | 1.656 | 3.92 | 260.93
277.732 | 1.192 | 1.17 | 5.46 | 9.724 | 8.072 | 2.252 | 1.15 | 3.84 | 111.425
277.798 | 1.374 | 1.505 | 5.69 | 11.112 | 7.224 | 1.224 | 0.824 | 4.02 | 116.487
277.907 | 1.242 | 1.321 | 7.068 | 12.049 | 14.79 | 2.843 | 1.465 | 3.72 | 151.673
277.913 | 1.31 | 1.445 | 7.515 | 15.69 | 13.625 | 2.202 | 1.188 | 3.83 | 164.641
277.984 | 1.397 | 1.05 | 1.526 | 2.562 | 1.921 | 0.597 | 0.616 | 4.3 | 41.53
277.991 | 1.356 | 1.503 | 6.714 | 11.164 | 6.105 | 1.883 | 0.655 | 4.07 | 119.472
278.055 | 1.3 | 2.257 | 18.441 | 49.127 | 29.731 | 4.904 | 3.111 | 3.8 | 413.472
278.069 | 1.304 | 1.98 | 8.585 | 33.984 | 14.344 | 2.433 | 1.544 | 3.89 | 249.308
278.14 | 1.269 | 1.17 | 3.582 | 6.429 | 6.737 | 3.443 | 1.363 | 3.67 | 87.993
278.147 | 1.3 | 2.111 | 11.342 | 21.442 | 15.147 | 2.623 | 1.171 | 3.92 | 216.094
278.209 | 1.376 | 1.187 | 5.248 | 6.388 | 5.367 | 1.449 | 0.805 | 4.05 | 88.348
278.225 | 1.146 | 0.989 | 3.39 | 7.09 | 4.673 | 1.047 | 0.641 | 4.01 | 76.021
278.263 | 1.311 | 1.44 | 6.747 | 15.301 | 9.101 | 1.785 | 1.318 | 3.92 | 144.946
278.344 | 1.203 | 1.088 | 3.543 | 7.866 | 3.582 | 0.823 | 1.266 | 4.02 | 77.787
278.35 | 1.182 | 1.47 | 7.329 | 16.138 | 8.246 | 1.413 | 1.683 | 3.94 | 147.535
278.419 | 1.305 | 1.268 | 5.582 | 10.413 | 5.826 | 1.498 | 1.044 | 4 | 107.82
278.428 | 1.246 | 1.011 | 3.14 | 7.729 | 4.508 | 0.971 | 0.868 | 3.99 | 77.742
278.493 | 1.442 | 1.905 | 9.062 | 24.501 | 11.941 | 2.5 | 2.162 | 3.88 | 207.823
278.506 | 1.595 | 4.793 | 22.433 | 102.228 | 78.599 | 20.131 | 37.4 | 3.27 | 874.46
278.578 | 1.657 | 4.08 | 25.275 | 54.643 | 29.644 | 7.53 | 5.667 | 3.82 | 490.687
278.584 | 46.655 | 76.668 | 118.545 | 224.84 | 174.529 | 40.798 | 30.404 | 4.09 | 2914.268
278.671 | 1.61 | 3.894 | 24.138 | 55.972 | 30.619 | 8.98 | 3.57 | 3.83 | 492.6
278.678 | 1.645 | 3.437 | 24.019 | 58.374 | 30.177 | 6.018 | 5.147 | 3.83 | 493.445
278.765 | 1.499 | 1.556 | 6.606 | 16.308 | 11.164 | 3.742 | 3.003 | 3.69 | 162.068
278.772 | 1.607 | 1.855 | 9.05 | 24.574 | 11.02 | 3.542 | 2.883 | 3.83 | 208.95
278.843 | 1.552 | 2.346 | 12.949 | 39.436 | 23.315 | 4.899 | 2.484 | 3.79 | 329.652
278.85 | 1.402 | 1.956 | 10.465 | 18.837 | 11.078 | 3.648 | 1.907 | 3.89 | 191.66
278.938 | 1.279 | 1.563 | 8.214 | 15.341 | 6.652 | 2.751 | 3.851 | 3.79 | 150.078
278.944 | 1.271 | 0.967 | 3.373 | 9.178 | 5.139 | 1.559 | 1.42 | 3.85 | 88.236
279.02 | 1.358 | 1.462 | 8.055 | 19.136 | 9.756 | 2.082 | 2.606 | 3.85 | 171.136
279.037 | 51.354 | 79.692 | 139.281 | 255.41 | 130.738 | 61.062 | 31.833 | 4.14 | 3101.844
279.081 | 1.397 | 3.494 | 19.992 | 61.913 | 68.062 | 22.76 | 5.883 | 3.46 | 633.942
279.107 | 1.347 | 2.412 | 12.143 | 54.764 | 31.621 | 3.725 | 2.14 | 3.77 | 408.123
279.251 | 37.331 | 69.438 | 114.923 | 184.397 | 143.043 | 63.916 | 25.391 | 4.03 | 2572.505
279.346 | 1.13 | 1.106 | 4.229 | 15.616 | 8.095 | 1.84 | 1.036 | 3.85 | 127.154
279.416 | 1.113 | 1.124 | 5.718 | 25.235 | 15.798 | 2.008 | 0.83 | 3.79 | 196.307
279.428 | 1.164 | 1.015 | 3.345 | 6.743 | 4.73 | 1.466 | 0.903 | 3.92 | 75.955
279.494 | 1.234 | 1.374 | 8.025 | 12.342 | 9.141 | 1.879 | 1.436 | 3.92 | 138.991
279.507 | 1.279 | 0.849 | 1.2 | 3.695 | 1.597 | 0.772 | 0.374 | 4.25 | 41.539
279.571 | 1.279 | 1.074 | 4.521 | 6.379 | 2.808 | 1.187 | 0.443 | 4.23 | 74.757
279.584 | 1.445 | 3.868 | 16.439 | 69.086 | 45.964 | 14.183 | 8.869 | 3.55 | 566.983
279.625 | 1.197 | 0.997 | 0.666 | 2.756 | 1.238 | 0.516 | 0.561 | 4.29 | 34.023
279.675 | 1.364 | 2.102 | 8.864 | 17.615 | 15.829 | 7.081 | 2.861 | 3.62 | 201.45
279.758 | 1.283 | 0.95 | 2.258 | 3.634 | 1.952 | 0.576 | 0.266 | 4.38 | 47.784
279.772 | 1.21 | 0.984 | 2.536 | 5.297 | 2.724 | 1.099 | 0.563 | 4.11 | 59.17
279.812 | 1.074 | 0.846 | 2.131 | 4.763 | 3.804 | 0.963 | 0.368 | 4.01 | 56.008
279.885 | 1.252 | 0.878 | 1.565 | 2.937 | 1.727 | 0.607 | 0.385 | 4.32 | 40.386
279.897 | 1.263 | 1.117 | 3.872 | 8.564 | 6.743 | 1.111 | 0.609 | 3.96 | 92.226
279.937 | 1.179 | 1.445 | 10.876 | 18.032 | 9.897 | 2.287 | 2.012 | 3.93 | 179.707
280.011 | 1.302 | 1.063 | 2.525 | 7.027 | 5.138 | 0.88 | 0.643 | 3.99 | 74.043
280.023 | 1.309 | 1.138 | 4.766 | 8.039 | 2.876 | 1.117 | 0.48 | 4.22 | 83.317
280.081 | 1.272 | 1.124 | 4.027 | 9.155 | 4.113 | 1.604 | 1.149 | 3.97 | 89.098
280.153 | 1.209 | 1.32 | 4.976 | 8.904 | 5.29 | 1.572 | 0.59 | 4.04 | 96.476
280.162 | 18.005 | 44.562 | 79.432 | 175.045 | 130.768 | 66.939 | 48.367 | 3.67 | 2065.3
280.224 | 1.238 | 3.379 | 16.618 | 45.091 | 24.341 | 5.903 | 2.742 | 3.83 | 379.957
280.241 | 1.141 | 0.999 | 3.91 | 14.291 | 11.909 | 1.174 | 0.663 | 3.8 | 129.433
280.309 | 1.156 | 0.863 | 1.48 | 3.684 | 2.461 | 0.625 | 0.545 | 4.12 | 44.584
280.32 | 1.227 | 1.298 | 6.877 | 13.368 | 7.222 | 2.402 | 0.714 | 3.97 | 131.419
280.358 | 1.154 | 1.614 | 8.927 | 23.227 | 9.698 | 3.403 | 2.463 | 3.84 | 193.673
280.433 | 1.175 | 2.104 | 12.105 | 18.569 | 10.431 | 3.922 | 1.571 | 3.94 | 196.362
280.444 | 1.27 | 1.451 | 5.983 | 11.091 | 6.824 | 1.6 | 1.092 | 3.98 | 116.643
280.511 | 1.27 | 1.302 | 5.822 | 11.396 | 7.035 | 2.349 | 1.589 | 3.86 | 118.792
280.524 | 1.302 | 1.062 | 1.649 | 2.57 | 1.668 | 0.54 | 0.358 | 4.42 | 40.46
280.585 | 1.379 | 1.642 | 6.88 | 17.147 | 11.325 | 1.985 | 1.689 | 3.86 | 162.135
280.6 | 1.682 | 7.99 | 41.971 | 74.632 | 55.631 | 13.718 | 11.005 | 3.74 | 773.429
280.64 | 1.302 | 1.738 | 8.921 | 20.81 | 12.719 | 5.889 | 2.153 | 3.73 | 199.48
280.72 | 1.27 | 1.204 | 5.249 | 7.521 | 5.212 | 1.483 | 0.84 | 4.03 | 91.878
280.786 | 1.312 | 1.273 | 3.953 | 6.879 | 3.644 | 1.93 | 1.425 | 3.93 | 80.316
280.803 | 1.093 | 0.906 | 2.178 | 4.797 | 3.629 | 1.025 | 0.787 | 3.95 | 56.891
280.841 | 1.264 | 1.202 | 4.579 | 8.255 | 4.296 | 1.468 | 0.737 | 4.06 | 88.538
280.924 | 1.321 | 1.406 | 6.555 | 14.404 | 6.312 | 2.394 | 0.815 | 3.99 | 132.614
280.994 | 1.168 | 1.051 | 5.462 | 6.884 | 3.637 | 1.695 | 1.301 | 4.01 | 84.928
281.006 | 1.181 | 0.875 | 2.368 | 3.662 | 4.467 | 1.412 | 0.946 | 3.83 | 57.171
281.05 | 1.223 | 1.025 | 4.054 | 5.506 | 4.105 | 1.568 | 1.277 | 3.93 | 73.736
281.08 | 1.146 | 1.41 | 6.435 | 13.296 | 7.626 | 1.234 | 0.851 | 4 | 128.032
281.129 | 1.323 | 1.36 | 4.426 | 14.365 | 11.616 | 6.172 | 5.544 | 3.34 | 149.75
281.31 | 1.282 | 1.501 | 5.418 | 10.166 | 4.576 | 1.217 | 0.509 | 4.15 | 102.407
281.319 | 1.296 | 1.006 | 3.288 | 7.466 | 6.652 | 2.213 | 0.823 | 3.81 | 86.618
281.379 | 1.231 | 0.918 | 2.974 | 6.506 | 3.91 | 0.968 | 0.88 | 4 | 69.563
281.397 | 1.232 | 2.458 | 14.142 | 57.491 | 39.067 | 14.8 | 13.698 | 3.39 | 484.545
281.474 | 1.329 | 1.293 | 4.562 | 13.362 | 7.884 | 1.137 | 0.692 | 3.96 | 119.936
281.492 | 1.233 | 0.882 | 2.238 | 5.977 | 3.002 | 0.54 | 0.268 | 4.2 | 59.368
281.554 | 1.345 | 1.181 | 3.557 | 15.128 | 12.466 | 1.66 | 0.857 | 3.77 | 136.373
281.569 | 1.285 | 1.011 | 2.146 | 6.676 | 4.183 | 0.86 | 0.308 | 4.07 | 67.077
281.632 | 1.131 | 0.827 | 1.507 | 4.025 | 2.25 | 0.586 | 0.555 | 4.14 | 44.985
281.701 | 1.216 | 0.916 | 1.596 | 3.641 | 2.491 | 0.869 | 0.418 | 4.14 | 46.186
281.711 | 1.356 | 1.514 | 6.822 | 21.391 | 18.512 | 6.024 | 1.778 | 3.62 | 207.61
281.75 | 1.244 | 1.18 | 4.182 | 5.687 | 2.984 | 1.07 | 0.559 | 4.21 | 71.098
281.819 | 1.157 | 0.887 | 2.946 | 9.601 | 5.595 | 1.257 | 0.558 | 3.93 | 86.416
281.834 | 1.153 | 0.894 | 2.733 | 7.115 | 4.475 | 0.777 | 0.226 | 4.07 | 70.763
281.871 | 1.273 | 0.913 | 1.873 | 4.311 | 3.03 | 0.814 | 0.415 | 4.13 | 52.129
281.9 | 1.163 | 0.899 | 2.346 | 4.851 | 1.859 | 0.594 | 0.273 | 4.31 | 51.707
281.988 | 1.197 | 0.815 | 1.343 | 3.143 | 3.944 | 0.797 | 0.725 | 3.9 | 46.708
282.006 | 1.128 | 0.92 | 4.065 | 8.743 | 7.461 | 1.11 | 0.413 | 3.93 | 93.729
282.042 | 1.251 | 0.935 | 2.796 | 5.799 | 2.635 | 0.663 | 0.48 | 4.21 | 61.255
282.066 | 1.255 | 1.026 | 3.215 | 9.16 | 5.859 | 2.384 | 0.794 | 3.83 | 90.793
282.116 | 1.364 | 1.211 | 5.047 | 12.12 | 8.834 | 1.468 | 1.651 | 3.84 | 121.613
282.217 | 1.289 | 0.995 | 3.215 | 7.792 | 4.78 | 1.019 | 0.908 | 3.98 | 79.519
282.227 | 1.235 | 0.999 | 4.254 | 7.235 | 4.32 | 1.057 | 0.436 | 4.11 | 80.359
282.286 | 1.226 | 0.99 | 2.997 | 8.937 | 6.367 | 2.156 | 0.659 | 3.83 | 89.325
282.303 | 1.257 | 1.293 | 5.543 | 8.684 | 4.959 | 1.536 | 1.185 | 4.01 | 98.145
282.342 | 1.157 | 1.005 | 3.153 | 7.114 | 3.129 | 0.919 | 0.791 | 4.08 | 70.368
282.413 | 1.228 | 0.987 | 2.996 | 8.216 | 5.161 | 1.165 | 0.358 | 4 | 80.53
282.428 | 1.399 | 3.36 | 13.939 | 35.477 | 25.454 | 13.483 | 13.78 | 3.36 | 358.659
282.471 | 1.282 | 0.925 | 1.389 | 3.225 | 2.455 | 1.086 | 0.754 | 4.02 | 44.663
282.536 | 1.255 | 0.959 | 2.008 | 15.681 | 10.412 | 5.219 | 1.601 | 3.52 | 130.581
282.554 | 1.253 | 0.863 | 1.293 | 5.527 | 2.843 | 0.594 | 0.507 | 4.1 | 52.749
282.649 | 0.15 | 0.103 | 0.076 | 0.057 | 0.039 | 0.028 | 0.019 | 5.23 | 2.465
282.671 | 1.315 | 0.949 | 1.274 | 5.094 | 2.003 | 0.494 | 0.324 | 4.28 | 48.962
282.739 | 1.409 | 1.127 | 1.832 | 5.874 | 4.935 | 1.067 | 0.428 | 4 | 66.656
282.756 | 1.209 | 1.09 | 2.85 | 9.389 | 8.573 | 1.694 | 0.618 | 3.8 | 96.533
282.794 | 1.176 | 1.008 | 3.603 | 5.18 | 5.392 | 2.044 | 0.598 | 3.89 | 73.875
282.863 | 1.188 | 0.915 | 2.552 | 4.709 | 2.795 | 0.675 | 0.526 | 4.17 | 55.664
282.881 | 1.215 | 0.977 | 7.112 | 23.463 | 8.236 | 2.283 | 0.45 | 3.97 | 173.501
282.916 | 1.231 | 0.912 | 2.157 | 5.92 | 2.969 | 0.795 | 0.458 | 4.12 | 59.504
282.944 | 1.359 | 1.085 | 2.844 | 5.561 | 2.851 | 0.657 | 0.787 | 4.17 | 63.142
283.02 | 1.412 | 1.116 | 2.463 | 6.628 | 3.854 | 0.861 | 0.944 | 4.03 | 69.634
283.045 | 1.295 | 0.89 | 2.282 | 7.541 | 4.307 | 1.557 | 0.645 | 3.92 | 72.662
283.097 | 1.236 | 0.884 | 1.886 | 4.208 | 1.83 | 0.639 | 0.81 | 4.16 | 47.795
283.197 | 0.148 | 0.102 | 0.075 | 0.056 | 0.034 | 0.022 | 0.018 | 5.3 | 2.412
283.21 | 1.309 | 0.961 | 1.49 | 3.209 | 1.577 | 0.638 | 0.512 | 4.3 | 41.729
283.234 | 0.149 | 0.11 | 0.077 | 0.057 | 0.038 | 0.03 | 0.027 | 5.16 | 2.516
283.243 | 1.272 | 0.965 | 2.052 | 4.275 | 2.292 | 0.579 | 0.536 | 4.23 | 50.623
283.265 | 1.371 | 1.177 | 3.237 | 6.697 | 3.099 | 0.842 | 0.689 | 4.17 | 71.307
283.277 | 1.387 | 1.044 | 1.766 | 3.202 | 2.192 | 0.572 | 0.286 | 4.37 | 45.618
283.303 | 0.15 | 0.101 | 0.081 | 0.056 | 0.035 | 0.028 | 0.018 | 5.25 | 2.461
283.352 | 1.108 | 0.819 | 0.844 | 2.183 | 1.622 | 0.517 | 0.303 | 4.3 | 31.827
283.38 | 1.378 | 0.952 | 1.055 | 3.061 | 1.652 | 0.442 | 0.437 | 4.36 | 39.151
283.426 | 1.357 | 1.135 | 3.453 | 11.325 | 6.644 | 1.408 | 0.797 | 3.92 | 102.421
283.523 | 1.295 | 0.893 | 1.159 | 2.357 | 1.754 | 0.656 | 0.384 | 4.31 | 36.608
283.541 | 1.354 | 1.096 | 1.904 | 6.326 | 3.825 | 0.703 | 0.45 | 4.1 | 64.209
283.575 | 1.363 | 1.18 | 4.973 | 10.656 | 6.475 | 0.869 | 0.563 | 4.06 | 105.828
283.6 | 1.33 | 0.891 | 0.915 | 4.371 | 1.715 | 0.604 | 0.363 | 4.26 | 43.436
283.702 | 1.196 | 0.896 | 1.605 | 3.292 | 2.599 | 0.557 | 0.469 | 4.18 | 44.315
283.71 | 1.369 | 1.312 | 4.786 | 12.642 | 6.591 | 1.286 | 0.751 | 4 | 115.047
283.751 | 1.27 | 1.01 | 2.977 | 6.426 | 3.163 | 1.083 | 1.211 | 3.99 | 68.403
283.829 | 0.147 | 0.107 | 0.073 | 0.055 | 0.038 | 0.023 | 0.021 | 5.25 | 2.434
283.86 | 1.156 | 0.855 | 1.474 | 4.281 | 3.007 | 1.045 | 0.487 | 4.01 | 49.318
283.925 | 1.252 | 0.928 | 1.811 | 5.002 | 2.328 | 0.751 | 0.465 | 4.18 | 52.345
283.944 | 1.137 | 0.826 | 1.474 | 4.998 | 4.359 | 1.459 | 0.667 | 3.82 | 56.946
283.98 | 1.342 | 1.098 | 5.149 | 17.46 | 7.073 | 1.068 | 1.838 | 3.9 | 136.76
284.008 | 1.274 | 0.928 | 2.147 | 7.85 | 6 | 1.627 | 0.63 | 3.84 | 78.504
284.064 | 1.344 | 0.953 | 1.293 | 3.392 | 2.175 | 0.85 | 0.846 | 4.08 | 44.225
284.115 | 1.271 | 0.934 | 1.512 | 3.725 | 2.231 | 1.097 | 0.486 | 4.12 | 46.33
284.167 | 0.148 | 0.104 | 0.079 | 0.056 | 0.037 | 0.024 | 0.029 | 5.18 | 2.466
284.229 | 1.26 | 1.248 | 6.16 | 16.286 | 8.5 | 1.223 | 0.871 | 3.97 | 141.072
284.251 | 1.335 | 0.932 | 2.441 | 6.677 | 5.212 | 1.285 | 0.442 | 3.96 | 72.494
284.348 | 1.285 | 0.969 | 2.874 | 5.584 | 2.064 | 0.888 | 0.475 | 4.24 | 59.958
284.366 | 1.214 | 0.86 | 1.411 | 3.111 | 1.432 | 0.46 | 0.33 | 4.39 | 38.704
284.404 | 0.151 | 0.108 | 0.076 | 0.049 | 0.035 | 0.026 | 0.019 | 5.3 | 2.453
284.442 | 1.282 | 0.976 | 1.122 | 2.878 | 1.191 | 0.51 | 0.501 | 4.38 | 37.04
284.488 | 1.203 | 0.843 | 1.227 | 2.276 | 1.212 | 0.568 | 0.337 | 4.41 | 33.826
284.554 | 1.341 | 1.116 | 3.959 | 10.853 | 4.518 | 2.036 | 2.655 | 3.76 | 99.572
284.569 | 1.352 | 0.916 | 1.727 | 3.674 | 3.103 | 0.676 | 0.456 | 4.15 | 49.405
284.614 | 0.15 | 0.105 | 0.081 | 0.059 | 0.041 | 0.028 | 0.03 | 5.12 | 2.525
284.639 | 1.236 | 0.906 | 1.811 | 5.335 | 1.777 | 0.553 | 0.588 | 4.22 | 51.508
284.706 | 1.368 | 1.069 | 2.17 | 3.954 | 2.231 | 1.111 | 0.632 | 4.17 | 52.199
284.779 | 0.149 | 0.106 | 0.081 | 0.048 | 0.035 | 0.024 | 0.014 | 5.35 | 2.438
284.788 | 1.334 | 1.048 | 1.29 | 2.277 | 1.736 | 0.624 | 0.247 | 4.43 | 37.891
284.81 | 1.28 | 0.971 | 2.776 | 6.63 | 3.215 | 0.719 | 0.496 | 4.15 | 66.765
284.82 | 1.219 | 0.888 | 3.562 | 10.297 | 4.305 | 1.103 | 1.138 | 3.96 | 89.114
284.88 | 1.379 | 0.992 | 1.159 | 2.472 | 1.2 | 0.472 | 0.464 | 4.46 | 36.295
284.897 | 1.281 | 0.981 | 0.943 | 2.262 | 2.25 | 0.665 | 0.709 | 4.11 | 37.406
284.932 | 1.197 | 0.832 | 1.803 | 4.15 | 1.578 | 0.44 | 0.442 | 4.31 | 45.036
284.96 | 1.146 | 1.105 | 4.465 | 6.266 | 2.058 | 1.196 | 0.555 | 4.24 | 71.16
285.008 | 1.149 | 0.943 | 3.117 | 8.852 | 4.752 | 0.857 | 1.186 | 3.93 | 81.85
285.106 | 1.185 | 0.867 | 2.907 | 6.264 | 4.281 | 0.951 | 1.114 | 3.92 | 68.944
285.116 | 1.386 | 1.331 | 5.821 | 18.108 | 6.615 | 1.474 | 0.447 | 4.05 | 142.462
285.177 | 1.342 | 1.006 | 1.185 | 3.096 | 1.154 | 0.448 | 0.241 | 4.53 | 38.338
285.196 | 1.406 | 1.33 | 6.714 | 12.717 | 5.492 | 1.979 | 1.379 | 4 | 124.07
285.228 | 1.235 | 0.919 | 2.343 | 5.704 | 2.986 | 0.944 | 1.431 | 3.92 | 60.967
285.256 | 1.206 | 0.903 | 1.208 | 2.914 | 1.29 | 0.388 | 0.223 | 4.48 | 36.421
285.33 | 1.254 | 0.888 | 3.697 | 9.819 | 5.126 | 0.846 | 0.392 | 4.06 | 89.331
285.401 | 1.146 | 0.979 | 3.758 | 7.365 | 2.77 | 0.985 | 0.629 | 4.14 | 73.049
285.415 | 1.207 | 1.036 | 2.701 | 7.01 | 3.713 | 1.075 | 0.57 | 4.05 | 70.071
285.472 | 1.176 | 0.852 | 1.6 | 3.211 | 1.641 | 0.528 | 0.273 | 4.36 | 40.447
285.539 | 0.147 | 0.105 | 0.077 | 0.061 | 0.038 | 0.019 | 0.015 | 5.32 | 2.447
285.553 | 1.076 | 0.844 | 2.532 | 5.984 | 4.896 | 0.716 | 1.026 | 3.89 | 66.337
285.576 | 1.201 | 0.851 | 1.267 | 3.559 | 2.305 | 0.629 | 0.856 | 4.04 | 43.112
285.584 | 1.196 | 0.901 | 4.137 | 14.042 | 8.964 | 1.824 | 1.894 | 3.73 | 123.068
285.626 | 1.224 | 0.966 | 1.649 | 3.581 | 1.531 | 0.507 | 0.471 | 4.33 | 43.011
285.677 | 1.292 | 1.069 | 2.555 | 5.188 | 2.977 | 0.803 | 1.168 | 4.03 | 60.688
285.702 | 1.274 | 1.065 | 2.324 | 5.804 | 2.678 | 0.97 | 0.542 | 4.14 | 60.655
285.749 | 1.197 | 1.439 | 10.416 | 28.594 | 14.101 | 4.154 | 4.064 | 3.72 | 238.144
285.804 | 1.283 | 0.988 | 1.647 | 4.666 | 2.167 | 0.56 | 0.401 | 4.25 | 49.834
285.858 | 1.321 | 1.064 | 2.794 | 7.301 | 9.382 | 1.009 | 0.58 | 3.82 | 89.543
285.907 | 1.207 | 2.576 | 12.151 | 54.195 | 25.536 | 3.442 | 2.036 | 3.83 | 386.962
285.961 | 1.199 | 1.037 | 5.164 | 10.648 | 5.572 | 2.061 | 1.817 | 3.84 | 105.686
286.022 | 1.198 | 0.847 | 1.862 | 7.569 | 4.434 | 0.677 | 0.357 | 4.02 | 68.067
286.077 | 1.245 | 1.003 | 2.393 | 5.743 | 2.733 | 0.779 | 0.581 | 4.14 | 60.009
286.128 | 1.317 | 0.902 | 1.457 | 3.616 | 1.356 | 0.539 | 0.298 | 4.41 | 41.82
286.18 | 1.248 | 1.037 | 3.031 | 9.008 | 4.02 | 0.781 | 0.552 | 4.08 | 80.327
286.272 | 1.349 | 1.473 | 5.881 | 12.619 | 6.186 | 1.85 | 1.493 | 3.95 | 121.915
286.288 | 1.308 | 1.137 | 3.488 | 8.622 | 5.735 | 1.697 | 1.603 | 3.82 | 90.103
286.332 | 1.149 | 1.06 | 7.521 | 29.976 | 20.81 | 2.085 | 0.866 | 3.77 | 239.38
286.36 | 1.184 | 0.861 | 1.911 | 5.155 | 2.372 | 0.737 | 0.92 | 4.04 | 53.137
286.457 | 1.063 | 0.838 | 1.412 | 3.305 | 2.036 | 0.544 | 0.477 | 4.18 | 40.42
286.475 | 1.305 | 0.988 | 2.258 | 5.874 | 2.299 | 0.738 | 0.648 | 4.17 | 58.867
286.504 | 1.25 | 0.997 | 2.221 | 6.264 | 3.985 | 1.015 | 1.335 | 3.88 | 66.216
286.529 | 1.102 | 0.847 | 1.951 | 4.086 | 3.317 | 1.027 | 0.702 | 3.96 | 51.601
286.58 | 1.221 | 0.904 | 4.096 | 10.363 | 5.846 | 0.865 | 0.543 | 4.01 | 95.713
286.625 | 1.38 | 1.082 | 1.827 | 3.941 | 3.353 | 0.867 | 0.866 | 4.03 | 53.714
286.675 | 1.3 | 1.104 | 5.114 | 12.313 | 8.7 | 2.134 | 2.379 | 3.73 | 123.297
286.725 | 1.404 | 1.293 | 5.487 | 13.828 | 9.753 | 1.447 | 0.929 | 3.91 | 133.415
286.832 | 1.374 | 1.791 | 8.903 | 32.208 | 21.498 | 2.384 | 1.137 | 3.81 | 264.111
286.85 | 1.421 | 2.441 | 11.224 | 44.216 | 27.523 | 8.878 | 7.836 | 3.53 | 365.736
286.891 | 1.31 | 1.155 | 5.937 | 11.687 | 6.378 | 2.292 | 1.347 | 3.91 | 117.603
286.968 | 1.319 | 1.494 | 6.451 | 24.544 | 13.566 | 3.593 | 1.242 | 3.79 | 197.755
286.975 | 1.209 | 1.183 | 5.719 | 8.181 | 5.742 | 1.198 | 1.625 | 3.95 | 98.128
287.048 | 1.297 | 2.524 | 13.022 | 37.607 | 15.095 | 4.033 | 2.875 | 3.87 | 295.992
287.14 | 1.345 | 1.073 | 3.751 | 9.79 | 6.528 | 1.745 | 1.021 | 3.88 | 97.869
287.147 | 1.345 | 0.9 | 2.002 | 5.236 | 2.985 | 1.278 | 1.916 | 3.78 | 59.197
287.211 | 1.355 | 0.861 | 1.779 | 4.903 | 2.608 | 0.737 | 0.898 | 4.06 | 53.351
287.225 | 1.422 | 1.576 | 7.639 | 22.407 | 12.28 | 5.296 | 6.092 | 3.54 | 200.763
287.264 | 1.309 | 1.109 | 3.771 | 6.934 | 6.256 | 0.526 | 0.44 | 4.06 | 82.662
287.34 | 0.146 | 0.103 | 0.077 | 0.059 | 0.034 | 0.021 | 0.021 | 5.26 | 2.423
287.35 | 1.12 | 1.016 | 4.468 | 17.393 | 8.062 | 1.839 | 2.149 | 3.77 | 135.859
287.376 | 1.348 | 0.975 | 3.08 | 10.368 | 6.052 | 0.975 | 0.492 | 3.98 | 92.754
287.444 | 1.248 | 0.991 | 2.248 | 5.962 | 2.549 | 0.69 | 0.592 | 4.16 | 59.392
287.46 | 1.32 | 1.199 | 4.377 | 15.682 | 8.657 | 1.241 | 2.007 | 3.81 | 131.503
287.499 | 1.164 | 0.862 | 1.841 | 4.584 | 2.24 | 0.634 | 0.486 | 4.18 | 49.336
287.551 | 1.296 | 1.006 | 5.651 | 13.859 | 8.089 | 1.166 | 1.074 | 3.94 | 126.467
287.577 | 1.17 | 1.377 | 9.171 | 33.901 | 17.322 | 2.483 | 2.038 | 3.81 | 256.882
287.629 | 1.311 | 1.067 | 3.569 | 10.703 | 8.397 | 2.424 | 1.87 | 3.69 | 108.148
287.687 | 1.222 | 0.919 | 3.302 | 7.466 | 4.448 | 2.117 | 2 | 3.73 | 80.021
287.739 | 1.236 | 0.924 | 2.78 | 6.577 | 5.694 | 2.415 | 2.079 | 3.61 | 78.398
287.841 | 1.243 | 1.159 | 5.777 | 17.538 | 5.883 | 1.269 | 0.877 | 4.02 | 135.751
287.851 | 1.3 | 0.909 | 1.17 | 2.572 | 1.688 | 0.623 | 0.46 | 4.3 | 37.458
287.893 | 1.389 | 1.665 | 8.803 | 23.723 | 10.796 | 2.192 | 1.039 | 3.96 | 196.433
287.961 | 1.316 | 0.95 | 1.275 | 3.532 | 2.034 | 0.554 | 0.47 | 4.25 | 43.09
287.977 | 1.297 | 0.931 | 4.198 | 7.658 | 3.835 | 1.169 | 0.897 | 4.05 | 81.025
288.009 | 1.187 | 0.973 | 3.185 | 9.818 | 4.119 | 1.015 | 1.309 | 3.94 | 85.039
288.035 | 1.398 | 1.127 | 3.483 | 9.402 | 4.363 | 0.789 | 0.56 | 4.11 | 86.8
288.137 | 1.201 | 1.057 | 6.536 | 22.113 | 9.606 | 1.428 | 1.263 | 3.91 | 168.821
288.147 | 1.278 | 1.478 | 4.787 | 13.102 | 7.007 | 1.597 | 1.38 | 3.91 | 119.752
288.213 | 1.32 | 1.057 | 5.819 | 16.265 | 8.267 | 1.792 | 0.604 | 3.95 | 138.727
288.226 | 1.384 | 1.041 | 5.71 | 13.617 | 5.506 | 1.09 | 0.828 | 4.06 | 118.48
288.267 | 1.281 | 1.306 | 5.566 | 12.593 | 5.386 | 1.749 | 1.813 | 3.92 | 116.473
288.342 | 1.319 | 0.939 | 1.189 | 2.844 | 2.48 | 0.748 | 0.384 | 4.19 | 41.506
288.35 | 1.244 | 0.879 | 1.213 | 2.812 | 2.241 | 0.619 | 0.293 | 4.25 | 39.549
288.395 | 1.239 | 1.27 | 5.787 | 13.094 | 8.222 | 1.87 | 2.19 | 3.81 | 128.205
288.465 | 25.921 | 56.933 | 116.147 | 191.777 | 148.733 | 67.311 | 80.074 | 3.69 | 2531.776
288.475 | 1.378 | 1.96 | 13.279 | 39.035 | 18.642 | 3.632 | 2.942 | 3.83 | 310.079
288.554 | 1.309 | 1.164 | 4.506 | 16.897 | 10.637 | 1.195 | 0.688 | 3.88 | 141.253
288.619 | 1.294 | 1.012 | 3.896 | 9.618 | 5.447 | 1.04 | 0.865 | 3.99 | 92.369
288.631 | 1.339 | 1.186 | 6.416 | 17.066 | 8.947 | 2.486 | 2.828 | 3.76 | 151.479
288.671 | 1.387 | 2.619 | 15.479 | 42.424 | 30.944 | 6.228 | 5.538 | 3.66 | 383.338
288.766 | 1.382 | 1.419 | 7.225 | 22.514 | 12.043 | 3.016 | 3.874 | 3.7 | 190.408
288.772 | 1.258 | 1.401 | 8.031 | 18.473 | 11.279 | 4.464 | 4.461 | 3.62 | 178.488
288.854 | 1.26 | 1.079 | 5.486 | 12.742 | 5.957 | 1.381 | 1.107 | 3.98 | 115.432
288.866 | 1.192 | 1.921 | 10.107 | 19.036 | 16.394 | 1.878 | 1.2 | 3.88 | 200.683
288.927 | 1.211 | 0.949 | 3.293 | 10.738 | 5.631 | 1.042 | 0.834 | 3.94 | 93.4
288.944 | 1.369 | 2.08 | 12.583 | 36.773 | 18.895 | 3.319 | 2.283 | 3.85 | 297.673
288.981 | 1.223 | 1.488 | 10.073 | 24.215 | 12.552 | 2.463 | 2.635 | 3.84 | 209.935
289.005 | 1.217 | 1.198 | 6.226 | 17.116 | 9.737 | 1.816 | 1.546 | 3.85 | 149.692
289.123 | 1.477 | 4.927 | 37.617 | 70.743 | 48.485 | 8.456 | 4.842 | 3.84 | 678.174
289.131 | 1.336 | 1.793 | 12.182 | 31.853 | 19.574 | 3.54 | 4.771 | 3.72 | 279.001
289.221 | 1.648 | 4.255 | 26.736 | 84.984 | 49.141 | 6.324 | 9.324 | 3.73 | 680.078
289.309 | 1.475 | 2.271 | 16.036 | 31.599 | 20.115 | 5.038 | 3.023 | 3.82 | 303.97
289.319 | 1.273 | 1.468 | 6.801 | 20.671 | 11.73 | 3.068 | 1.051 | 3.84 | 176.791
289.388 | 1.311 | 1.634 | 15.315 | 47.859 | 17.549 | 2.467 | 3.281 | 3.89 | 347.854
289.397 | 1.34 | 1.034 | 3.414 | 16.16 | 11.906 | 5.229 | 2.819 | 3.49 | 146.293
289.473 | 1.195 | 0.84 | 1.733 | 6.531 | 2.816 | 0.849 | 0.325 | 4.11 | 58.667
289.535 | 1.238 | 0.97 | 2.861 | 10.055 | 7.64 | 2.675 | 4.872 | 3.37 | 102.151
289.554 | 1.24 | 1.056 | 3.798 | 7.46 | 5.153 | 1.047 | 1.459 | 3.91 | 82.853
289.614 | 1.335 | 2.079 | 10.189 | 41.786 | 17.89 | 2.793 | 2.168 | 3.85 | 301.335
289.684 | 1.225 | 1.01 | 2.612 | 9.343 | 3.748 | 0.863 | 0.391 | 4.09 | 78.429
289.694 | 1.23 | 0.892 | 2.014 | 10.121 | 6.712 | 2.301 | 2.14 | 3.6 | 91.392
289.737 | 1.286 | 0.987 | 2.629 | 7.145 | 4.761 | 1.546 | 0.902 | 3.89 | 74.924
289.818 | 1.224 | 0.996 | 2.867 | 10.698 | 9.173 | 1.618 | 0.794 | 3.77 | 103.223
289.834 | 1.475 | 1.569 | 7.596 | 53.288 | 54.029 | 18.866 | 11.109 | 3.26 | 481.799
289.878 | 1.327 | 1.339 | 5.362 | 11.403 | 7.221 | 1.675 | 1.927 | 3.86 | 116.688
289.956 | 1.182 | 1.322 | 6.839 | 13.348 | 7.488 | 2.319 | 1.758 | 3.87 | 132.656
290.028 | 1.193 | 1.3 | 9.258 | 24.305 | 15.754 | 8.566 | 19.899 | 3.04 | 243.953
290.038 | 1.215 | 0.944 | 3.18 | 5.224 | 4.137 | 1.025 | 1.272 | 3.92 | 66.703
290.112 | 1.262 | 1.745 | 7.777 | 18.738 | 10.691 | 1.794 | 2.247 | 3.87 | 171.046
290.187 | 1.168 | 1.679 | 8.623 | 14.978 | 8.004 | 2.084 | 1.901 | 3.94 | 151.361
290.194 | 1.269 | 1.853 | 9.475 | 22.776 | 13.136 | 2.335 | 1.569 | 3.9 | 204.128
290.267 | 1.321 | 1.413 | 6.366 | 20.412 | 10.318 | 2.279 | 1.649 | 3.85 | 168.367
290.349 | 1.328 | 1.472 | 6.97 | 27.626 | 11.219 | 4.04 | 4.111 | 3.69 | 209.334
290.366 | 1.27 | 1.593 | 7.391 | 18.789 | 13.856 | 9.03 | 10.498 | 3.22 | 200.684
290.425 | 1.238 | 1.387 | 7.606 | 19.113 | 11.841 | 9.038 | 10.491 | 3.22 | 195.561
290.498 | 1.454 | 3.526 | 20.933 | 96.596 | 47.296 | 16.727 | 19.712 | 3.48 | 717.44
290.506 | 1.322 | 2.057 | 13.698 | 61.099 | 60.885 | 27.634 | 16.109 | 3.22 | 588.51
290.596 | 1.272 | 1.513 | 6.553 | 15.515 | 12.328 | 9.717 | 10.55 | 3.13 | 179.773
290.668 | 1.211 | 1.977 | 11.72 | 22.497 | 13.91 | 9.301 | 10.613 | 3.37 | 239.874
290.681 | 1.182 | 0.972 | 3.349 | 6.468 | 4.379 | 1.108 | 0.778 | 4 | 72.852
290.751 | 1.302 | 1.533 | 7.532 | 17.944 | 10.532 | 2.811 | 3.348 | 3.74 | 168.315
290.757 | 6.254 | 18.506 | 50.73 | 112.552 | 103.107 | 19.911 | 32.894 | 3.61 | 1240.708
290.833 | 11.016 | 34.455 | 67.739 | 198.293 | 110.165 | 53.368 | 51.429 | 3.62 | 1904.364
290.919 | 1.5 | 3.266 | 10.217 | 40.559 | 39.451 | 22.838 | 41.932 | 2.81 | 449.379
290.928 | 1.898 | 3.139 | 6.609 | 26.141 | 22.547 | 31.929 | 41.966 | 2.56 | 343.194
291.003 | 1.903 | 3.327 | 8.172 | 30.582 | 24.518 | 31.951 | 41.965 | 2.64 | 375.889
291.075 | 2.073 | 4.951 | 19.173 | 59.373 | 42.496 | 34.384 | 42.148 | 3.01 | 615.979
291.085 | 1.25 | 1.149 | 4.56 | 17.73 | 15.512 | 2.689 | 1.236 | 3.68 | 162.514
291.17 | 1.224 | 0.944 | 3.159 | 6.199 | 3.635 | 1.429 | 1.298 | 3.91 | 69.881
291.178 | 1.386 | 2.512 | 13.977 | 33.825 | 25.576 | 8.569 | 4.399 | 3.64 | 328.22
291.221 | 1.534 | 2.46 | 10.487 | 40.648 | 20.788 | 4.222 | 3.525 | 3.76 | 314.859
291.326 | 1.232 | 1.225 | 3.284 | 12.948 | 8.906 | 1.794 | 2.97 | 3.63 | 117.465
291.335 | 1.255 | 2.596 | 11.447 | 39.418 | 19.255 | 5.727 | 6.135 | 3.67 | 314.62
291.395 | 1.302 | 1.541 | 5.827 | 24.767 | 12.435 | 2.72 | 3.58 | 3.7 | 192.883
291.413 | 1.269 | 1.412 | 7.283 | 23.137 | 15.006 | 3.26 | 2.561 | 3.72 | 200.414
291.473 | 1.238 | 1.107 | 4.698 | 8.773 | 7.173 | 1.787 | 2.193 | 3.75 | 101.176
291.541 | 1.173 | 1.568 | 12.037 | 25.387 | 12.025 | 3.763 | 3.063 | 3.83 | 226.007
291.553 | 1.244 | 0.936 | 1.75 | 4.258 | 3.484 | 1.71 | 2.281 | 3.59 | 56.261
291.627 | 1.107 | 0.827 | 1.837 | 5.733 | 3.045 | 1.11 | 0.984 | 3.9 | 57.169
291.677 | 1.278 | 2.242 | 13.674 | 39.287 | 20.226 | 5.597 | 5.333 | 3.71 | 325.121
291.701 | 1.322 | 1.767 | 14.918 | 28.073 | 16.493 | 3.507 | 2.444 | 3.88 | 265.676
291.766 | 1.194 | 1.203 | 4.317 | 11.736 | 7.168 | 2.412 | 0.443 | 3.89 | 110.879
291.828 | 1.35 | 1.21 | 6.823 | 20.343 | 13.193 | 3.118 | 1.595 | 3.77 | 179.612
291.939 | 1.26 | 1.569 | 6.841 | 9.013 | 5.941 | 1.476 | 1.386 | 4.03 | 110.652
291.944 | 1.254 | 1.021 | 4.017 | 12.956 | 7.601 | 1.74 | 0.655 | 3.89 | 113.748
292.004 | 2.02 | 3.922 | 22.853 | 99.058 | 95.296 | 40.964 | 12.02 | 3.36 | 928.006
292.079 | 1.26 | 0.947 | 4.546 | 20.363 | 13.565 | 1.774 | 0.53 | 3.8 | 163.457
292.109 | 1.3 | 3.118 | 13.818 | 31.057 | 16.445 | 3.958 | 2.88 | 3.88 | 281.253
292.217 | 1.764 | 2.101 | 8.761 | 13.126 | 16.248 | 1.845 | 2.282 | 3.82 | 175.982
292.228 | 1.34 | 1.208 | 3.939 | 9.761 | 3.585 | 1.439 | 0.585 | 4.1 | 89.589
292.284 | 1.323 | 0.859 | 1.297 | 3.344 | 2.176 | 0.545 | 0.548 | 4.21 | 42.442
292.352 | 1.33 | 0.936 | 1.421 | 3.164 | 1.71 | 0.826 | 0.292 | 4.32 | 41.76
292.367 | 1.377 | 0.968 | 1.642 | 2.917 | 1.846 | 0.866 | 0.491 | 4.26 | 43.081
292.4 | 1.243 | 1.016 | 3.17 | 7.228 | 3.109 | 0.97 | 0.57 | 4.13 | 71.401
292.423 | 1.733 | 5.184 | 23.758 | 69.851 | 52.398 | 10.272 | 6.328 | 3.69 | 625.493
292.475 | 1.425 | 1.168 | 3.771 | 10.334 | 3.732 | 1.136 | 1.254 | 4.03 | 91.891
292.547 | 1.323 | 1.198 | 3.904 | 7.239 | 3.316 | 0.883 | 1.391 | 4.05 | 78.031
292.597 | 1.227 | 1.079 | 4.232 | 10.211 | 4.916 | 1.773 | 2.909 | 3.73 | 98.268
292.656 | 1.38 | 1.007 | 1.601 | 3.892 | 2.23 | 0.631 | 0.29 | 4.31 | 47.518
292.706 | 1.26 | 1.129 | 5.842 | 12.663 | 4.487 | 1.697 | 1.266 | 4.01 | 113.582
292.755 | 1.268 | 1.454 | 5.912 | 23.799 | 16.6 | 8.045 | 2.129 | 3.55 | 210.374
292.861 | 1.317 | 1.002 | 3.107 | 5.126 | 3.324 | 0.899 | 0.432 | 4.17 | 63.474
292.91 | 1.361 | 1.255 | 4.207 | 8.199 | 5.063 | 1.625 | 0.732 | 4.01 | 90.057
292.977 | 1.228 | 1.424 | 3.88 | 7.247 | 5.373 | 1.605 | 1.187 | 3.92 | 86.038
293.05 | 1.187 | 1.132 | 4.398 | 6.582 | 3.981 | 0.944 | 0.963 | 4.08 | 78.215
293.07 | 1.349 | 1.026 | 1.7 | 8.004 | 2.691 | 0.637 | 0.285 | 4.19 | 65.754
293.108 | 1.26 | 0.868 | 1.228 | 5.309 | 4.859 | 2.777 | 2.544 | 3.4 | 64.079
293.182 | 1.194 | 1.525 | 7.504 | 24.59 | 14.133 | 2.379 | 0.885 | 3.86 | 201.43
293.196 | 1.31 | 0.992 | 1.548 | 3.972 | 2.021 | 0.647 | 0.385 | 4.28 | 46.49
293.256 | 1.274 | 0.943 | 1.702 | 3.25 | 1.56 | 0.594 | 0.423 | 4.35 | 42.38
293.272 | 1.288 | 1.04 | 3.602 | 11.649 | 8.347 | 1.33 | 1.077 | 3.83 | 108.644
293.306 | 1.36 | 1.111 | 2.068 | 3.791 | 3.292 | 1.207 | 0.452 | 4.1 | 54.433
293.329 | 1.291 | 0.978 | 1.67 | 3.243 | 1.422 | 0.644 | 0.426 | 4.36 | 42.208
293.376 | 1.255 | 0.894 | 1.532 | 2.801 | 1.84 | 0.479 | 0.309 | 4.37 | 39.798
293.464 | 1.302 | 1.814 | 7.322 | 14.982 | 7.293 | 1.784 | 1.038 | 4.03 | 143.021
293.477 | 1.223 | 0.985 | 4.39 | 15.873 | 9.292 | 1.341 | 1.38 | 3.82 | 131.854
293.534 | 1.229 | 0.976 | 1.808 | 4.378 | 2.419 | 0.69 | 0.877 | 4.08 | 50.521
293.6 | 1.323 | 1.002 | 1.435 | 2.988 | 2.143 | 0.705 | 0.515 | 4.23 | 42.756
293.616 | 1.367 | 1.014 | 1.028 | 2.114 | 1.068 | 0.393 | 0.201 | 4.65 | 33.439
293.65 | 1.196 | 0.956 | 3.45 | 9.612 | 5.12 | 1.818 | 0.721 | 3.91 | 89.521
293.676 | 1.281 | 1.183 | 4.496 | 8.17 | 4.685 | 1.111 | 0.348 | 4.13 | 87.851
293.77 | 1.353 | 0.956 | 1.976 | 3.66 | 1.385 | 0.489 | 0.437 | 4.42 | 45.305
293.788 | 1.345 | 1.056 | 1.96 | 5.213 | 2.922 | 1.817 | 0.665 | 3.97 | 59.472
293.821 | 1.352 | 1.007 | 1.194 | 4.11 | 1.868 | 0.453 | 0.356 | 4.33 | 44.776
293.846 | 1.383 | 1.424 | 4.815 | 7.849 | 2.543 | 0.88 | 0.791 | 4.26 | 83.874
293.891 | 1.379 | 1.154 | 1.485 | 4.256 | 2.077 | 0.891 | 0.703 | 4.16 | 49.741
293.937 | 1.405 | 1.209 | 1.521 | 2.78 | 1.517 | 0.669 | 0.699 | 4.33 | 42.403
293.987 | 1.162 | 0.866 | 2.012 | 4.054 | 2.378 | 0.556 | 0.656 | 4.15 | 48.509
294.032 | 1.193 | 0.982 | 3.622 | 10.633 | 4.66 | 1.149 | 1.601 | 3.89 | 92.765
294.08 | 1.209 | 2.876 | 14.731 | 24.559 | 13.118 | 3.71 | 1.672 | 3.98 | 246.058
294.131 | 1.299 | 1.256 | 5.232 | 8.489 | 5.21 | 1.129 | 0.999 | 4.05 | 95.636
294.244 | 1.374 | 1.12 | 2.856 | 4.365 | 4.682 | 0.776 | 1.026 | 3.99 | 64.704
294.256 | 1.378 | 1.056 | 1.686 | 2.212 | 2.112 | 0.964 | 0.896 | 4.12 | 42.418
294.294 | 1.218 | 2.423 | 10.985 | 17.662 | 14.749 | 2.369 | 1.31 | 3.92 | 198.932
294.377 | 1.21 | 0.937 | 3.197 | 8.374 | 3.426 | 1.179 | 1.227 | 3.96 | 77.434
294.441 | 1.221 | 1.319 | 4.116 | 9.956 | 5.898 | 1.718 | 1.674 | 3.85 | 99.67
294.512 | 1.215 | 2.456 | 11.904 | 19.405 | 8.537 | 1.785 | 1.509 | 4.08 | 191.069
294.524 | 1.205 | 1.009 | 2.663 | 4.724 | 4.29 | 2.317 | 0.794 | 3.82 | 64.999
294.598 | 1.198 | 0.825 | 1.023 | 3.367 | 1.534 | 1.322 | 1.541 | 3.77 | 40.708
294.644 | 1.228 | 1.206 | 5.197 | 10.408 | 5.219 | 1.375 | 1.47 | 3.96 | 103.326
294.723 | 1.334 | 1.012 | 1.92 | 3.257 | 1.824 | 0.45 | 0.442 | 4.38 | 44.853
294.741 | 1.27 | 0.922 | 1.321 | 3.088 | 1.419 | 0.447 | 0.414 | 4.39 | 38.939
294.772 | 1.345 | 1.016 | 1.356 | 3.354 | 1.654 | 0.445 | 0.475 | 4.36 | 42.034
294.795 | 1.346 | 0.989 | 0.893 | 1.722 | 1.376 | 0.7 | 1.065 | 4.12 | 33.308
294.881 | 1.31 | 0.985 | 1.355 | 2.473 | 1.337 | 0.481 | 0.46 | 4.43 | 37.186
294.897 | 1.193 | 1.092 | 4.471 | 12.174 | 5.661 | 1.199 | 0.615 | 4.01 | 105.944
294.933 | 1.411 | 0.96 | 2.109 | 4.18 | 2.231 | 0.654 | 0.529 | 4.26 | 51.433
294.958 | 1.261 | 0.94 | 1.721 | 3.153 | 2.114 | 2.471 | 2.925 | 3.42 | 49.892
295.056 | 0.149 | 0.106 | 0.076 | 0.06 | 0.038 | 0.022 | 0.016 | 5.3 | 2.468
295.069 | 1.144 | 0.959 | 3.442 | 2.104 | 0.654 | 0.394 | 0.261 | 4.73 | 42.394
295.092 | 1.192 | 0.988 | 3.107 | 5.526 | 3.337 | 0.934 | 0.681 | 4.09 | 64.469
295.102 | 1.223 | 0.882 | 2.228 | 6.419 | 3.571 | 0.584 | 0.382 | 4.12 | 62.935
295.141 | 1.257 | 0.908 | 1.033 | 5.291 | 2.915 | 0.712 | 0.392 | 4.09 | 51.13
295.214 | 1.327 | 1.188 | 4.924 | 6.705 | 5.192 | 0.879 | 0.823 | 4.09 | 86.017
295.227 | 1.336 | 1.257 | 10.373 | 40.981 | 37.586 | 1.725 | 0.996 | 3.71 | 349.888
295.265 | 1.279 | 0.905 | 1.763 | 5.415 | 3.535 | 1.04 | 0.896 | 3.94 | 58.44
295.332 | 1.392 | 1.029 | 0.871 | 1.301 | 0.93 | 0.677 | 0.619 | 4.43 | 30.244
295.399 | 1.202 | 1.017 | 2.928 | 5.606 | 2.506 | 0.731 | 0.683 | 4.17 | 61.242
295.413 | 1.413 | 1.07 | 4.59 | 35.203 | 20.637 | 2.147 | 0.559 | 3.76 | 246.836
295.455 | 1.347 | 1.587 | 6.491 | 11.078 | 3.537 | 1.184 | 1.186 | 4.16 | 109.881
295.527 | 1.215 | 0.951 | 1.83 | 3.37 | 1.37 | 0.584 | 0.423 | 4.37 | 42.545
295.538 | 1.231 | 0.81 | 1.392 | 4.726 | 1.623 | 0.557 | 0.521 | 4.22 | 45.849
295.581 | 1.222 | 0.894 | 2.543 | 5.59 | 3.044 | 0.573 | 0.32 | 4.2 | 59.594
295.646 | 1.326 | 0.938 | 1.857 | 5.549 | 2.348 | 0.658 | 0.652 | 4.16 | 55.402
295.665 | 1.243 | 0.831 | 1.012 | 1.976 | 0.963 | 0.437 | 0.367 | 4.51 | 30.785
295.696 | 1.279 | 1.047 | 4.226 | 7.102 | 3.002 | 0.976 | 0.907 | 4.13 | 76.638
295.721 | 1.149 | 0.881 | 1.979 | 2.953 | 2.472 | 0.558 | 0.451 | 4.22 | 44.02
295.772 | 1.189 | 0.888 | 1.603 | 5.933 | 3.445 | 1.72 | 0.415 | 3.92 | 59.592
295.817 | 1.373 | 1.106 | 2.795 | 6.592 | 2.837 | 1.006 | 1.1 | 4.06 | 68.217
295.866 | 1.362 | 1.26 | 4.593 | 10.408 | 4.24 | 0.98 | 1.167 | 4.06 | 97.533
295.96 | 1.376 | 1.049 | 2.749 | 7.986 | 4.359 | 0.949 | 0.627 | 4.04 | 77.217
295.976 | 1.169 | 0.834 | 1.33 | 2.332 | 1.003 | 0.514 | 0.367 | 4.45 | 33.576
296.016 | 1.318 | 0.957 | 1.787 | 4.224 | 1.987 | 0.713 | 0.562 | 4.22 | 48.746
296.085 | 1.273 | 1.165 | 4.532 | 8.676 | 7.798 | 2.264 | 0.659 | 3.86 | 101.838
296.101 | 1.108 | 0.937 | 3.288 | 8.215 | 4.531 | 1.465 | 1.406 | 3.85 | 80.609
296.136 | 1.151 | 0.89 | 1.842 | 4.446 | 2.777 | 0.605 | 0.388 | 4.16 | 50.321
296.161 | 1.293 | 1.141 | 3.243 | 9.158 | 4.531 | 1.747 | 1.381 | 3.88 | 87.214
296.209 | 1.217 | 0.932 | 1.013 | 2.537 | 1.185 | 0.553 | 0.3 | 4.43 | 34.287
296.31 | 1.249 | 0.959 | 0.82 | 3.473 | 1.714 | 0.404 | 0.287 | 4.35 | 38.719
296.319 | 1.253 | 0.973 | 1.53 | 4.105 | 2.848 | 0.701 | 0.931 | 4.01 | 49.555
296.356 | 1.322 | 0.999 | 1.362 | 2.886 | 2.586 | 0.572 | 0.352 | 4.25 | 42.851
296.382 | 1.128 | 2.392 | 14.537 | 43.287 | 16.142 | 5.711 | 2.146 | 3.87 | 330.071
296.492 | 1.301 | 1.121 | 3.062 | 9.476 | 3.787 | 1.008 | 1.213 | 3.99 | 83.637
296.507 | 1.238 | 1.054 | 3.31 | 6.446 | 3.403 | 0.887 | 1.241 | 4.01 | 70.55
296.549 | 1.2 | 0.893 | 2.149 | 6.245 | 2.793 | 1.088 | 0.663 | 4.04 | 60.696
296.615 | 1.121 | 0.813 | 1.887 | 5.645 | 3.745 | 0.838 | 0.706 | 3.96 | 58.363
296.633 | 1.201 | 0.879 | 1.666 | 3.648 | 2.31 | 0.472 | 0.439 | 4.23 | 44.912
296.668 | 1.324 | 1.649 | 10.821 | 28.998 | 11.44 | 3.189 | 2.251 | 3.89 | 232.208
296.691 | 1.094 | 0.889 | 2.229 | 4.282 | 2.76 | 0.563 | 0.682 | 4.11 | 51.352
296.789 | 1.258 | 0.911 | 1.737 | 4.505 | 1.877 | 0.707 | 0.633 | 4.18 | 48.654
296.803 | 1.261 | 1.081 | 2.965 | 5.648 | 3.587 | 0.822 | 0.572 | 4.12 | 65.706
296.836 | 1.254 | 1.133 | 5.099 | 15.363 | 6.126 | 1.405 | 1.49 | 3.93 | 125.203
296.862 | 1.268 | 1.219 | 6.659 | 43.81 | 25.336 | 2.621 | 0.746 | 3.76 | 306.716
296.985 | 1.329 | 1.098 | 2.262 | 6.417 | 4.667 | 1.184 | 1.254 | 3.87 | 70.496
296.991 | 1.401 | 1.825 | 8.448 | 13.148 | 6.247 | 2.269 | 2.676 | 3.93 | 141.548
297.056 | 1.163 | 1.493 | 5.525 | 22.007 | 15.943 | 2.021 | 1.31 | 3.76 | 185.936
297.069 | 1.18 | 2.881 | 13.955 | 17.816 | 17.005 | 2.744 | 1.18 | 3.95 | 224.267
297.129 | 1.201 | 0.959 | 2.761 | 8.485 | 3.992 | 0.912 | 0.79 | 4.01 | 76.496
297.192 | 1.172 | 0.783 | 1.199 | 2.952 | 1.463 | 0.655 | 0.424 | 4.26 | 36.824
297.21 | 1.202 | 0.856 | 1.681 | 3.929 | 2.387 | 0.695 | 0.395 | 4.18 | 46.612
297.242 | 1.272 | 0.828 | 1.672 | 4.443 | 3.038 | 0.464 | 0.356 | 4.18 | 50.395
297.265 | 1.3 | 1.093 | 3.411 | 6.017 | 3.799 | 0.694 | 0.423 | 4.18 | 69.98
297.354 | 1.239 | 0.832 | 1.235 | 5.293 | 3.452 | 0.945 | 0.608 | 3.96 | 53.867
297.366 | 1.33 | 0.881 | 1.341 | 2.434 | 1.896 | 0.677 | 0.287 | 4.34 | 38.369
297.408 | 1.401 | 1.278 | 3.743 | 11.688 | 6.371 | 1.636 | 1.932 | 3.82 | 107.262
297.482 | 1.413 | 0.935 | 1.133 | 2.286 | 1.378 | 0.477 | 0.259 | 4.53 | 35.659
297.491 | 1.362 | 0.924 | 1.331 | 3.243 | 2.923 | 0.642 | 0.624 | 4.11 | 45.38
297.535 | 1.184 | 0.997 | 2.882 | 9.192 | 4.478 | 1.225 | 0.932 | 3.94 | 82.261
297.606 | 1.377 | 1.142 | 1.793 | 4.744 | 2.431 | 0.648 | 0.668 | 4.19 | 53.688
297.618 | 1.247 | 1.001 | 1.226 | 3.142 | 1.286 | 0.567 | 0.547 | 4.32 | 38.977
297.657 | 1.354 | 1.214 | 3.316 | 5.037 | 3.77 | 1.295 | 0.776 | 4.07 | 68.168
297.727 | 1.326 | 1.081 | 1.55 | 3.362 | 2.494 | 0.727 | 0.657 | 4.16 | 46.554
297.742 | 1.34 | 1.004 | 2.275 | 4.855 | 2.553 | 0.802 | 0.544 | 4.19 | 56.003
297.781 | 1.221 | 0.876 | 1.589 | 4.603 | 2.262 | 0.714 | 0.682 | 4.11 | 49.061
297.831 | 1.31 | 1.094 | 3.046 | 8.603 | 4.693 | 0.99 | 0.88 | 3.99 | 82.316
297.898 | 1.362 | 0.954 | 2.222 | 5.988 | 3.335 | 0.914 | 0.384 | 4.13 | 62.53
297.914 | 1.376 | 0.985 | 2.592 | 5.75 | 4.677 | 1.075 | 1.157 | 3.91 | 68.844
297.955 | 1.268 | 1.079 | 3.544 | 8.818 | 4.44 | 1.371 | 1.676 | 3.88 | 86.075
298.031 | 1.386 | 0.911 | 1.12 | 2.141 | 1.286 | 0.48 | 0.36 | 4.49 | 34.512
298.038 | 1.212 | 0.897 | 1.708 | 4.337 | 1.852 | 0.595 | 0.417 | 4.26 | 46.915
298.082 | 1.26 | 0.869 | 1.429 | 3.49 | 1.643 | 0.467 | 0.322 | 4.36 | 41.325
298.148 | 1.239 | 1.094 | 3.933 | 11.422 | 6.569 | 1.457 | 1.477 | 3.85 | 104.682
298.163 | 1.322 | 1.008 | 2.492 | 6.315 | 4.034 | 0.866 | 1.026 | 3.98 | 67.88
298.206 | 1.368 | 1.416 | 5.733 | 11.604 | 9.209 | 1.153 | 0.753 | 3.97 | 123.839
298.278 | 1.295 | 0.978 | 3.298 | 10.112 | 5.059 | 1.574 | 0.574 | 3.97 | 90.771
298.288 | 1.256 | 1.12 | 4.356 | 8.785 | 6.871 | 1.324 | 1.049 | 3.91 | 96.747
298.332 | 1.289 | 1.501 | 7.045 | 15.328 | 10.608 | 2.249 | 2.636 | 3.78 | 153.525
298.357 | 1.398 | 1.478 | 5.029 | 14.665 | 9.128 | 1.865 | 2.126 | 3.8 | 135.698
298.469 | 1.275 | 0.934 | 2.387 | 5.412 | 2.683 | 1.055 | 1.118 | 4 | 59.393
298.477 | 1.314 | 1.223 | 4.467 | 7.951 | 5.005 | 1.256 | 1.324 | 3.97 | 89.531
298.538 | 1.421 | 1.819 | 7.96 | 23.511 | 14.635 | 2.988 | 3.486 | 3.73 | 208.068
298.553 | 1.384 | 1.615 | 8.029 | 18.978 | 11.588 | 3.269 | 4.272 | 3.68 | 181.008
298.621 | 1.303 | 1.312 | 5.105 | 14.743 | 6.238 | 2.05 | 1.909 | 3.86 | 126.208
298.632 | 1.155 | 1.66 | 8.104 | 20.641 | 11.836 | 3.915 | 4.74 | 3.64 | 189.208
298.691 | 1.263 | 2.555 | 14.562 | 46.271 | 20.955 | 2.944 | 3.441 | 3.85 | 354.262
298.71 | 1.238 | 1.286 | 5.608 | 15.833 | 8.594 | 1.943 | 1.52 | 3.86 | 138.939
298.776 | 1.267 | 1.239 | 6.306 | 16.193 | 8.465 | 1.403 | 0.779 | 3.97 | 141.59
298.788 | 1.359 | 1.669 | 6.913 | 13.737 | 7.665 | 1.882 | 1.017 | 4 | 136.82
298.832 | 1.224 | 1.602 | 7.809 | 18.413 | 11.659 | 2.026 | 1.501 | 3.88 | 171.41
298.857 | 1.466 | 1.371 | 3.408 | 8.612 | 7.054 | 2.607 | 2.447 | 3.66 | 98.799
298.969 | 1.45 | 1.547 | 7.551 | 16.898 | 10.114 | 1.924 | 1.214 | 3.94 | 160.184
298.975 | 1.228 | 1.274 | 6.707 | 17.959 | 9.034 | 1.934 | 2.143 | 3.84 | 154.73
299.041 | 1.33 | 1.358 | 4.807 | 9.294 | 7.457 | 1.398 | 1.383 | 3.89 | 105.218
299.053 | 1.593 | 5.935 | 26.503 | 61.971 | 21.74 | 8.893 | 8.539 | 3.84 | 518.701
299.098 | 1.47 | 2.389 | 13.432 | 34.287 | 20.944 | 4.112 | 3.868 | 3.78 | 303.859
299.124 | 1.157 | 0.975 | 2.639 | 6.738 | 3.956 | 1.14 | 0.837 | 3.96 | 69.076
299.237 | 1.213 | 1.539 | 7.764 | 22.612 | 12.617 | 2.595 | 2.65 | 3.78 | 192.69
299.314 | 1.373 | 1.522 | 5.052 | 14.195 | 7.99 | 1.646 | 1.464 | 3.9 | 129.502
299.387 | 1.351 | 1.341 | 4.403 | 12.778 | 9.99 | 2.037 | 1.624 | 3.77 | 126.302
299.397 | 1.309 | 2.423 | 10.372 | 26.043 | 13.362 | 2.063 | 1.571 | 3.95 | 225.52
299.458 | 1.34 | 1.374 | 5.302 | 9.8 | 7.518 | 1.018 | 0.753 | 4.01 | 108.682
299.475 | 1.341 | 0.999 | 2.987 | 5.676 | 4.321 | 1.162 | 0.46 | 4.06 | 68.769
299.513 | 1.191 | 1.637 | 7.022 | 13.337 | 6.896 | 1.464 | 1.109 | 4.02 | 131.344
299.594 | 1.22 | 0.948 | 1.793 | 3.596 | 2.337 | 0.485 | 0.494 | 4.24 | 46.057
299.6 | 1.373 | 5.141 | 26.817 | 41.053 | 30.897 | 8.591 | 6.142 | 3.79 | 454.768
299.642 | 1.217 | 0.948 | 2.235 | 4.881 | 3.538 | 1.346 | 0.401 | 4.02 | 58.616
299.71 | 1.253 | 1.32 | 6.536 | 12.873 | 9.938 | 2.172 | 1.138 | 3.87 | 136.163
299.725 | 1.271 | 1.081 | 4.154 | 6.662 | 5.999 | 1.589 | 1.356 | 3.86 | 85.332
299.787 | 1.154 | 1.263 | 7.494 | 13.594 | 9.342 | 1.477 | 0.622 | 3.98 | 139.108
299.803 | 1.455 | 2.765 | 12.741 | 25.665 | 13.216 | 2.556 | 1.203 | 4.01 | 239.107
299.849 | 1.263 | 1.737 | 8.035 | 19.462 | 10.132 | 2.033 | 0.825 | 3.97 | 172.574
299.874 | 1.34 | 2.115 | 10.262 | 25.921 | 18.826 | 6.994 | 2.666 | 3.67 | 250.195
299.992 | 1.334 | 1.609 | 6.974 | 18.566 | 10.416 | 1.977 | 1.124 | 3.92 | 164.448
300.075 | 1.292 | 0.971 | 2.229 | 5.976 | 6.311 | 1.619 | 0.658 | 3.82 | 72.75
300.085 | 1.257 | 1.421 | 8.032 | 19.349 | 11.983 | 2.041 | 0.917 | 3.91 | 175.833
300.127 | 1.262 | 0.944 | 1.96 | 4.932 | 2.47 | 0.7 | 0.293 | 4.23 | 53.129
300.195 | 1.154 | 0.976 | 2.67 | 6.126 | 2.746 | 0.644 | 0.536 | 4.16 | 61.846
300.21 | 1.313 | 2.782 | 16.241 | 40.14 | 30.796 | 4.047 | 1.765 | 3.81 | 369.899
300.242 | 1.259 | 0.96 | 1.036 | 2.281 | 1.214 | 0.412 | 0.248 | 4.53 | 33.59
300.266 | 1.165 | 0.937 | 2.648 | 6.905 | 4.368 | 0.904 | 0.401 | 4.04 | 69.947
300.36 | 1.233 | 0.945 | 2.777 | 8.953 | 4.626 | 1.467 | 0.457 | 3.97 | 81.261
300.368 | 1.388 | 1.632 | 9.67 | 20.465 | 15.835 | 1.964 | 0.945 | 3.89 | 202.094
300.436 | 1.519 | 4.642 | 15.988 | 55.936 | 27.336 | 6.757 | 4.151 | 3.8 | 441.844
300.444 | 1.284 | 0.917 | 1.043 | 4.222 | 3.728 | 1.309 | 0.54 | 3.91 | 50.935
300.514 | 1.238 | 1.267 | 7.919 | 18.134 | 11.873 | 4.307 | 2.207 | 3.72 | 174.841
300.523 | 1.398 | 1.124 | 2.318 | 6.29 | 3.861 | 0.734 | 0.34 | 4.15 | 66.679
300.587 | 1.383 | 1.105 | 2.18 | 4.498 | 2.589 | 0.856 | 0.525 | 4.2 | 55.206
300.602 | 1.216 | 1.632 | 9.484 | 29.251 | 19.131 | 4.855 | 1.852 | 3.73 | 251.685
300.64 | 1.379 | 2.241 | 14.384 | 29.436 | 25.174 | 4.495 | 1.732 | 3.79 | 299.008
300.717 | 1.147 | 2.24 | 12.646 | 33.321 | 28.353 | 5.349 | 2.379 | 3.7 | 316.123
300.726 | 1.247 | 1.827 | 11.015 | 18.648 | 11.459 | 2.521 | 1.714 | 3.93 | 190.491
300.793 | 1.312 | 1.468 | 6.338 | 12.644 | 5.575 | 1.62 | 0.773 | 4.07 | 120.999
300.861 | 1.209 | 2.649 | 15.962 | 25.174 | 18.331 | 3.677 | 3.894 | 3.82 | 271.097
300.937 | 1.226 | 0.832 | 1.064 | 2.507 | 1.798 | 0.539 | 0.238 | 4.34 | 35.625
300.95 | 1.322 | 1.125 | 1.842 | 7.68 | 4.097 | 1.085 | 0.531 | 4.01 | 70.923
300.972 | 0.151 | 0.105 | 0.079 | 0.053 | 0.039 | 0.026 | 0.02 | 5.25 | 2.479
301.021 | 1.252 | 1.184 | 5.465 | 13.112 | 3.864 | 1.69 | 1.212 | 4.03 | 111.82
301.051 | 1.369 | 1.151 | 2.02 | 6.942 | 4.048 | 1.617 | 0.681 | 3.95 | 70.416
301.097 | 1.204 | 0.953 | 2.333 | 5.146 | 3.377 | 0.528 | 0.221 | 4.2 | 57.8
301.146 | 1.204 | 0.817 | 0.802 | 2.551 | 2.717 | 0.593 | 0.369 | 4.11 | 37.243
301.194 | 1.201 | 0.89 | 1.781 | 5.229 | 2.952 | 0.608 | 0.398 | 4.14 | 54.038
301.242 | 1.115 | 0.842 | 1.934 | 6.006 | 4.368 | 1.433 | 0.875 | 3.83 | 63.397
301.286 | 1.125 | 0.894 | 2.088 | 8.104 | 4.234 | 1.892 | 0.552 | 3.87 | 73.13
301.336 | 1.201 | 0.818 | 1.698 | 3.685 | 4.179 | 0.663 | 0.378 | 4.02 | 50.789
301.438 | 0.146 | 0.106 | 0.079 | 0.06 | 0.035 | 0.023 | 0.016 | 5.29 | 2.458
301.444 | 1.358 | 1.022 | 1.157 | 3.237 | 2.703 | 0.703 | 0.402 | 4.19 | 44.293
301.471 | 1.31 | 1.041 | 2.913 | 8.566 | 6.125 | 2.633 | 0.516 | 3.83 | 88.403
301.54 | 1.321 | 1.085 | 2.669 | 7.123 | 2.62 | 1.162 | 1.005 | 4.05 | 68.782
301.554 | 1.305 | 1.011 | 2.191 | 7.445 | 3.198 | 0.967 | 0.455 | 4.1 | 67.92
301.599 | 1.289 | 0.959 | 1.378 | 4.179 | 1.984 | 0.612 | 0.464 | 4.24 | 46.021
301.624 | 1.108 | 1.019 | 2.506 | 7.723 | 3.712 | 0.976 | 0.61 | 4.02 | 70.985
301.718 | 1.142 | 0.788 | 1.554 | 3.367 | 2.392 | 0.482 | 0.295 | 4.23 | 42.392
301.725 | 1.161 | 0.987 | 2.637 | 7.382 | 3.652 | 1.208 | 1.332 | 3.89 | 71.462
301.763 | 1.265 | 0.957 | 1.916 | 4.508 | 2.054 | 0.588 | 0.601 | 4.22 | 50.152
301.79 | 1.146 | 0.853 | 1.412 | 3.856 | 3.721 | 0.653 | 0.306 | 4.05 | 48.401
301.884 | 1.129 | 0.883 | 2.152 | 5.967 | 4.172 | 1.053 | 0.834 | 3.91 | 63.284
301.902 | 1.198 | 0.944 | 1.93 | 5.688 | 3.035 | 0.799 | 0.516 | 4.09 | 57.676
301.986 | 1.225 | 0.839 | 1.455 | 4.386 | 3.329 | 0.908 | 0.927 | 3.91 | 51.153
302.061 | 0.148 | 0.101 | 0.081 | 0.055 | 0.037 | 0.026 | 0.018 | 5.26 | 2.447
302.07 | 1.323 | 1.054 | 1.11 | 2.512 | 1.51 | 0.837 | 0.462 | 4.3 | 37.844
302.092 | 1.293 | 1.069 | 1.191 | 2.677 | 1.948 | 0.646 | 0.327 | 4.33 | 39.586
302.101 | 1.187 | 0.959 | 2.199 | 4.177 | 2.274 | 0.564 | 0.324 | 4.28 | 50.038
302.14 | 1.199 | 0.914 | 2.018 | 5.191 | 4.76 | 0.697 | 0.554 | 3.98 | 60.958
302.209 | 1.295 | 0.945 | 1.723 | 3.65 | 2.161 | 0.48 | 0.295 | 4.33 | 45.683
302.286 | 0.151 | 0.104 | 0.075 | 0.052 | 0.034 | 0.024 | 0.017 | 5.32 | 2.439
302.32 | 1.317 | 1.025 | 3.18 | 7.868 | 4.15 | 0.698 | 0.357 | 4.14 | 76.941
302.393 | 0.147 | 0.103 | 0.079 | 0.055 | 0.032 | 0.024 | 0.019 | 5.29 | 2.425
302.423 | 1.216 | 0.825 | 1.221 | 2.079 | 1.463 | 0.635 | 0.724 | 4.2 | 34.266
302.474 | 1.182 | 0.885 | 1.288 | 3.566 | 1.971 | 0.73 | 0.497 | 4.17 | 42.157
302.546 | 1.228 | 1.113 | 4.154 | 7.61 | 4.368 | 2.666 | 1.536 | 3.81 | 86.456
302.553 | 1.432 | 2.41 | 11.564 | 29.688 | 19.185 | 6.692 | 9.123 | 3.51 | 281.119
302.594 | 1.427 | 1.133 | 2.444 | 10.994 | 4.334 | 0.862 | 1.002 | 4 | 88.715
302.66 | 1.211 | 0.969 | 2.427 | 6.504 | 4.198 | 2.686 | 1.795 | 3.65 | 72.203
302.728 | 1.231 | 0.898 | 2.111 | 5.686 | 3.088 | 0.827 | 0.363 | 4.13 | 58.59
302.741 | 1.311 | 0.974 | 1.845 | 4.77 | 2.856 | 0.704 | 0.483 | 4.16 | 53.785
302.785 | 1.238 | 0.966 | 1.364 | 2.272 | 1.422 | 0.568 | 0.353 | 4.42 | 36.127
302.857 | 1.302 | 1.007 | 1.832 | 2.28 | 3.035 | 1.146 | 0.577 | 4.06 | 45.411
302.875 | 1.234 | 0.876 | 1.748 | 4.505 | 3.066 | 0.682 | 0.235 | 4.17 | 51.455
302.96 | 1.323 | 0.991 | 0.872 | 2.365 | 1.405 | 0.397 | 0.239 | 4.51 | 34.278
302.977 | 1.339 | 1.222 | 2.808 | 8.309 | 5.111 | 0.86 | 0.656 | 4.02 | 81.687
303.011 | 1.189 | 1.303 | 4.687 | 10.861 | 5.187 | 1.689 | 1.455 | 3.92 | 103.421
303.038 | 1.275 | 0.901 | 1.556 | 4.595 | 3.088 | 0.597 | 0.491 | 4.11 | 51.439
303.133 | 1.45 | 1.173 | 2.175 | 5.656 | 3.381 | 0.649 | 0.688 | 4.14 | 62.808
303.148 | 1.375 | 1.035 | 0.776 | 2.484 | 1.135 | 0.431 | 0.248 | 4.57 | 34.169
303.181 | 1.334 | 1.201 | 3.422 | 8.463 | 5.508 | 1.007 | 0.81 | 3.99 | 86.853
303.207 | 1.184 | 1.246 | 5.089 | 11.25 | 8.562 | 1.487 | 1.261 | 3.86 | 116.129
303.302 | 1.28 | 1.682 | 8.037 | 12.574 | 9.074 | 1.883 | 2.226 | 3.88 | 142.745
303.319 | 1.262 | 0.81 | 0.735 | 2.27 | 3.279 | 0.562 | 0.238 | 4.11 | 37.645
303.354 | 1.338 | 1.704 | 7.047 | 20.157 | 14.455 | 3.572 | 3.346 | 3.67 | 189.306
303.382 | 1.21 | 1.345 | 5.234 | 9.388 | 5.479 | 2.428 | 1.04 | 3.93 | 102.59
303.475 | 1.398 | 1.5 | 5.807 | 10.92 | 7.503 | 5.354 | 3.386 | 3.57 | 128.104
303.491 | 1.347 | 2.049 | 10.451 | 32.719 | 15.088 | 3.095 | 1.44 | 3.89 | 257.75
303.529 | 1.429 | 2.867 | 15.967 | 39.524 | 13.513 | 5.267 | 3.797 | 3.89 | 320.007
303.615 | 1.303 | 1.306 | 4.371 | 14.806 | 7.745 | 1.375 | 1 | 3.92 | 125.018
303.632 | 2.105 | 6.167 | 40.002 | 98.53 | 65.194 | 11.706 | 3.859 | 3.82 | 868.724
303.675 | 1.293 | 1.08 | 3.213 | 11.22 | 9.02 | 2.492 | 1.005 | 3.74 | 109.522
303.748 | 1.148 | 0.861 | 1.417 | 3.305 | 4.67 | 1.061 | 0.747 | 3.81 | 50.389
303.757 | 1.159 | 0.997 | 3.349 | 10.755 | 4.248 | 1.214 | 0.812 | 3.99 | 89.844
303.801 | 1.369 | 1.205 | 3.507 | 13.055 | 10.694 | 1.525 | 0.64 | 3.82 | 122.34
303.873 | 1.139 | 0.946 | 4.049 | 8.51 | 5.912 | 4.125 | 1.501 | 3.64 | 95.417
303.886 | 1.265 | 0.847 | 1.106 | 1.901 | 1.177 | 0.421 | 0.199 | 4.58 | 31.644
303.945 | 1.318 | 1.569 | 8.266 | 15.639 | 8.586 | 3.087 | 2.075 | 3.86 | 156.529
303.961 | 1.345 | 1.025 | 2.295 | 3.475 | 3.7 | 1.309 | 0.393 | 4.07 | 55.05
304.002 | 1.247 | 0.92 | 2.002 | 3.384 | 3.254 | 0.992 | 0.475 | 4.08 | 50.018
304.068 | 1.398 | 1.033 | 1.957 | 6.338 | 2.765 | 0.945 | 0.433 | 4.15 | 61.734
304.086 | 1.32 | 1.114 | 3.093 | 5.853 | 6.538 | 2.854 | 1.532 | 3.66 | 81.661
304.129 | 1.363 | 1.146 | 2.006 | 5.139 | 3.562 | 1.241 | 0.678 | 4.02 | 60.845
304.195 | 1.313 | 1.09 | 4.171 | 12.481 | 5.684 | 1.388 | 0.563 | 4.01 | 106.904
304.21 | 1.365 | 1.042 | 0.87 | 2.975 | 0.892 | 0.426 | 0.263 | 4.58 | 35.853
304.251 | 1.326 | 1.818 | 8.387 | 37.501 | 21.012 | 5.792 | 2.031 | 3.71 | 288.783
304.338 | 1.158 | 0.796 | 1.026 | 4.118 | 2.811 | 1.036 | 0.5 | 3.98 | 45.494
304.35 | 1.377 | 1.234 | 4.143 | 11.043 | 8.237 | 1.874 | 1.955 | 3.76 | 112.345
304.393 | 1.42 | 1.494 | 6.955 | 16.554 | 7.879 | 1.938 | 1.071 | 3.98 | 148.481
304.466 | 1.373 | 1.489 | 5.918 | 17.615 | 7.997 | 3.991 | 3.537 | 3.68 | 154.105
304.476 | 1.301 | 1.194 | 3.425 | 17.414 | 14.462 | 8.298 | 2.043 | 3.43 | 165.073
304.538 | 1.336 | 1.089 | 3.47 | 9.943 | 6.306 | 1.966 | 1.277 | 3.83 | 97.132
304.554 | 1.358 | 0.986 | 2.254 | 6.058 | 3.326 | 0.867 | 0.53 | 4.11 | 63.164
304.613 | 1.318 | 1.426 | 4.143 | 8.887 | 7.4 | 2.237 | 1.185 | 3.83 | 101.903
304.69 | 1.404 | 1.044 | 0.816 | 3.186 | 2.117 | 0.444 | 0.185 | 4.39 | 40.344
304.76 | 1.265 | 0.904 | 0.981 | 3.371 | 2.322 | 0.57 | 0.345 | 4.21 | 41.115
304.772 | 1.236 | 0.873 | 2.017 | 4.538 | 2.309 | 0.906 | 0.818 | 4.07 | 51.682
304.813 | 1.295 | 0.893 | 0.818 | 3.036 | 2.412 | 0.584 | 0.225 | 4.24 | 39.289
304.884 | 1.205 | 1.862 | 7.322 | 29.085 | 24.403 | 10.562 | 5.75 | 3.4 | 272.638
304.897 | 1.208 | 1.588 | 8.215 | 27.868 | 19.653 | 8.034 | 5.441 | 3.49 | 251
304.958 | 1.193 | 0.855 | 1.554 | 4.109 | 2.071 | 0.701 | 0.527 | 4.16 | 45.829
305.022 | 1.344 | 1.147 | 2.217 | 9.68 | 5.702 | 1.121 | 0.49 | 3.96 | 85.933
305.085 | 1.153 | 0.846 | 0.839 | 2.04 | 1.243 | 0.482 | 0.386 | 4.38 | 30.582
305.135 | 1.334 | 1.083 | 1.63 | 5.976 | 3.117 | 0.663 | 0.463 | 4.14 | 59.027
305.163 | 0.15 | 0.103 | 0.082 | 0.048 | 0.04 | 0.025 | 0.017 | 5.29 | 2.454
305.212 | 0.149 | 0.104 | 0.077 | 0.052 | 0.038 | 0.023 | 0.016 | 5.31 | 2.436
305.241 | 1.282 | 0.858 | 1.197 | 4.86 | 2.108 | 0.594 | 0.254 | 4.24 | 47.308
305.268 | 1.354 | 0.97 | 0.722 | 3.844 | 1.88 | 0.598 | 0.177 | 4.33 | 41.299
305.315 | 1.253 | 0.824 | 1.234 | 5.014 | 2.355 | 0.749 | 0.521 | 4.1 | 49.022
305.361 | 1.357 | 1.076 | 2.667 | 3.793 | 3.771 | 1.501 | 0.737 | 3.99 | 59.517
305.405 | 1.254 | 0.853 | 0.795 | 2.03 | 1.227 | 0.473 | 0.211 | 4.51 | 30.826
305.456 | 1.376 | 1.106 | 3.392 | 9.049 | 5.214 | 0.721 | 0.477 | 4.08 | 86.99
305.503 | 1.351 | 0.86 | 1.372 | 3.445 | 2.069 | 0.753 | 0.377 | 4.24 | 43.348
305.549 | 1.448 | 1.13 | 3.172 | 4.418 | 4.985 | 1.745 | 0.466 | 3.99 | 69.361
305.594 | 1.388 | 1.26 | 3.57 | 13.993 | 5.203 | 1.519 | 1.007 | 3.96 | 110.754
305.641 | 1.421 | 1.218 | 4.201 | 6.484 | 6.298 | 2.024 | 1.293 | 3.86 | 88.433
305.69 | 1.31 | 1.029 | 2.712 | 4.447 | 4.244 | 1.422 | 0.458 | 4.01 | 62.728
305.771 | 1.174 | 0.912 | 3.195 | 8.374 | 4.075 | 0.771 | 0.583 | 4.06 | 77.511
305.796 | 1.266 | 0.867 | 0.762 | 2.887 | 1.092 | 0.452 | 0.272 | 4.46 | 33.87
305.845 | 1.306 | 0.866 | 1.343 | 5.141 | 4.468 | 0.773 | 0.447 | 3.98 | 57.012
305.889 | 1.337 | 0.949 | 2.716 | 6.441 | 2.899 | 0.917 | 0.604 | 4.13 | 65.529
305.977 | 1.344 | 1.337 | 5.121 | 10.07 | 7.131 | 1.044 | 0.59 | 4.03 | 107.387
305.993 | 1.433 | 0.891 | 1.264 | 3.452 | 1.774 | 0.728 | 0.447 | 4.28 | 42.729
306.029 | 1.426 | 1.034 | 1.056 | 3.639 | 2.021 | 0.571 | 0.357 | 4.31 | 43.579
306.096 | 1.318 | 1.735 | 7.017 | 28.156 | 18.18 | 4.997 | 1.85 | 3.7 | 233.734
306.174 | 1.378 | 0.959 | 1.569 | 3.677 | 2.239 | 0.422 | 0.331 | 4.34 | 45.849
306.237 | 1.338 | 1.087 | 1.759 | 4.892 | 3.371 | 1.123 | 0.67 | 4.02 | 57.286
306.311 | 1.203 | 0.937 | 1.487 | 6.202 | 2.852 | 0.949 | 0.321 | 4.09 | 57.064
306.32 | 1.182 | 0.838 | 0.782 | 1.957 | 1.125 | 0.383 | 0.255 | 4.51 | 29.436
306.36 | 1.28 | 0.853 | 0.786 | 2.196 | 1.194 | 0.391 | 0.317 | 4.49 | 31.468
306.409 | 1.282 | 1.028 | 1.768 | 6.936 | 6.239 | 1.984 | 0.632 | 3.78 | 75.042
306.476 | 1.329 | 1.064 | 2.542 | 7.959 | 2.778 | 1.128 | 0.476 | 4.13 | 71.297
306.494 | 1.38 | 1.034 | 1.655 | 6.379 | 5.605 | 1.743 | 1.903 | 3.65 | 71.858
306.533 | 1.324 | 0.895 | 1.345 | 3.195 | 1.92 | 1.055 | 0.853 | 4.05 | 42.871
306.599 | 1.385 | 1.207 | 3.227 | 11.752 | 4.112 | 1.551 | 1.007 | 3.98 | 96.52
306.666 | 1.234 | 0.863 | 0.62 | 2.466 | 0.876 | 0.407 | 0.147 | 4.59 | 30.365
306.68 | 1.296 | 1.246 | 6.046 | 11.779 | 5.71 | 2.108 | 0.595 | 4.03 | 115.837
306.717 | 1.148 | 1.662 | 7.27 | 26.258 | 9.686 | 4.088 | 2.444 | 3.79 | 199.074
306.792 | 1.205 | 0.889 | 1.138 | 3.313 | 2.864 | 0.979 | 0.997 | 3.89 | 44.261
306.807 | 1.236 | 1 | 3.202 | 9.792 | 3.714 | 1.709 | 0.825 | 3.97 | 85.214
306.841 | 1.125 | 0.839 | 1.721 | 4.518 | 1.69 | 0.701 | 0.434 | 4.22 | 46.491
306.87 | 0.147 | 0.101 | 0.081 | 0.054 | 0.036 | 0.024 | 0.017 | 5.27 | 2.43
306.925 | 1.292 | 1.237 | 5.236 | 19.147 | 8.485 | 2.698 | 0.677 | 3.89 | 150.762
306.998 | 1.301 | 1.013 | 1.456 | 3.306 | 1.673 | 0.694 | 0.499 | 4.28 | 42.587
307.007 | 1.295 | 0.894 | 1.476 | 4.829 | 2.307 | 1.151 | 0.227 | 4.15 | 50.566
307.045 | 1.182 | 0.821 | 0.979 | 3.4 | 3.331 | 1.451 | 0.62 | 3.84 | 45.214
307.095 | 1.286 | 1.063 | 2.736 | 5.887 | 3.892 | 0.872 | 0.306 | 4.14 | 66.336
307.166 | 1.319 | 1.08 | 1.441 | 4.245 | 2.666 | 1.112 | 0.261 | 4.16 | 50.382
307.179 | 1.164 | 0.931 | 2.769 | 8.456 | 2.644 | 1.297 | 0.515 | 4.08 | 72.442
307.215 | 1.171 | 0.845 | 1.233 | 2.264 | 2.062 | 0.592 | 0.421 | 4.22 | 36.282
307.242 | 26.713 | 47.366 | 91.729 | 174.303 | 190.234 | 55.893 | 41.059 | 3.75 | 2350.594
307.29 | 1.138 | 0.85 | 1.116 | 3.379 | 2.816 | 0.861 | 0.405 | 4.05 | 42.739
307.405 | 1.304 | 0.891 | 1.392 | 3.044 | 2.132 | 0.505 | 0.282 | 4.33 | 41.297
307.413 | 1.282 | 0.849 | 2.319 | 6.983 | 4.095 | 1.393 | 1.332 | 3.84 | 69.992
307.455 | 1.182 | 0.913 | 2.907 | 8.283 | 6.091 | 0.893 | 0.618 | 3.93 | 82.097
307.529 | 1.226 | 0.869 | 2.18 | 4.444 | 2.604 | 0.848 | 0.422 | 4.16 | 52.403
307.538 | 1.23 | 0.845 | 1.68 | 3.496 | 2.208 | 0.635 | 0.433 | 4.22 | 44.397
307.582 | 1.182 | 0.884 | 2.806 | 7.413 | 4.291 | 0.729 | 0.423 | 4.06 | 72.011
307.652 | 1.315 | 1.163 | 4.103 | 10.893 | 7.876 | 1.6 | 0.697 | 3.9 | 107.799
307.664 | 1.225 | 0.936 | 1.762 | 5.564 | 2.469 | 1.077 | 0.605 | 4.06 | 55.422
307.726 | 1.215 | 0.941 | 1.474 | 4.035 | 2.094 | 0.56 | 0.359 | 4.25 | 45.424
307.741 | 1.288 | 1.307 | 7.702 | 16.693 | 13.036 | 3.692 | 1.352 | 3.77 | 169.985
307.773 | 1.359 | 1.04 | 1.905 | 4.778 | 4.792 | 0.739 | 0.373 | 4.05 | 60.618
307.798 | 1.032 | 0.982 | 3.311 | 7.631 | 6.141 | 1.454 | 1.068 | 3.82 | 82.6
307.849 | 1.209 | 0.908 | 2.163 | 5.432 | 3.013 | 0.648 | 0.378 | 4.16 | 57.17
307.941 | 1.343 | 1.041 | 3.198 | 7.313 | 6.226 | 1.357 | 1.181 | 3.85 | 83.464
308.015 | 1.214 | 0.885 | 2.07 | 4.302 | 3.573 | 0.756 | 0.561 | 4.05 | 54.157
308.023 | 1.311 | 0.836 | 1.224 | 4.628 | 3.229 | 1.558 | 0.502 | 3.92 | 52.128
308.083 | 1.329 | 0.878 | 0.832 | 3.717 | 1.887 | 0.613 | 0.237 | 4.29 | 40.722
308.101 | 1.421 | 1.062 | 2.078 | 5.344 | 3.503 | 0.683 | 0.361 | 4.17 | 60.319
308.13 | 1.365 | 0.961 | 2.632 | 5.553 | 3.043 | 0.573 | 0.232 | 4.26 | 61.203
308.154 | 1.242 | 0.893 | 1.469 | 3.831 | 2.476 | 0.604 | 0.453 | 4.18 | 45.808
308.241 | 1.299 | 1.072 | 1.767 | 3.906 | 3.327 | 1.214 | 0.509 | 4.04 | 52.898
308.259 | 1.265 | 0.921 | 1.368 | 5.117 | 2.616 | 1.239 | 0.746 | 3.98 | 52.762
308.299 | 1.227 | 1.276 | 7.585 | 19.179 | 8.992 | 2.655 | 1.304 | 3.9 | 164.476
308.378 | 1.321 | 0.986 | 1.628 | 5.152 | 3.125 | 1.384 | 0.464 | 4.02 | 56.516
308.428 | 1.352 | 1.05 | 2.135 | 5.535 | 2.925 | 0.605 | 0.259 | 4.24 | 58.826
308.455 | 1.252 | 0.937 | 1.236 | 4.62 | 3.151 | 1.055 | 0.321 | 4.05 | 50.93
308.502 | 1.309 | 1.149 | 5.136 | 13.14 | 8.005 | 1.199 | 0.479 | 3.98 | 121.185
308.554 | 1.402 | 1.006 | 3.696 | 8.123 | 6.671 | 1.77 | 1.147 | 3.84 | 91.517
308.608 | 1.33 | 0.922 | 2.435 | 6.512 | 3.237 | 0.864 | 0.392 | 4.14 | 64.898
308.656 | 1.396 | 0.936 | 1.206 | 3.076 | 1.641 | 0.414 | 0.229 | 4.46 | 39.703
308.704 | 1.189 | 0.893 | 3.246 | 8.957 | 6.875 | 0.8 | 0.241 | 3.97 | 88.206
308.749 | 1.17 | 0.817 | 1.215 | 2.816 | 1.828 | 0.606 | 0.514 | 4.2 | 37.64
308.801 | 1.294 | 1.041 | 1.466 | 2.908 | 1.811 | 1.056 | 0.6 | 4.17 | 42.41
308.852 | 0.15 | 0.106 | 0.078 | 0.055 | 0.031 | 0.023 | 0.019 | 5.31 | 2.455
308.896 | 1.373 | 1.276 | 4.082 | 6.091 | 5.04 | 1.386 | 0.381 | 4.09 | 80.312
308.923 | 1.173 | 0.857 | 2.093 | 4.816 | 3.362 | 1.645 | 1.685 | 3.72 | 58.146
308.974 | 1.342 | 0.937 | 1.166 | 2.865 | 1.991 | 0.478 | 0.168 | 4.4 | 39.405
309.02 | 1.267 | 1.031 | 3.385 | 9 | 5.103 | 0.822 | 0.292 | 4.08 | 85.229
309.067 | 1.32 | 0.985 | 1.167 | 1.965 | 3.101 | 0.588 | 0.348 | 4.19 | 39.672
309.159 | 1.204 | 0.827 | 1.705 | 3.728 | 1.852 | 0.681 | 0.538 | 4.2 | 44.286
309.222 | 1.569 | 0.943 | 1.043 | 2.8 | 1.7 | 0.474 | 0.234 | 4.49 | 39.339
309.242 | 1.264 | 0.981 | 2.566 | 4.525 | 2.95 | 1.46 | 1.072 | 3.95 | 58.508
309.273 | 1.301 | 0.952 | 2.078 | 7.075 | 3.925 | 0.74 | 0.41 | 4.08 | 67.178
309.296 | 1.38 | 0.989 | 2.571 | 4.586 | 1.781 | 0.739 | 0.631 | 4.28 | 54.246
309.35 | 1.16 | 0.859 | 1.216 | 3.077 | 1.664 | 0.406 | 0.266 | 4.36 | 37.733
309.397 | 1.367 | 1.011 | 2.562 | 8.902 | 5.32 | 1.342 | 1.169 | 3.87 | 83.868
309.442 | 1.395 | 1.079 | 3.981 | 12.706 | 9.123 | 1.744 | 1.244 | 3.81 | 119.07
309.54 | 1.24 | 0.855 | 1.497 | 3.776 | 2.682 | 0.497 | 0.207 | 4.25 | 45.64
309.557 | 1.363 | 0.915 | 1.298 | 2.504 | 1.073 | 0.387 | 0.332 | 4.56 | 35.868
309.596 | 1.248 | 1.286 | 3.714 | 14.007 | 11.226 | 2.89 | 1.017 | 3.72 | 131.529
309.664 | 1.28 | 0.899 | 2.056 | 4.697 | 2.68 | 0.76 | 0.682 | 4.11 | 53.658
309.679 | 1.493 | 0.975 | 1.468 | 3.728 | 1.783 | 0.668 | 0.248 | 4.39 | 45.484
309.724 | 1.272 | 1.051 | 2.294 | 5.068 | 3.461 | 1.146 | 0.578 | 4.05 | 60.205
309.795 | 1.306 | 0.967 | 1.461 | 3.357 | 1.972 | 0.645 | 0.369 | 4.29 | 43.247
309.804 | 1.173 | 1.027 | 3.709 | 10.469 | 9.404 | 2.069 | 0.534 | 3.79 | 107.681
309.849 | 1.145 | 2.127 | 8.573 | 18.757 | 8.684 | 6.264 | 2.59 | 3.74 | 179.832
309.924 | 1.406 | 1.018 | 1.291 | 3.928 | 1.844 | 0.595 | 0.458 | 4.3 | 45.301
309.975 | 1.262 | 1.31 | 8.481 | 20.826 | 11.981 | 3.281 | 1.2 | 3.85 | 186.113
309.999 | 1.345 | 1.029 | 1.72 | 4.865 | 3.857 | 1.744 | 1.185 | 3.8 | 59.895
310.051 | 1.3 | 0.858 | 0.944 | 3.728 | 1.731 | 1.08 | 0.297 | 4.18 | 41.531
310.143 | 1.277 | 0.894 | 1.204 | 3.332 | 1.342 | 0.481 | 0.228 | 4.44 | 38.866
310.191 | 1.516 | 1.177 | 1.913 | 5.884 | 2.786 | 1.03 | 0.893 | 4.09 | 62.095
310.259 | 1.24 | 0.919 | 1.661 | 6.415 | 4.233 | 0.766 | 0.284 | 4.04 | 62.671
310.274 | 1.253 | 1.054 | 3.416 | 7.081 | 4.87 | 0.918 | 0.433 | 4.07 | 77.378
310.318 | 1.321 | 0.932 | 1.455 | 2.881 | 2.254 | 0.413 | 0.245 | 4.37 | 41.467
310.342 | 1.309 | 1.021 | 1.472 | 3.48 | 1.685 | 0.444 | 0.259 | 4.42 | 42.78
310.427 | 1.251 | 0.882 | 1.109 | 2.66 | 2.013 | 0.538 | 0.234 | 4.33 | 37.582
310.445 | 1.179 | 0.836 | 1.693 | 4.248 | 1.738 | 0.479 | 0.291 | 4.32 | 45.19
310.483 | 0.148 | 0.105 | 0.076 | 0.051 | 0.038 | 0.027 | 0.022 | 5.22 | 2.438
310.506 | 1.411 | 1.131 | 2.723 | 6.476 | 2.736 | 0.624 | 0.233 | 4.3 | 65.874
310.533 | 1.191 | 0.876 | 2.135 | 5.989 | 3.788 | 0.844 | 0.479 | 4.04 | 61.755
310.583 | 1.284 | 0.9 | 1.752 | 4.918 | 2.357 | 0.551 | 0.44 | 4.22 | 51.427
310.632 | 1.291 | 1.244 | 3.993 | 13.571 | 8.591 | 3.863 | 1.661 | 3.68 | 125.904
310.679 | 1.376 | 1.033 | 0.849 | 2.625 | 1.127 | 0.437 | 0.227 | 4.57 | 35.057
310.735 | 1.356 | 1.085 | 1.143 | 2.904 | 2.08 | 0.486 | 0.212 | 4.4 | 40.759
310.816 | 1.319 | 1.101 | 2.148 | 7.492 | 3.764 | 1.647 | 0.485 | 3.99 | 71.617
310.887 | 1.376 | 1.168 | 3.884 | 9.414 | 5.378 | 1.881 | 1.434 | 3.87 | 95.043
310.898 | 1.328 | 1.147 | 2.62 | 6.966 | 5.214 | 2.717 | 0.857 | 3.79 | 79.072
310.961 | 1.274 | 0.842 | 1.312 | 3.774 | 1.682 | 0.565 | 0.239 | 4.34 | 42.044
310.976 | 1.334 | 1.369 | 5.724 | 22.455 | 15.513 | 6.651 | 1.424 | 3.62 | 197.261
311.012 | 1.171 | 0.794 | 0.981 | 2.702 | 1.589 | 0.426 | 0.301 | 4.34 | 34.595
311.036 | 1.15 | 1.017 | 3.099 | 11.463 | 7.332 | 0.994 | 0.631 | 3.9 | 100.115
311.082 | 1.346 | 0.935 | 0.79 | 1.498 | 2.032 | 1.008 | 0.908 | 3.99 | 33.999
311.183 | 1.25 | 1.071 | 3.11 | 6.236 | 4.807 | 0.64 | 0.325 | 4.11 | 71.696
311.197 | 1.263 | 0.903 | 1.389 | 3.208 | 1.666 | 0.392 | 0.24 | 4.42 | 40.058
311.253 | 1.298 | 0.888 | 1.618 | 2.709 | 2.106 | 0.512 | 0.284 | 4.35 | 40.967
311.32 | 1.34 | 0.986 | 2.646 | 6.04 | 4.708 | 1.434 | 1.116 | 3.88 | 70.796
311.335 | 1.207 | 1.277 | 5.882 | 10.374 | 7.106 | 1.116 | 0.426 | 4.05 | 110.993
311.377 | 1.286 | 0.889 | 0.939 | 2.427 | 1.499 | 0.542 | 0.248 | 4.42 | 34.564
311.442 | 1.323 | 1.448 | 6.978 | 21.42 | 17.686 | 2.262 | 1.442 | 3.76 | 197.537
311.461 | 1.331 | 1.417 | 5.324 | 17.677 | 8.741 | 1.612 | 1.69 | 3.87 | 146.281
311.506 | 1.168 | 0.924 | 2.951 | 7.931 | 3.022 | 1.141 | 0.373 | 4.11 | 71.915
311.532 | 1.199 | 0.811 | 1.221 | 3.344 | 1.541 | 0.512 | 0.211 | 4.37 | 38.593
311.58 | 1.347 | 1.075 | 3.846 | 7.856 | 5.168 | 1.064 | 0.249 | 4.1 | 84.415
311.625 | 1.365 | 1.379 | 10.396 | 24.433 | 25.716 | 4.929 | 0.531 | 3.71 | 255.077
311.672 | 1.335 | 2.203 | 10.925 | 20.447 | 10.66 | 1.559 | 0.601 | 4.08 | 194.676
311.776 | 1.292 | 1.361 | 5.486 | 14.971 | 15.593 | 4.579 | 1.384 | 3.62 | 161.852
311.789 | 1.196 | 1.614 | 10.187 | 27.655 | 9.369 | 4.549 | 3.011 | 3.82 | 219.828
311.852 | 1.17 | 0.863 | 1.33 | 3.491 | 2.609 | 0.654 | 0.315 | 4.16 | 43.43
311.868 | 1.227 | 0.926 | 3.034 | 9.489 | 5.265 | 2.999 | 0.836 | 3.78 | 89.901
311.906 | 1.181 | 1.015 | 3.634 | 5.412 | 4.213 | 1.006 | 0.392 | 4.11 | 69.217
311.978 | 1.218 | 0.859 | 1.707 | 6.497 | 3.724 | 2.276 | 0.723 | 3.8 | 64.649
311.992 | 1.349 | 1.852 | 12.272 | 36.419 | 20.258 | 6.139 | 2.556 | 3.75 | 303.206
312.027 | 1.276 | 1.596 | 10.165 | 36.541 | 13.298 | 9.399 | 9.195 | 3.48 | 283.391
312.051 | 1.142 | 0.97 | 3.694 | 4.458 | 4.535 | 0.805 | 0.339 | 4.12 | 65.672
312.116 | 1.334 | 1.345 | 5.389 | 15.538 | 10.027 | 2.022 | 0.702 | 3.89 | 141.331
312.213 | 1.174 | 1.173 | 4.622 | 9.224 | 8.669 | 2.883 | 1.185 | 3.74 | 108.225
312.226 | 1.251 | 1.059 | 2.662 | 8.35 | 4.538 | 0.764 | 0.344 | 4.08 | 77.304
312.269 | 1.348 | 1.024 | 1.491 | 4.91 | 2.607 | 0.808 | 0.527 | 4.14 | 52.638
312.342 | 1.322 | 1.402 | 4.592 | 11.02 | 6.402 | 0.93 | 0.719 | 4.04 | 106.487
312.351 | 1.179 | 1.105 | 4.077 | 9.97 | 5.922 | 1.508 | 0.325 | 4 | 96.258
312.414 | 1.154 | 1.437 | 6.198 | 16.783 | 7.235 | 2.264 | 0.558 | 3.98 | 141.611
312.43 | 1.277 | 2 | 9.093 | 19.164 | 9.932 | 1.997 | 1.522 | 3.97 | 178.374
312.473 | 1.297 | 2.6 | 13.472 | 26.782 | 15.442 | 3.217 | 2.047 | 3.92 | 253.976
312.499 | 1.15 | 0.872 | 1.961 | 4.927 | 2.497 | 0.637 | 0.364 | 4.18 | 51.923
312.607 | 1.206 | 0.796 | 1.206 | 3.632 | 3.069 | 1.192 | 0.362 | 3.99 | 45.731
312.618 | 1.343 | 0.979 | 2.081 | 4.24 | 2.007 | 0.605 | 0.359 | 4.33 | 50.229
312.675 | 1.288 | 0.894 | 1.878 | 6.254 | 2.65 | 0.693 | 0.413 | 4.16 | 58.535
312.741 | 1.256 | 0.834 | 1.293 | 4.436 | 2.095 | 0.472 | 0.254 | 4.28 | 45.491
312.757 | 1.326 | 1.001 | 1.035 | 3.491 | 1.948 | 0.587 | 0.438 | 4.26 | 41.881
312.795 | 1.273 | 0.911 | 0.725 | 2.155 | 1.62 | 0.468 | 0.312 | 4.39 | 32.732
312.845 | 1.255 | 1.129 | 2.714 | 7.862 | 4.886 | 0.67 | 0.275 | 4.09 | 76.848
312.909 | 1.165 | 1.163 | 4.301 | 8.176 | 6.355 | 1.195 | 0.456 | 4 | 91.255
312.976 | 1.16 | 1.309 | 5.176 | 13.645 | 9.241 | 1.14 | 0.353 | 3.96 | 126.793
312.991 | 1.219 | 1.079 | 3.802 | 8.111 | 7.595 | 1.121 | 0.428 | 3.94 | 91.917
313.06 | 1.282 | 1.018 | 0.991 | 2.254 | 1.183 | 0.506 | 0.291 | 4.51 | 33.903
313.069 | 1.252 | 2.427 | 11.161 | 23.877 | 11.822 | 3.209 | 0.981 | 3.97 | 217.503
313.106 | 1.155 | 0.875 | 2.396 | 5.129 | 4.841 | 0.976 | 0.488 | 3.96 | 62.798
313.134 | 1.232 | 1.251 | 5.313 | 16.611 | 13.527 | 4.452 | 2.188 | 3.61 | 160.813
313.234 | 1.347 | 1.174 | 3.998 | 13.66 | 6.245 | 1.302 | 1.646 | 3.88 | 114.09
313.241 | 4.999 | 14.114 | 39.814 | 103.803 | 95.676 | 30.608 | 35.905 | 3.44 | 1118.107
313.286 | 1.441 | 1.242 | 2.719 | 14.057 | 25.782 | 5.82 | 6.03 | 3.2 | 182.373
313.314 | 1.311 | 2.098 | 10.085 | 22.762 | 15.797 | 2.995 | 2.235 | 3.82 | 218.853
313.426 | 2.59 | 9.33 | 40.745 | 89.284 | 49.056 | 12.301 | 6.618 | 3.88 | 813.354
313.526 | 1.157 | 1.395 | 6.535 | 14.963 | 11.562 | 1.334 | 0.79 | 3.9 | 147.14
313.538 | 1.381 | 5.003 | 24.8 | 55.856 | 43.444 | 4.037 | 3.182 | 3.84 | 528.7
313.58 | 1.076 | 1.38 | 5.719 | 15.238 | 9.324 | 2.18 | 0.357 | 3.91 | 138.051
313.651 | 1.464 | 1.658 | 4.892 | 9.474 | 9.112 | 2.118 | 1.339 | 3.84 | 115.457
313.67 | 1.186 | 1.648 | 7.964 | 26.647 | 10.715 | 3.154 | 1.161 | 3.89 | 204.215
313.69 | 1.317 | 1.056 | 1.857 | 5.339 | 3.309 | 0.76 | 0.768 | 4.06 | 58.41
313.792 | 1.308 | 1.194 | 4.754 | 15.864 | 8.681 | 2.573 | 0.891 | 3.85 | 135.633
313.804 | 1.334 | 1.02 | 2.188 | 7.541 | 5.27 | 0.868 | 0.731 | 3.95 | 74.841
313.847 | 1.336 | 2.143 | 9.426 | 28.126 | 21.693 | 3.69 | 0.607 | 3.8 | 254.913
313.924 | 1.26 | 1.073 | 4.634 | 10.916 | 11.698 | 2.016 | 1.157 | 3.74 | 122.376
314 | 1.373 | 1.963 | 8.883 | 17.067 | 16.464 | 1.562 | 0.776 | 3.9 | 187.361
314.009 | 1.19 | 0.861 | 1.767 | 5.367 | 3.87 | 0.535 | 0.267 | 4.1 | 56.745
314.078 | 1.332 | 1.045 | 2.509 | 6.001 | 4.836 | 1.003 | 0.664 | 3.99 | 69.315
314.085 | 1.289 | 0.946 | 2.838 | 8.087 | 5.533 | 0.972 | 0.608 | 3.97 | 80.391
314.13 | 1.389 | 1.221 | 3.447 | 10.677 | 7.799 | 1.408 | 0.878 | 3.88 | 104.088
314.154 | 1.344 | 1.226 | 4.872 | 12.39 | 6.387 | 1.181 | 0.674 | 4.02 | 112.878
314.266 | 1.378 | 1.182 | 2.451 | 8.249 | 3.417 | 1.042 | 0.811 | 4.06 | 75.135
314.272 | 1.355 | 1.174 | 3.319 | 10.378 | 8.377 | 1.823 | 0.967 | 3.81 | 104.383
314.331 | 1.342 | 1.265 | 4.766 | 11.626 | 7.692 | 1.608 | 0.775 | 3.93 | 114.386
314.406 | 1.37 | 1.055 | 1.478 | 3.952 | 2.854 | 1.014 | 0.361 | 4.14 | 50.071
314.414 | 1.095 | 0.85 | 1.31 | 2.937 | 2.035 | 0.708 | 0.185 | 4.25 | 38.766
314.459 | 1.166 | 0.847 | 1.705 | 4.889 | 3.027 | 0.947 | 0.567 | 4.02 | 52.868
314.484 | 1.382 | 1.21 | 3.276 | 7.794 | 3.761 | 1.415 | 0.416 | 4.1 | 79.021
314.533 | 1.361 | 1.163 | 3.27 | 9.272 | 5.57 | 1.247 | 0.837 | 3.96 | 89.98
314.584 | 1.222 | 1.937 | 9.207 | 19.522 | 15.906 | 2.939 | 1.225 | 3.83 | 199.119
314.69 | 1.365 | 1.118 | 2.331 | 6.111 | 4.81 | 1.273 | 0.606 | 3.97 | 69.943
314.74 | 1.181 | 0.91 | 1.765 | 7.327 | 2.863 | 0.685 | 0.558 | 4.08 | 62.374
314.765 | 1.403 | 2.488 | 11.8 | 34.762 | 27.808 | 4.437 | 2.09 | 3.74 | 317.183
314.816 | 1.254 | 2.137 | 9.791 | 32.984 | 17.704 | 2.698 | 1.498 | 3.86 | 262.494
314.949 | 1.158 | 1.196 | 5.534 | 11.688 | 10.283 | 2.518 | 1.174 | 3.78 | 126.762
314.96 | 1.305 | 0.955 | 4.057 | 14.124 | 5.878 | 1.001 | 0.828 | 3.98 | 112.108
315.005 | 1.334 | 1.071 | 2.931 | 9.304 | 4.955 | 1.264 | 0.942 | 3.94 | 85.974
315.03 | 1.336 | 1.343 | 5.166 | 11.971 | 4.717 | 2.024 | 0.909 | 4.01 | 110.225
315.084 | 1.281 | 1.242 | 5.853 | 20.631 | 10.016 | 2.459 | 1.983 | 3.8 | 165.159
315.187 | 1.203 | 1.361 | 5.155 | 11.184 | 15.505 | 3.477 | 0.875 | 3.65 | 141.436
315.197 | 1.159 | 1.023 | 3.637 | 9.079 | 4.559 | 0.832 | 0.687 | 4.04 | 84.78
315.261 | 1.263 | 1.028 | 2.492 | 7.038 | 4.15 | 1.255 | 0.439 | 4.02 | 71.018
315.272 | 1.376 | 1.234 | 6.016 | 18.941 | 7.674 | 1.417 | 1.063 | 3.97 | 149.798
315.331 | 1.493 | 3.759 | 19.144 | 65.851 | 33.442 | 6.937 | 5.336 | 3.76 | 511.67
315.422 | 1.198 | 1.278 | 6.559 | 18.144 | 11.335 | 1.98 | 1.094 | 3.86 | 160.484
315.429 | 1.213 | 1.744 | 7.848 | 21.715 | 11.448 | 3.369 | 2.969 | 3.76 | 189.105
315.498 | 1.36 | 1.086 | 2.989 | 8.394 | 5.689 | 2.526 | 2.548 | 3.63 | 89.223
315.507 | 1.403 | 1.05 | 2.639 | 8.004 | 3.318 | 1.05 | 0.707 | 4.08 | 74.09
315.548 | 1.391 | 2.951 | 11.844 | 60.723 | 23.502 | 6.877 | 5.782 | 3.71 | 419.599
315.635 | 1.192 | 1.434 | 6.306 | 15.723 | 7.959 | 1.977 | 0.449 | 3.99 | 139.652
315.648 | 1.392 | 1.017 | 1.242 | 2.956 | 1.932 | 0.405 | 0.329 | 4.4 | 40.819
315.715 | 1.305 | 0.971 | 1.193 | 4.758 | 2.261 | 0.735 | 0.39 | 4.18 | 48.601
315.726 | 1.231 | 1.762 | 9.11 | 27.009 | 10.926 | 3.373 | 2.427 | 3.85 | 214.724
315.764 | 1.251 | 2.438 | 12.632 | 27.568 | 12.544 | 4.936 | 1.807 | 3.9 | 246.128
315.841 | 1.381 | 1.458 | 5.558 | 14.784 | 10.276 | 7.394 | 2.389 | 3.55 | 153.343
315.853 | 1.199 | 0.921 | 2.182 | 8.621 | 4.189 | 0.856 | 0.692 | 3.98 | 74.284
315.912 | 1.171 | 0.851 | 0.798 | 2.395 | 1.943 | 0.804 | 0.826 | 4 | 35.137
315.93 | 1.178 | 0.925 | 2.355 | 5.433 | 2.608 | 0.838 | 0.314 | 4.18 | 57.117
315.964 | 1.295 | 1.058 | 2.119 | 6.298 | 2.803 | 0.753 | 0.525 | 4.15 | 61.639
315.991 | 1.198 | 0.887 | 2.082 | 5.813 | 3.218 | 0.699 | 0.385 | 4.12 | 58.81
316.088 | 1.347 | 1.162 | 3.375 | 10.338 | 5.954 | 0.905 | 0.529 | 4.02 | 94.828
316.101 | 1.362 | 2.071 | 9.06 | 29.55 | 19.214 | 4.092 | 3.26 | 3.71 | 254.544
316.143 | 1.312 | 1.053 | 2.76 | 10.988 | 5.185 | 1.182 | 1.1 | 3.91 | 92.272
316.214 | 1.352 | 1.101 | 1.489 | 5.55 | 4.4 | 2.105 | 2.454 | 3.55 | 65.578
316.226 | 1.321 | 1.467 | 8.627 | 27.802 | 15.123 | 4.179 | 2.037 | 3.77 | 228.154
316.287 | 1.28 | 1.121 | 3.249 | 16.686 | 6.948 | 1.516 | 0.892 | 3.9 | 123.446
316.304 | 1.313 | 1.331 | 4.325 | 15.154 | 14.081 | 2.301 | 1.771 | 3.68 | 148.037
316.345 | 1.376 | 1.208 | 5.472 | 20.272 | 10.021 | 2.276 | 1.255 | 3.85 | 161.194
316.423 | 1.288 | 1.112 | 2.891 | 7.891 | 6.683 | 1.727 | 0.634 | 3.86 | 85.836
316.429 | 1.312 | 1.06 | 2.067 | 7.765 | 5.22 | 1.162 | 0.818 | 3.9 | 75.743
316.493 | 1.143 | 1.801 | 10.982 | 38.189 | 17.648 | 3.268 | 2.989 | 3.8 | 288.951
316.507 | 1.321 | 0.99 | 2.578 | 8.362 | 5.515 | 1.192 | 0.356 | 3.98 | 80.814
316.573 | 1.287 | 1.02 | 3.444 | 11.818 | 7.93 | 2.283 | 1.12 | 3.78 | 109.098
316.587 | 1.36 | 1.023 | 1.422 | 3.245 | 2.576 | 0.971 | 0.79 | 4.06 | 46.211
316.63 | 1.32 | 1.628 | 7.548 | 20.23 | 7.967 | 2.879 | 2.092 | 3.88 | 169.417
316.655 | 1.42 | 1.848 | 11.556 | 36.813 | 19.013 | 3.391 | 3.941 | 3.77 | 293.821
316.71 | 1.361 | 1.306 | 5.511 | 13.81 | 11.179 | 2.101 | 1.354 | 3.8 | 139.255
316.824 | 1.281 | 0.963 | 1.466 | 4.161 | 3.27 | 0.676 | 0.548 | 4.08 | 50.427
316.836 | 1.31 | 0.948 | 0.839 | 5.342 | 2.379 | 0.618 | 0.515 | 4.13 | 49.309
316.873 | 1.232 | 0.915 | 2.129 | 3.958 | 2.827 | 0.608 | 0.662 | 4.13 | 50.956
316.942 | 1.229 | 1.103 | 3.751 | 7.662 | 3.303 | 0.806 | 0.266 | 4.22 | 76.412
316.96 | 1.159 | 0.853 | 1.616 | 4.308 | 1.882 | 0.723 | 0.352 | 4.22 | 45.986
316.995 | 1.034 | 0.871 | 2.178 | 4.992 | 3.168 | 0.646 | 0.494 | 4.08 | 54.614
317.019 | 1.183 | 1.002 | 2.282 | 4.435 | 3.852 | 1.758 | 1.648 | 3.72 | 60.167
317.068 | 1.294 | 1.016 | 1.438 | 4.596 | 2.507 | 0.645 | 0.38 | 4.2 | 49.923
317.118 | 1.168 | 0.848 | 1.694 | 4.046 | 1.61 | 0.512 | 0.453 | 4.28 | 44.224
317.192 | 1.299 | 1.048 | 5.209 | 18.975 | 9.564 | 1.282 | 1.54 | 3.86 | 150.126
317.267 | 1.33 | 0.86 | 0.982 | 2.333 | 1.206 | 0.519 | 0.198 | 4.52 | 33.56
317.275 | 1.358 | 0.871 | 1.237 | 4.287 | 1.774 | 0.471 | 0.255 | 4.35 | 44.584
317.316 | 1.227 | 0.909 | 1.858 | 5.27 | 2.281 | 0.613 | 0.509 | 4.18 | 52.996
317.383 | 1.286 | 0.945 | 2.045 | 5.687 | 3.27 | 0.854 | 0.47 | 4.1 | 59.632
317.398 | 1.198 | 0.964 | 2.768 | 5.752 | 3.707 | 1.046 | 0.312 | 4.1 | 64.545
317.441 | 1.36 | 1.341 | 4.855 | 11.341 | 4.932 | 1.276 | 0.812 | 4.07 | 105.367
317.51 | 1.209 | 0.933 | 2.152 | 4.533 | 2.3 | 0.779 | 0.363 | 4.22 | 51.767
317.523 | 1.293 | 0.975 | 1.265 | 5.023 | 2.684 | 0.841 | 0.594 | 4.08 | 51.644
317.566 | 1.174 | 0.803 | 2.729 | 9.96 | 10.508 | 1.84 | 1.349 | 3.63 | 103.071
317.638 | 1.307 | 1.206 | 4.934 | 19.818 | 9.16 | 1.566 | 1.809 | 3.84 | 152.746
317.648 | 1.059 | 0.82 | 2.191 | 6.072 | 3.968 | 0.759 | 0.546 | 3.99 | 61.54
317.72 | 1.308 | 1.133 | 3.123 | 6.716 | 3.076 | 0.804 | 0.384 | 4.21 | 69.653
317.726 | 1.193 | 0.828 | 1.034 | 1.399 | 1.412 | 0.433 | 0.302 | 4.47 | 29.49
317.785 | 1.249 | 1.084 | 4.504 | 16.402 | 8.026 | 1.465 | 2.116 | 3.8 | 132.499
317.804 | 1.334 | 1.087 | 1.586 | 6.636 | 3.125 | 1.006 | 1.06 | 3.97 | 62.783
317.843 | 1.233 | 1.102 | 3.166 | 12.105 | 5.835 | 1.206 | 0.978 | 3.92 | 100.395
317.921 | 1.325 | 1.079 | 3.067 | 10.528 | 5.02 | 0.817 | 0.811 | 4.01 | 90.7
317.929 | 1.269 | 1.273 | 5.456 | 12.577 | 6.997 | 1.797 | 1.084 | 3.93 | 119.785
317.988 | 1.253 | 0.891 | 1.955 | 5.415 | 2.384 | 0.823 | 0.959 | 4.04 | 55.308
318.038 | 1.134 | 0.978 | 4.038 | 12.721 | 7.292 | 1.292 | 1.047 | 3.87 | 110.385
318.064 | 1.152 | 0.901 | 3.691 | 7.904 | 11.169 | 1.046 | 1.485 | 3.68 | 100.633
318.162 | 1.282 | 1.809 | 8.808 | 18.495 | 11.962 | 1.929 | 2.129 | 3.87 | 179.72
318.179 | 1.22 | 0.999 | 3.788 | 13.594 | 6.92 | 1.459 | 1.598 | 3.83 | 113.128
318.22 | 1.282 | 1.361 | 6.964 | 26.231 | 11.344 | 1.798 | 1.402 | 3.89 | 195.915
318.312 | 1.223 | 1.368 | 7.472 | 22.608 | 17.661 | 2.903 | 1.365 | 3.75 | 204.712
318.319 | 1.306 | 1.451 | 8.145 | 32.023 | 14.52 | 12.783 | 14.797 | 3.18 | 270.585
318.392 | 1.395 | 1.73 | 10.063 | 37.836 | 24.335 | 12.953 | 14.88 | 3.25 | 335.596
318.398 | 1.375 | 1.656 | 7.942 | 26.22 | 11.354 | 12.571 | 14.773 | 3.14 | 238.133
318.484 | 1.409 | 1.574 | 7.874 | 31.272 | 16.735 | 13.274 | 15.879 | 3.14 | 276.4
318.491 | 1.415 | 1.436 | 5.563 | 21.669 | 10.95 | 12.733 | 14.747 | 3.01 | 206.073
318.576 | 1.179 | 1.017 | 3.755 | 11.716 | 5.568 | 1.224 | 0.646 | 3.98 | 99.791
318.585 | 1.314 | 1.279 | 4.335 | 10.965 | 5.2 | 2.307 | 1.803 | 3.84 | 104.428
318.644 | 1.39 | 1.096 | 2.946 | 9.941 | 5.464 | 1.593 | 0.701 | 3.94 | 91.083
318.724 | 1.284 | 2.489 | 10.69 | 25.982 | 14.906 | 2.215 | 1.44 | 3.93 | 231.887
318.742 | 1.309 | 1.056 | 3.646 | 16.002 | 8.554 | 1.402 | 1.081 | 3.85 | 127.291
318.787 | 1.387 | 1.519 | 6.713 | 17.721 | 11.333 | 1.644 | 1.09 | 3.9 | 161.645
318.815 | 1.411 | 1.061 | 1.339 | 4.72 | 1.875 | 0.464 | 0.412 | 4.32 | 48.787
318.915 | 1.317 | 1.562 | 6.192 | 16.42 | 5.603 | 1.969 | 1.17 | 4.01 | 137.153
318.931 | 1.361 | 1.119 | 2.252 | 5.455 | 2.389 | 0.582 | 0.333 | 4.3 | 57.985
318.973 | 1.193 | 1.134 | 4.174 | 10.036 | 7.196 | 1.059 | 0.881 | 3.93 | 100.754
319.049 | 1.126 | 1.021 | 2.668 | 5.686 | 3.135 | 0.758 | 0.262 | 4.18 | 61.275
319.112 | 1.352 | 1.401 | 5.167 | 14.673 | 5.319 | 1.04 | 0.802 | 4.08 | 121.236
319.181 | 1.186 | 0.836 | 1.772 | 4.951 | 2.131 | 0.545 | 0.261 | 4.26 | 49.732
319.195 | 1.392 | 1.116 | 2.498 | 5.657 | 2.906 | 0.723 | 0.499 | 4.21 | 62.221
319.235 | 1.37 | 1.046 | 1.849 | 5.389 | 2.987 | 0.763 | 0.476 | 4.15 | 57.632
319.303 | 1.375 | 1.483 | 5.571 | 12.14 | 7.098 | 1.199 | 0.507 | 4.06 | 119.141
319.32 | 1.381 | 0.89 | 1.328 | 3.579 | 2.398 | 0.611 | 0.51 | 4.2 | 44.892
319.361 | 1.306 | 1.47 | 6.272 | 16.079 | 6.129 | 1.658 | 1.279 | 4 | 136.623
319.441 | 1.306 | 1.122 | 2.067 | 5.745 | 3.41 | 1.561 | 1.346 | 3.86 | 63.882
319.504 | 1.362 | 1.194 | 4.352 | 12.494 | 8.653 | 1.897 | 1.298 | 3.82 | 119.488
319.523 | 7.149 | 22.273 | 62.792 | 205.807 | 206.846 | 62.124 | 44.506 | 3.45 | 2110.159
319.563 | 1.295 | 1.231 | 5.255 | 14.193 | 10.751 | 3.491 | 3.535 | 3.58 | 142.264
319.64 | 1.297 | 0.929 | 1.083 | 4.281 | 2.7 | 0.654 | 0.779 | 4.04 | 47.375
319.648 | 1.262 | 1.467 | 6.343 | 27.306 | 13.441 | 2.975 | 0.663 | 3.84 | 205.509
319.709 | 1.31 | 0.959 | 2.058 | 6.736 | 6.104 | 1.134 | 0.354 | 3.92 | 73.096
319.726 | 1.257 | 0.852 | 1.405 | 5.078 | 2.58 | 0.469 | 0.39 | 4.18 | 50.318
319.761 | 1.252 | 1.625 | 7.716 | 14.834 | 9.566 | 1.188 | 1.065 | 3.99 | 148.57
319.785 | 1.232 | 1.02 | 3.99 | 14.329 | 6.023 | 1.049 | 0.704 | 3.98 | 112.887
319.842 | 1.352 | 1.427 | 4.475 | 20.59 | 11.449 | 1.444 | 1.48 | 3.83 | 161.473
319.899 | 1.316 | 1.161 | 5.713 | 21.01 | 8.915 | 2.146 | 1.288 | 3.88 | 161.113
319.954 | 1.321 | 1.589 | 7.382 | 41.578 | 24.427 | 10.319 | 1.284 | 3.61 | 317.205
320.014 | 1.354 | 1.368 | 6.506 | 22.401 | 11.902 | 2.683 | 1.129 | 3.85 | 182.02
320.086 | 1.371 | 1.196 | 5.038 | 15.52 | 6.321 | 1.102 | 0.54 | 4.05 | 125.752
320.15 | 1.168 | 1.282 | 5.467 | 14.494 | 6.701 | 2.813 | 1.18 | 3.87 | 128.091
320.206 | 1.302 | 1.322 | 4.89 | 17.063 | 5.768 | 1.69 | 1.284 | 3.95 | 131.722
320.315 | 1.393 | 1.149 | 4.399 | 14.456 | 6.966 | 0.944 | 0.596 | 4.01 | 119.849
320.383 | 1.343 | 1.122 | 3.191 | 13.302 | 5.554 | 1.283 | 1.297 | 3.91 | 105.823
320.398 | 1.431 | 1.19 | 2.029 | 6.378 | 4.517 | 1.208 | 0.788 | 3.97 | 69.571
320.443 | 1.293 | 1.276 | 4.654 | 12.752 | 7.057 | 2.823 | 2.669 | 3.7 | 120.468
320.468 | 1.359 | 1.159 | 4.264 | 16.429 | 18.751 | 4.131 | 2.822 | 3.49 | 170.84
320.596 | 1.205 | 1.13 | 3.988 | 14.087 | 7.147 | 2.516 | 2.504 | 3.7 | 120.481
320.666 | 1.383 | 1.141 | 4.35 | 13.538 | 7.353 | 2.575 | 2.466 | 3.72 | 122.107
320.679 | 1.377 | 1.28 | 5.139 | 18.347 | 8.927 | 2.475 | 2.707 | 3.75 | 150.843
320.743 | 1.245 | 1.07 | 4.494 | 14.45 | 7.776 | 1.286 | 1.275 | 3.88 | 122.575
320.757 | 1.44 | 1.551 | 6.831 | 19.079 | 10.528 | 6.207 | 6.7 | 3.45 | 180.556
320.816 | 1.413 | 1.266 | 4.55 | 12.934 | 6.121 | 6.075 | 6.523 | 3.32 | 129.007
320.88 | 1.433 | 1.434 | 6.174 | 23.056 | 11.035 | 6.131 | 6.708 | 3.46 | 193.802
320.898 | 1.437 | 2.528 | 10.942 | 48.504 | 19.886 | 7.292 | 7.694 | 3.62 | 355.892
320.963 | 3.601 | 11.257 | 37.675 | 130.616 | 59.422 | 14.44 | 19.594 | 3.73 | 1030.326
320.976 | 1.367 | 2.205 | 11.221 | 41.013 | 20.967 | 6.804 | 6.598 | 3.62 | 326.06
321.053 | 1.337 | 3.069 | 13.728 | 50.002 | 24.255 | 6.682 | 6.693 | 3.68 | 389.239
321.138 | 1.306 | 1.648 | 7.846 | 23.817 | 14.946 | 6.44 | 6.931 | 3.47 | 218.174
321.148 | 1.26 | 2.086 | 10.437 | 25.242 | 9.247 | 6.191 | 6.477 | 3.63 | 221.089
321.214 | 1.223 | 2.045 | 10.718 | 34.012 | 21.268 | 6.264 | 6.705 | 3.57 | 293.502
321.226 | 1.369 | 1.53 | 6.646 | 20.313 | 10.475 | 1.927 | 0.98 | 3.92 | 169.501
321.297 | 1.272 | 1.494 | 8.219 | 29.34 | 13.982 | 2.252 | 1.332 | 3.87 | 224.111
321.305 | 1.261 | 1.079 | 4.769 | 12.574 | 8.918 | 1.217 | 0.389 | 3.94 | 119.023
321.384 | 1.361 | 0.957 | 2.245 | 7.773 | 4.315 | 1.325 | 0.375 | 4.01 | 73.554
321.398 | 1.5 | 1.732 | 7.147 | 25.914 | 9.034 | 1.828 | 0.516 | 4.02 | 191.553
321.443 | 1.241 | 1.372 | 6.477 | 18.977 | 8.645 | 1.748 | 0.684 | 3.97 | 155.326
321.467 | 1.325 | 1.07 | 2.791 | 6.422 | 3.139 | 0.673 | 0.516 | 4.18 | 66.618
321.565 | 1.232 | 0.865 | 3.659 | 14.068 | 7.965 | 1.1 | 0.807 | 3.88 | 115.28
321.643 | 1.333 | 1.211 | 5.692 | 23.806 | 16.227 | 1.691 | 0.808 | 3.81 | 193.154
321.718 | 1.238 | 1.682 | 7.676 | 20.544 | 9.855 | 1.965 | 0.779 | 3.97 | 173.589
321.726 | 1.233 | 1.137 | 7.17 | 31.102 | 15.744 | 3.132 | 0.819 | 3.81 | 230.026
321.789 | 1.571 | 2.325 | 8.399 | 32.886 | 14.033 | 4.888 | 1.262 | 3.85 | 251.627
321.804 | 1.576 | 2.625 | 8.422 | 26.695 | 7.886 | 3.509 | 3.013 | 3.9 | 209.358
321.845 | 1.645 | 4.214 | 21.865 | 65.309 | 39.821 | 7.012 | 3.262 | 3.8 | 544.109
321.942 | 2.037 | 6.407 | 25.374 | 90.036 | 45.614 | 11.491 | 4.619 | 3.79 | 704.154
322.033 | 1.623 | 2.663 | 8.802 | 30.525 | 11.942 | 3.664 | 3.111 | 3.85 | 239.716
322.108 | 1.551 | 3.028 | 14.554 | 41.533 | 27.44 | 8.199 | 3.313 | 3.71 | 369.952
322.116 | 1.64 | 3.367 | 17.441 | 70.851 | 35.85 | 10.238 | 4.425 | 3.72 | 534.741
322.206 | 1.813 | 2.897 | 8.929 | 28.326 | 13.636 | 5.117 | 3.188 | 3.79 | 242.351
322.276 | 1.676 | 2.905 | 10.586 | 40.896 | 15.292 | 4.398 | 3.105 | 3.85 | 303.45
322.288 | 1.82 | 2.685 | 8.551 | 23.111 | 9.363 | 2.867 | 1.945 | 3.97 | 199.821
322.366 | 1.33 | 1.044 | 2.707 | 11.23 | 4.651 | 0.958 | 0.666 | 4.01 | 90.565
322.382 | 1.339 | 1.395 | 6.4 | 16.761 | 10.161 | 3.316 | 1.697 | 3.79 | 155.596
322.424 | 1.371 | 1.325 | 4.952 | 10.571 | 8.012 | 1.282 | 0.973 | 3.94 | 112.16
322.5 | 1.32 | 1.878 | 8.1 | 15.693 | 7.803 | 1.438 | 0.837 | 4.07 | 150.897
322.507 | 1.23 | 1.651 | 7.831 | 13.082 | 9.794 | 1.657 | 1.072 | 3.96 | 143.769
322.574 | 1.172 | 1.17 | 4.888 | 14.325 | 9.463 | 2.883 | 2.393 | 3.68 | 133.505
322.586 | 1.298 | 0.86 | 1.718 | 5.488 | 2.581 | 0.725 | 0.283 | 4.19 | 54.264
322.631 | 1.19 | 0.951 | 2.324 | 5.466 | 3.47 | 0.885 | 0.518 | 4.07 | 60.216
322.657 | 1.098 | 0.936 | 3.42 | 6.813 | 3.206 | 0.719 | 0.559 | 4.14 | 69.271
322.705 | 1.132 | 1.695 | 9.067 | 26.147 | 22.296 | 2.958 | 0.801 | 3.77 | 241.621
322.752 | 1.26 | 1.083 | 3.031 | 8.571 | 3.764 | 0.913 | 0.503 | 4.1 | 78.375
322.811 | 1.281 | 1.216 | 4.538 | 10.603 | 7.063 | 0.903 | 0.464 | 4.02 | 104.824
322.871 | 1.147 | 0.938 | 3.078 | 13.674 | 5.579 | 0.998 | 0.245 | 4 | 102.724
322.921 | 1.351 | 1.182 | 4.605 | 19.831 | 6.861 | 1.579 | 0.62 | 3.98 | 143.264
322.976 | 1.153 | 1.411 | 5.294 | 10.603 | 6.353 | 1.342 | 0.795 | 4.01 | 107.96
323.029 | 1.154 | 1.771 | 9.238 | 25.271 | 13.747 | 4.229 | 4.137 | 3.69 | 219.817
323.081 | 1.218 | 0.999 | 3.077 | 10.672 | 7.351 | 1.131 | 0.428 | 3.91 | 97.336
323.141 | 1.249 | 1.809 | 9.63 | 26.094 | 14.594 | 3.134 | 1.094 | 3.88 | 223.267
323.256 | 1.14 | 1.048 | 3.395 | 9.394 | 5.261 | 2.061 | 1.153 | 3.83 | 89.876
323.273 | 1.243 | 1.835 | 8.109 | 18.392 | 11.958 | 3.707 | 0.695 | 3.87 | 177.799
323.31 | 1.339 | 1.488 | 6.074 | 18.366 | 10.221 | 2.744 | 0.825 | 3.88 | 159.115
323.388 | 30.454 | 56.57 | 88.696 | 226.313 | 162.02 | 50.073 | 36.887 | 3.88 | 2524.425
323.401 | 1.302 | 1.972 | 8.704 | 17.082 | 7.738 | 1.663 | 0.581 | 4.1 | 159.915
323.472 | 1.337 | 2.756 | 13.308 | 39.542 | 22.529 | 6.266 | 5.253 | 3.69 | 335.974
323.556 | 1.175 | 0.831 | 1.013 | 5.192 | 6.075 | 0.445 | 0.304 | 3.89 | 58.462
323.57 | 1.223 | 2.18 | 10.519 | 23.882 | 13.847 | 2.766 | 0.839 | 3.94 | 217.678
323.611 | 1 | 0.894 | 3.172 | 9.967 | 3.334 | 1.332 | 0.831 | 3.97 | 81.589
323.678 | 1.209 | 1.221 | 5.809 | 15.464 | 16.178 | 2.007 | 0.595 | 3.76 | 159.839
323.695 | 1.304 | 1.034 | 1.752 | 5.739 | 1.964 | 0.848 | 0.532 | 4.19 | 55.171
323.738 | 1.224 | 0.842 | 2.124 | 6.168 | 3.951 | 0.902 | 0.359 | 4.04 | 62.926
323.811 | 1.16 | 1.148 | 5.011 | 12.745 | 10.658 | 2.624 | 1.044 | 3.76 | 129.309
323.82 | 1.255 | 0.918 | 2.728 | 8.175 | 4.642 | 1.343 | 0.448 | 3.98 | 77.692
323.881 | 1.172 | 0.938 | 3.258 | 7.355 | 3.105 | 0.881 | 0.514 | 4.13 | 71.132
323.899 | 1.318 | 1.147 | 3.21 | 7.084 | 2.966 | 0.727 | 0.375 | 4.23 | 71.225
323.94 | 1.246 | 1.444 | 6.598 | 19.914 | 9.625 | 2.314 | 2.154 | 3.83 | 165.686
324.014 | 1.369 | 1.196 | 4.078 | 8.288 | 7.879 | 2.518 | 2.767 | 3.62 | 101.738
324.023 | 1.155 | 1.006 | 5.545 | 17.182 | 10.133 | 2.713 | 0.607 | 3.83 | 147.002
324.088 | 1.181 | 1.135 | 5.505 | 20.014 | 12.068 | 2.017 | 0.887 | 3.83 | 163.784
324.101 | 1.195 | 0.981 | 3.629 | 7.838 | 3.731 | 1.425 | 0.823 | 4.01 | 78.612
324.16 | 1.432 | 1.231 | 4.318 | 12.695 | 7.318 | 1.025 | 0.58 | 4 | 114.361
324.229 | 1.203 | 1.467 | 7.561 | 22.62 | 12.958 | 2.918 | 1.905 | 3.8 | 192.126
324.242 | 1.175 | 0.845 | 1.532 | 5.755 | 4.046 | 0.848 | 0.333 | 4 | 58.137
324.313 | 1.346 | 1.635 | 11.259 | 41.918 | 21.683 | 3.638 | 1.409 | 3.82 | 316.929
324.32 | 1.378 | 1.184 | 3.606 | 8.865 | 4.595 | 1.241 | 0.726 | 4.04 | 87.234
324.387 | 1.324 | 1.857 | 7.841 | 20.18 | 10.318 | 2.25 | 1.393 | 3.92 | 177.183
324.398 | 1.346 | 1.372 | 5.32 | 17.391 | 18.044 | 2.71 | 1.478 | 3.67 | 174.847
324.461 | 1.311 | 1.377 | 6.478 | 17.982 | 6.051 | 2.099 | 1.227 | 3.98 | 145.342
324.476 | 1.424 | 2.284 | 12.19 | 29.71 | 22.559 | 4.087 | 1.855 | 3.79 | 281.162
324.537 | 1.756 | 6.154 | 22.227 | 51.492 | 49.868 | 8.006 | 6.068 | 3.7 | 538.001
324.554 | 1.388 | 2.926 | 16.177 | 36.272 | 17.406 | 5.751 | 3.48 | 3.84 | 320.444
324.62 | 1.412 | 2.022 | 9.261 | 20.33 | 12.63 | 5.254 | 4.831 | 3.64 | 202.872
324.632 | 1.241 | 2.498 | 11.449 | 26.517 | 16.112 | 6.989 | 6.056 | 3.6 | 255.357
324.696 | 1.889 | 5.787 | 26.453 | 64.209 | 22.666 | 6.552 | 5.367 | 3.94 | 523.514
324.71 | 1.415 | 2.3 | 10.004 | 21.071 | 13.352 | 5.855 | 4.773 | 3.65 | 214.549
324.795 | 6.107 | 17.941 | 48.363 | 141.5 | 81.283 | 28.028 | 21.841 | 3.71 | 1279.951
324.804 | 2.017 | 2.378 | 7.024 | 23.56 | 16.716 | 4.517 | 5.011 | 3.63 | 221.94
324.896 | 1.404 | 1.6 | 7.148 | 17.911 | 7.542 | 2.222 | 1.044 | 3.99 | 154.925
324.97 | 1.314 | 1.78 | 10.628 | 29.122 | 18.328 | 3.474 | 2.2 | 3.79 | 253.639
324.976 | 1.303 | 1.002 | 3.511 | 11.188 | 8.024 | 1.591 | 1.23 | 3.8 | 105.923
325.058 | 1.201 | 1.999 | 10.671 | 35.434 | 15.221 | 3.612 | 2.436 | 3.84 | 270.821
325.07 | 1.23 | 1.441 | 5.788 | 14.424 | 5.338 | 1.376 | 0.62 | 4.08 | 123.275
325.13 | 1.231 | 1.97 | 10.983 | 34.415 | 18.382 | 4.638 | 2.136 | 3.79 | 279.564
325.148 | 1.434 | 4.443 | 19.833 | 47.881 | 31.665 | 8.891 | 7.567 | 3.68 | 447.727
325.22 | 1.289 | 1.096 | 4.354 | 12.392 | 11.3 | 3.443 | 5.653 | 3.37 | 133.375
325.226 | 1.298 | 2.075 | 11.899 | 28.46 | 17.199 | 6.974 | 6.768 | 3.58 | 267.18
325.291 | 1.307 | 1.723 | 9.742 | 22.692 | 14.108 | 7.295 | 6.166 | 3.52 | 222.049
325.304 | 1.353 | 1.732 | 12.253 | 42.444 | 31.8 | 6.486 | 6.61 | 3.56 | 365.884
325.374 | 26.729 | 51.333 | 86.143 | 230.76 | 188.26 | 54.836 | 34.748 | 3.8 | 2558.054
325.382 | 1.508 | 1.216 | 3.503 | 12.076 | 10.658 | 4.105 | 5.87 | 3.33 | 129.728
325.464 | 69.398 | 118.891 | 188.356 | 395.106 | 262.852 | 104.01 | 73.113 | 3.95 | 4791.019
325.476 | 1.363 | 1.118 | 2.406 | 6.975 | 4.937 | 3.756 | 3.109 | 3.45 | 81.618
325.508 | 1.398 | 0.989 | 1.621 | 5.801 | 3.592 | 1.152 | 0.349 | 4.06 | 60.456
325.534 | 1.255 | 2.539 | 15.057 | 36.862 | 11.387 | 3.193 | 0.837 | 4.05 | 288.136
325.583 | 1.209 | 0.89 | 3.239 | 13.316 | 6.722 | 1.442 | 0.287 | 3.93 | 106.597
325.682 | 1.317 | 2.103 | 12.973 | 38.256 | 27.686 | 4.128 | 1.426 | 3.78 | 332.465
325.695 | 1.224 | 1.155 | 4.3 | 7.352 | 7.283 | 1.172 | 0.305 | 3.99 | 90.904
325.758 | 1.349 | 0.885 | 1.729 | 4.975 | 3.389 | 0.838 | 0.461 | 4.08 | 55.595
325.773 | 3.142 | 11.88 | 35.711 | 79.37 | 59.161 | 8.826 | 11.232 | 3.8 | 795.677
325.813 | 2.008 | 5.162 | 18.911 | 43.562 | 24.898 | 6.919 | 5.838 | 3.8 | 408.199
325.9 | 1.411 | 2.047 | 9.408 | 23.813 | 12.912 | 2.06 | 0.578 | 3.98 | 207.887
325.914 | 1.405 | 4.714 | 24.151 | 48.002 | 20.5 | 5.031 | 1.607 | 4.02 | 424.057
325.977 | 3.168 | 14.104 | 60.275 | 126.29 | 82.235 | 19.816 | 9.323 | 3.84 | 1208.997
325.992 | 2.53 | 10.923 | 29.003 | 94.079 | 33.56 | 12.103 | 13.037 | 3.8 | 742.5
326.068 | 1.479 | 3.397 | 16.847 | 43.715 | 26.494 | 5.46 | 3.625 | 3.8 | 383.861
326.171 | 1.398 | 1.033 | 2.794 | 7.851 | 2.282 | 0.837 | 0.348 | 4.25 | 70.23
326.179 | 1.363 | 1.023 | 1.887 | 6.434 | 3.618 | 0.737 | 0.436 | 4.11 | 63.609
326.24 | 1.234 | 2.464 | 13.524 | 28.082 | 13.252 | 3.349 | 1.245 | 3.98 | 251.066
326.257 | 1.252 | 2.432 | 10.864 | 19.89 | 14.256 | 2.722 | 1.782 | 3.9 | 207.225
326.319 | 1.447 | 1.983 | 8.947 | 19.503 | 11.711 | 2.617 | 1.948 | 3.89 | 187.087
326.336 | 1.32 | 0.967 | 1.784 | 6.187 | 3.027 | 1.057 | 0.424 | 4.09 | 60.328
326.376 | 1.318 | 3.832 | 18.622 | 33.356 | 30.006 | 4.016 | 1.661 | 3.86 | 358.464
326.467 | 1.266 | 2.98 | 14.217 | 30.837 | 23.666 | 4.699 | 1.417 | 3.83 | 302.989
326.476 | 10.978 | 28.649 | 76.928 | 132.381 | 91.271 | 20.992 | 13.888 | 3.98 | 1492.589
326.548 | 1.371 | 1.176 | 4.857 | 17.927 | 14.506 | 4.81 | 3.268 | 3.53 | 169.053
326.554 | 1.289 | 1.25 | 5.774 | 21.033 | 16.388 | 5.101 | 3.287 | 3.55 | 192.178
326.622 | 1.247 | 1.254 | 6.006 | 23.787 | 12.363 | 5.286 | 3.458 | 3.61 | 192.545
326.633 | 1.179 | 1.641 | 9.399 | 9.552 | 16.264 | 7.849 | 1.644 | 3.57 | 169.438
326.707 | 1.258 | 1.649 | 8.213 | 22.94 | 16.905 | 4.684 | 0.792 | 3.76 | 212.405
326.78 | 1.236 | 1.318 | 5.238 | 15.994 | 10.541 | 2.446 | 1.19 | 3.8 | 144.429
326.789 | 1.254 | 0.966 | 2.972 | 12.468 | 6.393 | 1.339 | 0.651 | 3.91 | 101.807
326.853 | 1.181 | 0.998 | 3.477 | 14.029 | 14.697 | 2.096 | 1.082 | 3.65 | 137.123
326.867 | 1.342 | 0.919 | 2.501 | 4.216 | 4.337 | 0.697 | 0.491 | 4.08 | 59.179
326.93 | 1.264 | 1.852 | 10.75 | 37.725 | 13.342 | 4.914 | 1.344 | 3.87 | 275.805
326.945 | 1.255 | 2.262 | 11.049 | 28.618 | 15.511 | 4.152 | 2.31 | 3.83 | 249.222
327.007 | 1.394 | 1.812 | 11.604 | 31.405 | 21.371 | 5.158 | 2.297 | 3.75 | 281
327.023 | 1.29 | 1.813 | 8.098 | 18.495 | 10.461 | 2.399 | 1.269 | 3.92 | 171.825
327.096 | 1.359 | 1.726 | 8.234 | 30.104 | 15.048 | 3.075 | 3.808 | 3.73 | 236.561
327.168 | 1.226 | 1.203 | 5.607 | 17.253 | 11.034 | 3.01 | 3.61 | 3.62 | 155.578
327.179 | 1.317 | 1.597 | 8.331 | 17.712 | 17.118 | 3.747 | 3.761 | 3.62 | 193.912
327.249 | 1.199 | 1.915 | 9.802 | 38.927 | 18.315 | 5.133 | 4.238 | 3.7 | 294.047
327.257 | 1.281 | 1.344 | 7.913 | 26.728 | 17.227 | 3.906 | 1.253 | 3.76 | 224.258
327.339 | 1.262 | 1.757 | 12.742 | 42.66 | 22.793 | 5.159 | 3.932 | 3.73 | 336.352
327.351 | 1.341 | 1.22 | 6.938 | 20.776 | 15.838 | 4.574 | 3.675 | 3.58 | 194.836
327.431 | 1.251 | 1.065 | 4.669 | 15.905 | 8.45 | 3.857 | 4.357 | 3.53 | 139.532
327.445 | 1.245 | 0.896 | 1.657 | 4.837 | 3.827 | 1.117 | 0.608 | 3.95 | 56.047
327.487 | 1.362 | 1.052 | 1.611 | 3.937 | 2.568 | 0.645 | 0.366 | 4.25 | 49.013
327.555 | 1.389 | 1.656 | 9.67 | 28.967 | 15.501 | 2.597 | 1.018 | 3.89 | 236.587
327.57 | 1.311 | 1.124 | 4.51 | 12.747 | 11.355 | 2.186 | 0.778 | 3.78 | 128.676
327.64 | 1.246 | 1.116 | 4.649 | 16.235 | 10.049 | 2.181 | 0.677 | 3.84 | 138.793
327.648 | 1.09 | 0.953 | 3.591 | 16.081 | 8.9 | 3.748 | 1.049 | 3.7 | 130.87
327.72 | 1.199 | 1.067 | 5.137 | 18.704 | 12.326 | 3.872 | 0.868 | 3.73 | 160.884
327.726 | 1.294 | 1.019 | 1.533 | 4.86 | 2.618 | 0.548 | 0.261 | 4.24 | 51.488
327.786 | 1.322 | 1.102 | 3.538 | 16.191 | 6.043 | 1.102 | 0.361 | 4.01 | 119.015
327.804 | 1.331 | 1.109 | 3.166 | 8.702 | 8.68 | 1.487 | 0.483 | 3.85 | 96.106
327.844 | 1.275 | 1.016 | 3.446 | 7.685 | 3.387 | 0.889 | 0.326 | 4.18 | 75.253
327.926 | 1.266 | 1.425 | 6.107 | 10.186 | 4.91 | 1.153 | 0.506 | 4.16 | 106.234
327.945 | 1.236 | 1.113 | 5.747 | 19.354 | 11.042 | 2.302 | 0.618 | 3.86 | 159.827
327.988 | 1.397 | 0.928 | 2.303 | 6.931 | 3.735 | 1.106 | 0.56 | 4.04 | 68.565
328.015 | 1.318 | 0.975 | 4.82 | 19.759 | 9.079 | 2.264 | 0.635 | 3.88 | 150.616
328.068 | 1.205 | 0.984 | 4.784 | 17.549 | 11.362 | 2.192 | 1.425 | 3.76 | 148.348
328.13 | 1.291 | 0.988 | 2.88 | 8.792 | 5.286 | 1.016 | 0.43 | 4.01 | 82.85
328.186 | 1.126 | 0.991 | 3.194 | 7.844 | 5.836 | 0.893 | 0.727 | 3.94 | 81.192
328.239 | 1.184 | 1.173 | 6.857 | 22.185 | 20.003 | 4.125 | 1.967 | 3.63 | 208.577
328.335 | 1.187 | 1.262 | 4.804 | 18.643 | 9.343 | 1.738 | 0.501 | 3.91 | 146.48
328.351 | 1.214 | 1.39 | 9.759 | 35.017 | 24.232 | 5.78 | 1.634 | 3.69 | 291.591
328.392 | 1.287 | 1.204 | 6.561 | 15.396 | 9.292 | 3.488 | 3.04 | 3.69 | 148.512
328.469 | 1.217 | 0.85 | 1.37 | 3.743 | 3.206 | 1.086 | 0.756 | 3.92 | 47.989
328.476 | 1.279 | 1.052 | 3.036 | 10.865 | 5.271 | 1.078 | 0.654 | 3.98 | 92.531
328.536 | 1.238 | 0.912 | 2.77 | 13.417 | 6.462 | 1.32 | 0.678 | 3.9 | 104.362
328.554 | 1.312 | 1.782 | 10.642 | 27.236 | 23.666 | 3.229 | 2.302 | 3.73 | 261.793
328.593 | 1.297 | 1.124 | 4.017 | 14.064 | 9.063 | 2.228 | 1.265 | 3.78 | 125.073
328.676 | 1.22 | 0.884 | 2.129 | 4.505 | 1.492 | 0.572 | 0.253 | 4.38 | 48.382
328.74 | 1.174 | 1.22 | 5.842 | 10.27 | 8.692 | 1.527 | 0.62 | 3.94 | 115.577
328.757 | 1.317 | 1.005 | 2.22 | 6.625 | 6.145 | 1.495 | 0.982 | 3.8 | 75.254
328.794 | 1.278 | 0.963 | 0.797 | 2.538 | 1.464 | 0.623 | 0.262 | 4.39 | 34.764
328.819 | 1.269 | 1.699 | 8.965 | 28.275 | 18.833 | 2.874 | 0.997 | 3.82 | 240.252
328.864 | 1.245 | 1.426 | 7.905 | 23.879 | 17.445 | 6.052 | 1.737 | 3.66 | 218.488
328.989 | 1.279 | 1.065 | 2.223 | 6.394 | 5.294 | 1.158 | 0.498 | 3.95 | 70.727
329.054 | 1.357 | 2.798 | 13.084 | 46.921 | 38.938 | 4.867 | 3.134 | 3.68 | 409.074
329.07 | 1.306 | 2.526 | 14.971 | 25.318 | 25.894 | 4.434 | 1.89 | 3.78 | 288.864
329.149 | 1.229 | 1.814 | 7.631 | 17.931 | 14.138 | 3.016 | 0.94 | 3.83 | 178.753
329.163 | 1.286 | 2.294 | 14.014 | 64.32 | 28.154 | 5.144 | 1.926 | 3.81 | 446.795
329.233 | 1.106 | 1.969 | 11.834 | 31.51 | 27.14 | 4.748 | 1.785 | 3.71 | 297.463
329.242 | 1.333 | 2.735 | 19.501 | 42.458 | 21.053 | 7.309 | 3.902 | 3.81 | 374.756
329.323 | 1.22 | 1.557 | 6.866 | 18.913 | 16.015 | 3.266 | 2.162 | 3.69 | 184.603
329.336 | 1.361 | 3.382 | 15.325 | 46.794 | 36.999 | 8.085 | 5.079 | 3.64 | 425.874
329.407 | 1.348 | 1.858 | 10.329 | 43.633 | 17.868 | 4.435 | 1.147 | 3.85 | 310.38
329.413 | 2.245 | 10.307 | 42.835 | 98.801 | 67.46 | 12.81 | 8.243 | 3.8 | 923.183
329.485 | 1.421 | 1.699 | 8.037 | 24.383 | 15.148 | 3.77 | 2.317 | 3.75 | 213.155
329.491 | 1.48 | 1.19 | 4.256 | 14.483 | 9.357 | 3.517 | 2.682 | 3.64 | 134.495
329.566 | 1.61 | 2.249 | 11.741 | 46.823 | 24.261 | 5.663 | 2.629 | 3.76 | 357.503
329.657 | 1.537 | 1.672 | 3.328 | 12.183 | 11.36 | 4.39 | 2.517 | 3.56 | 131.542
329.665 | 1.154 | 1.58 | 9.636 | 34.282 | 18.156 | 4.446 | 1.4 | 3.79 | 267.62
329.737 | 2.262 | 8.901 | 30.49 | 86.303 | 61.606 | 14.466 | 13.632 | 3.65 | 794.283
329.828 | 1.325 | 1.448 | 6.218 | 14.713 | 20.53 | 2.735 | 0.671 | 3.69 | 175.637
329.835 | 1.213 | 1.694 | 9.199 | 30.657 | 19.942 | 6.969 | 5.082 | 3.56 | 266.123
329.901 | 2.543 | 7.892 | 24.68 | 95 | 57.484 | 17.552 | 19.648 | 3.54 | 795.757
329.913 | 1.276 | 1.452 | 8 | 26.87 | 16.91 | 3.431 | 2.184 | 3.74 | 224.897
329.988 | 1.272 | 0.849 | 1.31 | 4.888 | 5.052 | 1.564 | 0.712 | 3.78 | 59.097
330.052 | 1.373 | 1.211 | 5.283 | 11.959 | 10.675 | 3.066 | 2.561 | 3.65 | 131.846
330.07 | 1.359 | 1.313 | 8.258 | 16.323 | 12.006 | 3.636 | 2.032 | 3.77 | 169.294
330.139 | 1.319 | 1.246 | 5.51 | 15.1 | 10.416 | 4.131 | 4.526 | 3.52 | 148.692
330.148 | 18.725 | 44.632 | 74.62 | 204.521 | 197.847 | 74.537 | 53.544 | 3.57 | 2386.203
330.219 | 2.038 | 1.856 | 5.327 | 13.372 | 6.303 | 2.181 | 1.749 | 3.98 | 130.541
330.228 | 1.26 | 0.95 | 2.761 | 8.925 | 3.149 | 0.649 | 0.338 | 4.17 | 75.1
330.287 | 1.248 | 1.155 | 4.135 | 19.143 | 7.32 | 1.297 | 0.536 | 3.96 | 138.001
330.367 | 1.292 | 0.943 | 1.797 | 4.725 | 2.787 | 0.73 | 0.358 | 4.18 | 52.759
330.383 | 1.187 | 0.843 | 1.857 | 10.396 | 3.347 | 0.554 | 0.211 | 4.11 | 75.595
330.417 | 1.263 | 1.059 | 4.292 | 13.967 | 8.99 | 2.229 | 0.65 | 3.84 | 124.595
330.441 | 1.261 | 0.85 | 0.762 | 2.244 | 1.715 | 0.662 | 0.509 | 4.21 | 33.695
330.538 | 1.255 | 0.889 | 1.98 | 7.153 | 5.764 | 1.569 | 0.38 | 3.87 | 73.445
330.555 | 1.317 | 1.334 | 5.811 | 15.91 | 11.97 | 1.831 | 0.796 | 3.86 | 150.285
330.594 | 1.413 | 1.709 | 12.307 | 31.281 | 30.689 | 3.981 | 1.476 | 3.72 | 308.309
330.675 | 1.359 | 0.982 | 2.557 | 9.254 | 6.796 | 1.745 | 0.518 | 3.86 | 89.606
330.743 | 1.336 | 1.081 | 2.557 | 8 | 5.464 | 1.51 | 0.963 | 3.87 | 80.998
330.758 | 1.264 | 1.156 | 4.096 | 15.446 | 7.131 | 1.338 | 0.656 | 3.95 | 122.77
330.797 | 1.528 | 2.61 | 12.901 | 45.879 | 27.887 | 5.401 | 2.77 | 3.76 | 371.615
330.885 | 1.221 | 0.897 | 2.377 | 9.258 | 4.016 | 1.229 | 0.612 | 3.98 | 77.962
330.9 | 1.295 | 1.979 | 9.724 | 32.421 | 16.358 | 3.408 | 0.665 | 3.89 | 255.8
330.942 | 1.253 | 0.873 | 3.576 | 12.831 | 8.321 | 1.916 | 0.587 | 3.84 | 112.589
330.967 | 45.83 | 92.782 | 152.811 | 353.102 | 257.151 | 115.343 | 76.072 | 3.78 | 4132.174
331.02 | 1.43 | 4.086 | 24.856 | 40.479 | 36.819 | 6.36 | 1.029 | 3.87 | 444.927
331.121 | 1.394 | 0.903 | 1.473 | 4.471 | 5.846 | 1.001 | 0.345 | 3.91 | 60.311
331.132 | 1.276 | 1.885 | 11.315 | 39.582 | 15.155 | 7.331 | 6.737 | 3.63 | 302.012
331.173 | 1.309 | 3.921 | 18.11 | 44.547 | 30.068 | 4.574 | 1.721 | 3.86 | 402.504
331.25 | 1.525 | 3.95 | 15.779 | 42.908 | 24.923 | 5.05 | 1.995 | 3.87 | 371.769
331.257 | 1.964 | 3.252 | 11.799 | 35.137 | 17.959 | 5.631 | 2.739 | 3.83 | 300.678
331.342 | 1.235 | 1.247 | 4.952 | 15.179 | 10.551 | 2.261 | 1.405 | 3.78 | 139.179
331.351 | 1.374 | 4.594 | 21.175 | 70.284 | 29.532 | 13.693 | 8.784 | 3.67 | 548.957
331.422 | 1.221 | 1.076 | 3.656 | 15.226 | 12.171 | 3.628 | 1.883 | 3.6 | 139.84
331.429 | 1.279 | 1.639 | 10.209 | 34.745 | 17.496 | 4.556 | 0.638 | 3.84 | 271.051
331.495 | 1.334 | 0.913 | 2.587 | 9.891 | 5.613 | 1.082 | 0.934 | 3.9 | 87.256
331.507 | 1.317 | 1.254 | 6.203 | 22.871 | 20.726 | 3.584 | 1.562 | 3.65 | 210.15
331.553 | 1.288 | 0.888 | 1.096 | 2.053 | 1.534 | 0.448 | 0.214 | 4.49 | 33.744
331.58 | 1.301 | 0.871 | 0.989 | 3.769 | 1.923 | 0.622 | 0.373 | 4.24 | 41.745
331.623 | 1.367 | 1.022 | 1.342 | 5.218 | 2.345 | 0.716 | 0.275 | 4.24 | 52.029
331.674 | 1.335 | 0.958 | 1.399 | 6.113 | 5.575 | 1.421 | 0.446 | 3.86 | 66.553
331.721 | 1.223 | 0.888 | 1.998 | 8.457 | 5.82 | 1.133 | 0.332 | 3.92 | 77.759
331.775 | 1.23 | 1.563 | 4.793 | 8.422 | 4.837 | 0.89 | 0.385 | 4.17 | 92.323
331.866 | 1.125 | 0.836 | 1.755 | 7.36 | 3.117 | 1.552 | 0.316 | 3.98 | 63.875
331.944 | 1.188 | 0.83 | 0.808 | 2.086 | 1.656 | 0.584 | 0.286 | 4.32 | 32.099
332.007 | 1.306 | 0.9 | 1.335 | 10.339 | 6.062 | 1.845 | 0.511 | 3.81 | 84.964
332.079 | 1.25 | 1.464 | 5.893 | 42.384 | 39.496 | 9.298 | 1.664 | 3.5 | 355.282
332.087 | 4.217 | 14.374 | 40.141 | 118.011 | 115.513 | 57.295 | 44.859 | 3.28 | 1294.503
332.156 | 1.428 | 1.405 | 3.004 | 8.824 | 12.734 | 6.012 | 10.643 | 2.94 | 129.607
332.164 | 1.864 | 5.041 | 19.059 | 71.559 | 39.556 | 13.779 | 9.814 | 3.62 | 580.867
332.224 | 1.338 | 0.858 | 1.48 | 3.589 | 1.983 | 0.536 | 0.207 | 4.35 | 43.495
332.299 | 0.147 | 0.1 | 0.076 | 0.052 | 0.034 | 0.026 | 0.016 | 5.3 | 2.396
332.335 | 0.148 | 0.103 | 0.083 | 0.059 | 0.036 | 0.027 | 0.027 | 5.17 | 2.495
332.369 | 1.08 | 0.806 | 1.851 | 6.377 | 2.834 | 2.29 | 0.408 | 3.88 | 60.648
332.394 | 0.148 | 0.107 | 0.075 | 0.054 | 0.036 | 0.028 | 0.016 | 5.27 | 2.45
332.439 | 1.015 | 1.228 | 8.657 | 48.345 | 29.545 | 5.478 | 1.884 | 3.67 | 352.61
332.474 | 0.848 | 0.896 | 3.06 | 10.224 | 8.756 | 2.418 | 0.493 | 3.71 | 99.112
332.586 | 0.147 | 0.108 | 0.081 | 0.053 | 0.037 | 0.024 | 0.017 | 5.29 | 2.464
332.603 | 0.586 | 0.591 | 1.5 | 6.93 | 6.827 | 1.697 | 0.756 | 3.57 | 67.494
332.628 | 0.557 | 0.608 | 2.114 | 7.245 | 3.458 | 0.98 | 0.16 | 3.94 | 59.592
332.634 | 0.543 | 0.936 | 5.649 | 23.231 | 14.335 | 2.151 | 1.03 | 3.74 | 178.922
332.677 | 0.643 | 0.611 | 1.191 | 2.868 | 5.245 | 0.885 | 0.313 | 3.69 | 43.415
332.753 | 0.585 | 0.597 | 0.528 | 0.548 | 0.369 | 0.356 | 0.185 | 4.58 | 14.512
332.819 | 0.153 | 0.104 | 0.078 | 0.057 | 0.034 | 0.025 | 0.014 | 5.32 | 2.484
332.853 | 0.369 | 0.606 | 1.855 | 5.336 | 5.284 | 0.628 | 0.28 | 3.78 | 54.227
332.927 | 0.149 | 0.104 | 0.081 | 0.055 | 0.035 | 0.023 | 0.017 | 5.3 | 2.458
332.961 | 0.462 | 0.557 | 1.188 | 2.524 | 4.387 | 0.729 | 0.3 | 3.7 | 37.532
333.031 | 0.154 | 0.101 | 0.076 | 0.053 | 0.037 | 0.025 | 0.02 | 5.27 | 2.456
333.076 | 0.591 | 0.742 | 2.889 | 4.431 | 5.701 | 1.186 | 0.501 | 3.79 | 60.73
333.097 | 0.526 | 0.777 | 3.795 | 14.252 | 8.76 | 1.569 | 1.165 | 3.73 | 114.906
333.206 | 0.151 | 0.11 | 0.079 | 0.059 | 0.036 | 0.024 | 0.016 | 5.31 | 2.518
333.242 | 0.149 | 0.106 | 0.08 | 0.054 | 0.033 | 0.026 | 0.016 | 5.31 | 2.457
333.278 | 0.148 | 0.107 | 0.079 | 0.052 | 0.034 | 0.025 | 0.013 | 5.34 | 2.449
333.302 | 0.699 | 0.613 | 1.004 | 2.944 | 3.87 | 0.663 | 0.227 | 3.85 | 38.532
333.333 | 0.715 | 0.608 | 0.677 | 3.237 | 2.154 | 0.397 | 0.186 | 4.07 | 32.428
333.382 | 0.149 | 0.105 | 0.072 | 0.057 | 0.036 | 0.029 | 0.019 | 5.24 | 2.445
333.427 | 0.151 | 0.104 | 0.079 | 0.054 | 0.038 | 0.026 | 0.014 | 5.3 | 2.472
333.456 | 0.815 | 0.83 | 4.698 | 27.391 | 13.842 | 2.524 | 0.703 | 3.76 | 191.019
333.488 | 0.147 | 0.105 | 0.079 | 0.057 | 0.033 | 0.024 | 0.016 | 5.3 | 2.441
333.559 | 0.154 | 0.102 | 0.076 | 0.059 | 0.033 | 0.026 | 0.016 | 5.3 | 2.473
333.582 | 0.871 | 0.752 | 1.958 | 11.871 | 5.848 | 4.1 | 1.62 | 3.53 | 95.247
333.626 | 0.937 | 1.037 | 4.764 | 9.244 | 3.394 | 1.098 | 0.263 | 4.16 | 86.217
333.726 | 0.149 | 0.099 | 0.079 | 0.057 | 0.037 | 0.027 | 0.025 | 5.18 | 2.455
333.742 | 0.943 | 0.703 | 0.875 | 2.378 | 2.255 | 0.64 | 0.453 | 4.03 | 33.204
333.766 | 0.78 | 1.092 | 4.995 | 6.277 | 4.516 | 1.136 | 0.434 | 4.07 | 78.341
333.779 | 1.041 | 2.799 | 9.92 | 65.556 | 30.267 | 5.675 | 2.481 | 3.74 | 440.537
333.833 | 0.933 | 0.927 | 2.855 | 4.934 | 2.339 | 1.073 | 0.373 | 4.14 | 55.639
333.927 | 1.011 | 0.977 | 4.162 | 9.633 | 6.598 | 1.838 | 1.38 | 3.79 | 97.131
333.954 | 0.15 | 0.103 | 0.08 | 0.054 | 0.04 | 0.026 | 0.024 | 5.19 | 2.483
334.011 | 0.153 | 0.104 | 0.077 | 0.051 | 0.036 | 0.021 | 0.022 | 5.29 | 2.455
334.044 | 0.153 | 0.107 | 0.078 | 0.053 | 0.035 | 0.021 | 0.02 | 5.32 | 2.479
334.085 | 1.005 | 0.695 | 0.85 | 3.604 | 1.514 | 0.443 | 0.159 | 4.29 | 35.46
334.16 | 0.154 | 0.102 | 0.076 | 0.063 | 0.031 | 0.026 | 0.016 | 5.3 | 2.481
334.19 | 1.003 | 2.056 | 9.496 | 7.443 | 4.708 | 1.284 | 0.332 | 4.32 | 113.629
334.262 | 0.964 | 1.001 | 2.763 | 0.833 | 0.544 | 0.381 | 0.162 | 4.88 | 32.459
334.274 | 0.952 | 0.717 | 0.853 | 2.187 | 1.384 | 0.753 | 0.268 | 4.2 | 29.908
334.317 | 0.147 | 0.106 | 0.074 | 0.052 | 0.038 | 0.024 | 0.017 | 5.29 | 2.423
334.349 | 1.003 | 0.78 | 3.389 | 5.923 | 3.222 | 0.494 | 0.218 | 4.21 | 63.213
334.416 | 0.147 | 0.106 | 0.078 | 0.055 | 0.037 | 0.023 | 0.015 | 5.31 | 2.443
334.452 | 0.149 | 0.106 | 0.075 | 0.054 | 0.041 | 0.023 | 0.017 | 5.28 | 2.452
334.476 | 1.004 | 0.7 | 1.421 | 2.026 | 1.719 | 0.7 | 0.215 | 4.27 | 33.212
334.554 | 0.99 | 0.673 | 0.673 | 2.165 | 1.17 | 0.418 | 0.265 | 4.34 | 27.6
334.618 | 1.017 | 0.736 | 2.432 | 11.4 | 9.347 | 2.009 | 0.52 | 3.71 | 101.871
334.634 | 0.989 | 0.753 | 1.419 | 2.009 | 1.501 | 0.373 | 0.199 | 4.42 | 32.017
334.693 | 0.954 | 0.703 | 0.525 | 0.523 | 0.314 | 0.468 | 0.145 | 4.86 | 17.636
334.737 | 1.07 | 2.989 | 11.791 | 73.636 | 24.932 | 1.864 | 2.431 | 3.87 | 459.876
334.816 | 0.153 | 0.106 | 0.074 | 0.056 | 0.036 | 0.027 | 0.018 | 5.28 | 2.482
334.848 | 0.985 | 0.7 | 0.592 | 2.257 | 1.525 | 0.329 | 0.225 | 4.32 | 28.54
334.925 | 0.147 | 0.1 | 0.08 | 0.057 | 0.035 | 0.026 | 0.017 | 5.26 | 2.431
334.991 | 1.01 | 0.784 | 2.596 | 11.699 | 6.56 | 2.562 | 0.217 | 3.8 | 96.573
335.054 | 1.004 | 0.675 | 1.059 | 4.467 | 3.184 | 1.113 | 0.365 | 3.91 | 46.38
335.07 | 0.968 | 0.787 | 1.623 | 7.994 | 9.267 | 2.749 | 1.953 | 3.43 | 86.839
335.125 | 0.999 | 0.745 | 1.034 | 3.068 | 2.407 | 0.586 | 0.17 | 4.16 | 37.465
335.144 | 0.958 | 0.74 | 1.209 | 2.66 | 2.486 | 0.66 | 0.347 | 4.08 | 36.956
335.199 | 2.286 | 8.37 | 24.664 | 106.612 | 72.685 | 13.006 | 15.433 | 3.6 | 875.494
335.242 | 0.152 | 0.108 | 0.078 | 0.057 | 0.038 | 0.025 | 0.023 | 5.24 | 2.518
335.32 | 0.995 | 0.903 | 4.081 | 6.182 | 3.752 | 1.266 | 0.445 | 4.07 | 71.75
335.343 | 1.009 | 0.708 | 1.238 | 5.95 | 4.052 | 0.501 | 0.337 | 3.97 | 54.8
335.395 | 0.151 | 0.104 | 0.078 | 0.052 | 0.033 | 0.026 | 0.017 | 5.3 | 2.443
335.472 | 1.013 | 0.759 | 2.012 | 3.632 | 1.212 | 0.548 | 0.224 | 4.38 | 41.191
335.537 | 0.977 | 0.676 | 1.029 | 5.298 | 2.277 | 0.376 | 0.171 | 4.16 | 44.988
335.616 | 0.985 | 0.894 | 3.769 | 9.907 | 5.582 | 1.591 | 0.355 | 3.94 | 91.012
335.693 | 1.028 | 0.737 | 1.477 | 11.132 | 5.213 | 1.061 | 0.637 | 3.85 | 81.927
335.776 | 0.148 | 0.103 | 0.078 | 0.056 | 0.035 | 0.025 | 0.014 | 5.31 | 2.439
335.789 | 0.979 | 0.743 | 0.778 | 4.96 | 2.241 | 0.636 | 0.258 | 4.09 | 43.293
335.818 | 1.024 | 0.732 | 2.049 | 3.798 | 1.644 | 0.426 | 0.262 | 4.33 | 43.038
335.891 | 0.149 | 0.103 | 0.076 | 0.059 | 0.031 | 0.026 | 0.019 | 5.27 | 2.435
335.93 | 0.944 | 0.687 | 0.58 | 0.573 | 0.375 | 0.356 | 0.204 | 4.83 | 17.958
335.993 | 1.006 | 0.673 | 0.81 | 3.052 | 1.112 | 0.417 | 0.2 | 4.36 | 31.711
336.065 | 0.976 | 0.744 | 0.589 | 0.471 | 0.338 | 0.4 | 0.216 | 4.86 | 18.153
336.108 | 0.941 | 0.723 | 1.674 | 3.461 | 1.206 | 0.497 | 0.265 | 4.34 | 38.014
336.135 | 0.987 | 0.743 | 0.931 | 6.113 | 8.123 | 3.419 | 1.456 | 3.36 | 73.142
336.235 | 0.965 | 0.693 | 1.073 | 7.766 | 3.676 | 0.935 | 0.542 | 3.88 | 60.788
336.249 | 0.947 | 0.719 | 0.944 | 3.897 | 2.361 | 0.72 | 0.427 | 4.01 | 40.204
336.342 | 0.983 | 0.682 | 0.676 | 2.763 | 1.051 | 0.36 | 0.188 | 4.4 | 29.47
336.429 | 0.147 | 0.106 | 0.082 | 0.054 | 0.031 | 0.028 | 0.019 | 5.26 | 2.462
336.464 | 0.973 | 0.808 | 2.815 | 12.828 | 14.931 | 1.929 | 0.727 | 3.61 | 126.425
336.493 | 0.951 | 0.757 | 2.122 | 5.636 | 2.232 | 0.535 | 0.36 | 4.17 | 52.476
336.546 | 1.008 | 0.732 | 1.26 | 5.019 | 2.826 | 0.772 | 0.263 | 4.05 | 48.106
336.584 | 0.962 | 0.761 | 1.043 | 2.681 | 3.376 | 1.064 | 0.511 | 3.85 | 40.006
336.698 | 3.405 | 1.753 | 1.912 | 6.67 | 6.686 | 1.76 | 0.834 | 4.13 | 95.006
336.772 | 0.983 | 0.711 | 0.602 | 0.528 | 0.363 | 0.423 | 0.174 | 4.86 | 18.378
336.821 | 1.118 | 2.823 | 17.14 | 32.016 | 63.238 | 6.663 | 5.053 | 3.49 | 446.625
336.856 | 1.026 | 0.77 | 1.398 | 4.041 | 2.213 | 0.877 | 0.296 | 4.11 | 43.645
336.914 | 0.972 | 0.764 | 1.611 | 3.306 | 1.421 | 0.332 | 0.211 | 4.39 | 37.801
337.007 | 0.145 | 0.106 | 0.079 | 0.059 | 0.037 | 0.027 | 0.018 | 5.24 | 2.468
337.043 | 0.147 | 0.1 | 0.077 | 0.056 | 0.039 | 0.022 | 0.017 | 5.27 | 2.413
337.081 | 0.985 | 0.684 | 0.575 | 0.56 | 0.394 | 0.418 | 0.224 | 4.78 | 18.352
337.164 | 1.022 | 0.745 | 0.591 | 0.578 | 0.342 | 0.323 | 0.238 | 4.9 | 18.797
337.297 | 0.149 | 0.105 | 0.075 | 0.054 | 0.037 | 0.029 | 0.023 | 5.2 | 2.454
337.332 | 3.383 | 1.471 | 3.965 | 5.544 | 8.415 | 1.257 | 0.755 | 4.16 | 103.019
337.4 | 0.996 | 0.782 | 2.684 | 2.915 | 2.47 | 0.712 | 0.348 | 4.21 | 45.925
337.47 | 1.007 | 0.733 | 1.404 | 2.349 | 1.536 | 0.509 | 0.251 | 4.33 | 33.74
337.55 | 0.969 | 0.674 | 0.524 | 0.511 | 0.365 | 0.438 | 0.213 | 4.79 | 17.676
337.614 | 0.97 | 0.674 | 0.771 | 2.28 | 0.807 | 0.418 | 0.144 | 4.49 | 27.212
337.683 | 0.992 | 0.688 | 0.566 | 0.578 | 0.475 | 0.461 | 0.26 | 4.68 | 18.83
337.754 | 0.983 | 0.683 | 1.659 | 6.778 | 5.032 | 1.295 | 0.373 | 3.84 | 64.449
337.818 | 0.147 | 0.104 | 0.078 | 0.056 | 0.034 | 0.025 | 0.018 | 5.27 | 2.433
337.853 | 0.965 | 0.787 | 2.236 | 6.781 | 8.673 | 1.507 | 0.572 | 3.69 | 79.388
337.985 | 0.92 | 0.7 | 0.947 | 2.994 | 3.875 | 0.917 | 0.472 | 3.81 | 41.281
337.994 | 0.949 | 0.659 | 1.231 | 5.948 | 2.739 | 0.441 | 0.279 | 4.08 | 49.925
338.057 | 0.152 | 0.104 | 0.079 | 0.052 | 0.039 | 0.023 | 0.016 | 5.31 | 2.476
338.095 | 0.939 | 0.687 | 0.534 | 1.077 | 0.829 | 0.461 | 0.402 | 4.36 | 21.484
338.123 | 0.941 | 0.759 | 5.171 | 8.676 | 3.065 | 1.51 | 0.379 | 4.11 | 84.291
338.165 | 0.149 | 0.106 | 0.08 | 0.054 | 0.035 | 0.024 | 0.014 | 5.34 | 2.461
338.266 | 0.93 | 0.712 | 1.076 | 5.752 | 1.885 | 0.392 | 0.263 | 4.17 | 45.865
338.341 | 0.962 | 0.953 | 3.499 | 12.485 | 10.14 | 1.861 | 0.81 | 3.74 | 114.839
338.414 | 1.078 | 3.189 | 10.268 | 68.231 | 30.133 | 6.013 | 3.005 | 3.74 | 456.374
338.497 | 0.941 | 0.738 | 1.111 | 2.74 | 3.302 | 0.48 | 0.302 | 4.03 | 38.702
338.568 | 0.965 | 0.787 | 2.061 | 7.434 | 6.743 | 1.049 | 0.581 | 3.79 | 74.425
338.635 | 0.147 | 0.105 | 0.073 | 0.056 | 0.034 | 0.028 | 0.016 | 5.28 | 2.424
338.648 | 0.957 | 0.634 | 0.67 | 3.195 | 4.359 | 0.765 | 0.384 | 3.8 | 41.628
338.692 | 0.937 | 0.788 | 1.956 | 7.129 | 4.44 | 1.151 | 0.395 | 3.91 | 65.6
338.872 | 0.908 | 0.793 | 2.15 | 7.402 | 12.598 | 1.286 | 0.48 | 3.6 | 92.313
338.925 | 0.957 | 0.674 | 0.779 | 2.493 | 1.272 | 0.641 | 0.231 | 4.25 | 29.94
338.99 | 0.97 | 0.712 | 1.091 | 4.493 | 3.972 | 0.626 | 0.394 | 3.92 | 48.056
339.069 | 0.977 | 0.949 | 4.691 | 29.634 | 19.412 | 3.078 | 1.847 | 3.64 | 220.767
339.148 | 0.946 | 0.737 | 1.72 | 7.309 | 5.27 | 1.19 | 0.3 | 3.86 | 67.374
339.218 | 0.145 | 0.108 | 0.079 | 0.056 | 0.037 | 0.021 | 0.017 | 5.3 | 2.457
339.264 | 0.934 | 0.731 | 1.435 | 2.471 | 2.663 | 0.534 | 0.286 | 4.12 | 37.325
339.384 | 1.004 | 0.679 | 0.566 | 0.517 | 0.415 | 0.382 | 0.227 | 4.81 | 18.232
339.478 | 0.949 | 0.742 | 0.517 | 0.52 | 0.364 | 0.397 | 0.179 | 4.86 | 17.823
339.524 | 0.945 | 0.708 | 1.775 | 8.536 | 4.364 | 1.186 | 0.468 | 3.88 | 69.814
339.554 | 0.966 | 0.662 | 0.868 | 3.564 | 1.504 | 0.582 | 0.249 | 4.2 | 35.255
339.638 | 0.963 | 0.696 | 1.307 | 5.208 | 2.186 | 1.142 | 0.361 | 4 | 47.485
339.71 | 1 | 0.681 | 1.258 | 5.64 | 2.062 | 0.541 | 0.222 | 4.16 | 47.427
339.791 | 0.952 | 0.809 | 1.001 | 2.356 | 1.502 | 0.482 | 0.178 | 4.34 | 31.599
339.878 | 0.98 | 0.665 | 1.762 | 8.176 | 6.997 | 3.162 | 0.83 | 3.57 | 80.515
339.955 | 0.946 | 0.738 | 1.38 | 4.615 | 2.943 | 1.626 | 0.533 | 3.84 | 49.026
340.015 | 0.964 | 0.665 | 0.877 | 4.652 | 1.304 | 0.449 | 0.217 | 4.25 | 38.753
340.093 | 0.932 | 0.926 | 3.88 | 13.48 | 10.813 | 1.853 | 0.679 | 3.75 | 122.222
340.194 | 0.942 | 0.7 | 0.56 | 0.54 | 0.352 | 0.426 | 0.14 | 4.86 | 17.803
340.291 | 0.143 | 0.107 | 0.079 | 0.055 | 0.034 | 0.026 | 0.015 | 5.29 | 2.431
340.416 | 1.019 | 0.731 | 0.581 | 0.603 | 0.358 | 0.295 | 0.153 | 4.99 | 18.648
340.497 | 0.151 | 0.107 | 0.075 | 0.052 | 0.038 | 0.029 | 0.013 | 5.3 | 2.472
340.536 | 0.144 | 0.105 | 0.074 | 0.052 | 0.036 | 0.024 | 0.018 | 5.28 | 2.391
340.634 | 0.967 | 0.675 | 1.055 | 3.817 | 1.886 | 0.57 | 0.214 | 4.18 | 38.371
340.706 | 0.149 | 0.102 | 0.077 | 0.053 | 0.034 | 0.027 | 0.018 | 5.27 | 2.425
340.746 | 1.002 | 0.687 | 1.28 | 2.991 | 3.728 | 0.798 | 0.536 | 3.89 | 42.816
340.856 | 0.152 | 0.106 | 0.077 | 0.052 | 0.041 | 0.028 | 0.02 | 5.24 | 2.494
340.897 | 0.959 | 0.8 | 2.624 | 7.384 | 5.64 | 1.714 | 0.774 | 3.79 | 75.3
341.019 | 0.945 | 0.724 | 0.93 | 2.389 | 1.183 | 0.571 | 0.368 | 4.25 | 30.225
341.084 | 0.951 | 0.713 | 0.852 | 4.49 | 2.547 | 0.503 | 0.202 | 4.1 | 42.004
341.243 | 0.15 | 0.107 | 0.077 | 0.058 | 0.037 | 0.023 | 0.018 | 5.29 | 2.482
341.306 | 0.975 | 0.719 | 1.243 | 7.163 | 5.419 | 1.537 | 0.259 | 3.79 | 65.599
341.36 | 0.95 | 0.706 | 0.794 | 3.2 | 2.873 | 1.096 | 0.753 | 3.78 | 39.214
341.43 | 0.956 | 0.879 | 3.268 | 6.983 | 2.934 | 0.789 | 0.515 | 4.11 | 67.14
341.488 | 0.969 | 1.003 | 5.762 | 20.047 | 16.439 | 2.932 | 0.873 | 3.7 | 177.858
341.512 | 0.913 | 1.112 | 3.863 | 6.786 | 2.845 | 1.171 | 1.763 | 3.91 | 72.16
341.612 | 0.941 | 0.699 | 0.643 | 5.901 | 3.502 | 0.388 | 0.23 | 3.99 | 49.114
341.686 | 0.151 | 0.101 | 0.082 | 0.055 | 0.035 | 0.028 | 0.015 | 5.28 | 2.468
341.868 | 0.949 | 0.635 | 0.563 | 0.553 | 0.359 | 0.387 | 0.15 | 4.86 | 17.487
341.92 | 0.15 | 0.103 | 0.079 | 0.056 | 0.039 | 0.029 | 0.026 | 5.16 | 2.488
341.979 | 0.973 | 0.82 | 1.886 | 4.987 | 5.967 | 0.729 | 0.287 | 3.88 | 60.757
342.087 | 3.37 | 1.388 | 2.491 | 1.593 | 2.149 | 0.921 | 0.412 | 4.82 | 59.442
342.111 | 0.952 | 0.696 | 0.806 | 4.315 | 3.375 | 0.535 | 0.348 | 3.96 | 43.676
342.206 | 0.146 | 0.104 | 0.077 | 0.048 | 0.034 | 0.024 | 0.017 | 5.31 | 2.39
342.266 | 0.969 | 0.754 | 1.871 | 2.972 | 2.72 | 0.655 | 0.394 | 4.1 | 42.41
342.422 | 0.946 | 0.654 | 0.513 | 0.551 | 0.386 | 0.36 | 0.215 | 4.8 | 17.41
342.448 | 0.964 | 0.683 | 0.692 | 3.768 | 1.273 | 0.341 | 0.199 | 4.3 | 34.078
342.522 | 0.959 | 0.685 | 0.759 | 3.221 | 3.214 | 1.254 | 0.819 | 3.71 | 40.467
342.541 | 0.955 | 0.732 | 1.576 | 5.098 | 1.965 | 0.515 | 0.309 | 4.18 | 46.58
342.607 | 0.945 | 0.7 | 0.599 | 3.161 | 1.463 | 0.522 | 0.28 | 4.19 | 32.164
342.625 | 0.966 | 0.707 | 0.728 | 3.056 | 2.134 | 1.013 | 0.58 | 3.91 | 35.879
342.719 | 0.151 | 0.105 | 0.077 | 0.062 | 0.036 | 0.02 | 0.018 | 5.3 | 2.485
342.731 | 0.922 | 0.781 | 2.227 | 6.318 | 1.365 | 0.801 | 0.325 | 4.21 | 53.573
342.752 | 0.926 | 0.812 | 2.186 | 2.938 | 1.06 | 0.406 | 0.2 | 4.48 | 38.228
343.106 | 0.985 | 0.67 | 0.569 | 0.555 | 0.311 | 0.341 | 0.147 | 4.96 | 17.739
343.12 | 0.963 | 0.702 | 1.411 | 2.414 | 1.191 | 0.548 | 0.207 | 4.38 | 32.537
343.152 | 0.971 | 0.755 | 2.137 | 7.148 | 10.018 | 1.354 | 0.541 | 3.66 | 83.902
343.179 | 0.952 | 0.667 | 0.891 | 10.02 | 5.813 | 0.498 | 0.252 | 3.87 | 73.89
343.317 | 0.952 | 0.686 | 1.024 | 12.381 | 5.74 | 0.549 | 0.187 | 3.9 | 83.929
343.445 | 0.976 | 1.509 | 7.788 | 19.108 | 25.879 | 4.221 | 1.82 | 3.58 | 219.156
343.514 | 0.981 | 0.705 | 0.999 | 6.658 | 2.908 | 0.519 | 0.291 | 4.04 | 52.777
343.539 | 0.953 | 0.731 | 1.659 | 2.007 | 2.948 | 0.931 | 0.437 | 3.99 | 38.522
343.58 | 0.986 | 0.755 | 2.086 | 3.413 | 2.437 | 0.474 | 0.241 | 4.24 | 44.015
343.703 | 0.958 | 0.984 | 4.301 | 13.348 | 10.424 | 2.234 | 0.89 | 3.75 | 124.133
343.884 | 0.965 | 1.161 | 7.765 | 13.572 | 19.778 | 2.783 | 1.282 | 3.66 | 173.016
343.966 | 0.965 | 0.703 | 0.578 | 0.521 | 0.384 | 0.44 | 0.214 | 4.78 | 18.195
344.027 | 0.967 | 0.713 | 1.572 | 3.023 | 1.777 | 0.473 | 0.167 | 4.31 | 37.439
344.199 | 0.921 | 0.75 | 1.274 | 2.931 | 1.522 | 0.559 | 0.324 | 4.23 | 35.049
344.317 | 0.917 | 0.731 | 0.669 | 2.982 | 1.132 | 0.61 | 0.216 | 4.26 | 30.906
344.341 | 0.96 | 0.763 | 2.082 | 9.475 | 5.708 | 1.258 | 0.561 | 3.84 | 79.808
344.376 | 0.149 | 0.103 | 0.077 | 0.055 | 0.036 | 0.026 | 0.02 | 5.25 | 2.449
344.426 | 0.15 | 0.105 | 0.08 | 0.055 | 0.037 | 0.027 | 0.014 | 5.3 | 2.486
344.574 | 0.923 | 0.717 | 1.779 | 6.43 | 6.97 | 0.789 | 0.336 | 3.8 | 68.205
344.696 | 0.973 | 0.651 | 0.548 | 0.51 | 0.366 | 0.353 | 0.202 | 4.86 | 17.499
344.758 | 0.953 | 0.703 | 0.876 | 5.802 | 3.715 | 0.904 | 0.553 | 3.85 | 51.989
344.828 | 0.982 | 0.727 | 1.207 | 6.517 | 3.474 | 1.047 | 0.249 | 3.95 | 56.107
344.922 | 0.987 | 0.671 | 0.571 | 0.553 | 0.407 | 0.362 | 0.194 | 4.84 | 18.141
345.05 | 0.992 | 0.739 | 2.138 | 4.65 | 1.912 | 0.905 | 0.252 | 4.18 | 48.467
345.118 | 0.914 | 0.798 | 2.036 | 6.87 | 5.632 | 1.251 | 0.535 | 3.81 | 68.777
345.26 | 0.964 | 1.678 | 6.359 | 4.538 | 8.101 | 0.909 | 0.588 | 4.04 | 93.473
345.405 | 0.952 | 0.667 | 1.368 | 10.102 | 5.979 | 0.434 | 0.162 | 3.91 | 76.885
345.474 | 2.353 | 1.979 | 2.681 | 7.877 | 9.186 | 1.375 | 0.539 | 4.01 | 104.107
345.534 | 0.926 | 1.014 | 2.721 | 10.606 | 9.857 | 2.322 | 0.901 | 3.66 | 103.715
345.603 | 0.149 | 0.104 | 0.078 | 0.058 | 0.035 | 0.029 | 0.016 | 5.27 | 2.469
345.728 | 0.933 | 0.676 | 1.101 | 3.295 | 1.497 | 0.692 | 0.337 | 4.16 | 35.482
345.854 | 0.962 | 0.742 | 3.006 | 3.468 | 1.794 | 0.568 | 0.381 | 4.3 | 46.992
345.994 | 0.94 | 0.737 | 0.844 | 4.878 | 4.766 | 1.435 | 0.749 | 3.67 | 52.65
346.141 | 0.75 | 0.538 | 0.461 | 0.744 | 0.674 | 0.43 | 0.264 | 4.38 | 16.904
346.458 | 0.957 | 0.704 | 1.992 | 8.346 | 4.314 | 1.221 | 0.382 | 3.91 | 70.034
346.612 | 0.951 | 0.669 | 0.595 | 0.547 | 0.36 | 0.408 | 0.26 | 4.75 | 17.994
346.76 | 0.937 | 0.796 | 3.012 | 11.224 | 10.784 | 1.22 | 0.482 | 3.75 | 106.566
346.913 | 0.897 | 0.715 | 0.826 | 3.59 | 3.929 | 0.832 | 0.276 | 3.87 | 42.794
346.974 | 0.936 | 0.667 | 1.504 | 9.854 | 5.221 | 1.472 | 0.946 | 3.74 | 77.042
347.096 | 0.982 | 0.665 | 0.543 | 0.498 | 0.383 | 0.403 | 0.19 | 4.84 | 17.723
347.143 | 0.976 | 0.699 | 1.203 | 4.128 | 3.872 | 1.274 | 0.25 | 3.87 | 47.963
347.239 | 0.965 | 0.696 | 0.579 | 0.527 | 0.391 | 0.409 | 0.139 | 4.87 | 18.067
347.258 | 0.972 | 0.737 | 1.383 | 4.295 | 1.637 | 0.5 | 0.261 | 4.24 | 41.491
347.496 | 0.956 | 0.743 | 0.549 | 0.565 | 0.386 | 0.439 | 0.235 | 4.76 | 18.426
347.55 | 0.921 | 0.712 | 1.196 | 3.849 | 4.368 | 0.622 | 0.243 | 3.92 | 46.684
347.58 | 0.951 | 0.89 | 3.098 | 6.985 | 3.638 | 0.719 | 0.327 | 4.1 | 68.107
347.699 | 0.957 | 0.635 | 0.563 | 0.575 | 0.511 | 0.501 | 0.202 | 4.66 | 18.359
347.755 | 0.145 | 0.103 | 0.079 | 0.056 | 0.038 | 0.024 | 0.016 | 5.27 | 2.43
347.795 | 0.968 | 0.644 | 1.038 | 2.96 | 2.412 | 0.58 | 0.341 | 4.07 | 36.402
347.821 | 0.147 | 0.105 | 0.077 | 0.052 | 0.041 | 0.026 | 0.021 | 5.22 | 2.447
347.891 | 0.151 | 0.105 | 0.081 | 0.057 | 0.037 | 0.023 | 0.023 | 5.25 | 2.502
347.908 | 0.973 | 0.697 | 1.448 | 7.095 | 5.807 | 2.151 | 0.942 | 3.63 | 69.28
347.985 | 0.899 | 0.821 | 3.532 | 16.147 | 10.682 | 2.285 | 1.031 | 3.7 | 131.111
348.074 | 0.938 | 0.679 | 0.567 | 0.593 | 0.387 | 0.357 | 0.195 | 4.82 | 17.917
348.292 | 0.982 | 0.683 | 0.571 | 0.567 | 0.364 | 0.314 | 0.178 | 4.92 | 17.995

## Фильтр. Сигналы1
Time, s | Time, s | Num. sign. | Num. sign. | Freq.koef | Amp, mV | RMS, mV | E, uV^2*s | Sum. E, V^2*s | dN/dt | Max volume Fourie | Volume max freq.,Hz | Median f,Hz | Лаг_амп | Лаг_по.времени | Зона_амп | Зона_по.времени
4.562 | 4.562 | 1 | 1 | 2.07 | 41.5326 | 12.0464 | 0.0594 |  |  | 30 | 37842 | 43945 | 3487 | 771
53.925 | 53.925 | 2 | 2 | 3.32 | 69.3072 | 8.592 | 0.0302 |  |  | 9 | 142822 | 155029 | 4948 | 1324
59.944 | 59.944 | 3 | 3 | 4.97 | 21.7572 | 1.9392 | 0.0015 |  |  | 1 | 67139 | 419922 | 8035 | 1324
62.702 | 62.702 | 4 | 4 | 4.24 | 40.0104 | 3.9141 | 0.0063 |  |  | 4 | 195313 | 198975 | 1092 | 913
65.14 | 65.14 | 5 | 5 | 4.24 | 28.8373 | 3.8669 | 0.0061 |  |  | 6 | 181885 | 185547 | 1111 | 1009
77.383 | 77.383 | 6 | 6 | 5.29 | 1.192 | 0.3363 | 0 |  |  | 0 | 325928 | 478516 | 183 | 1324
79.477 | 79.477 | 7 | 7 | 5.25 | 1.192 | 0.3278 | 0 |  |  | 0 | 739746 | 485840 | 449 | 1324
81.696 | 81.696 | 8 | 8 | 5.02 | 18.3393 | 1.6646 | 0.0011 |  |  | 1 | 180664 | 415039 | 4344 | 1324
83.352 | 83.352 | 9 | 9 | 5.09 | 21.7572 | 1.9682 | 0.0016 |  |  | 1 | 2108154 | 405273 | 4541 | 1324
83.79 | 83.79 | 10 | 10 | 5.07 | 21.7572 | 2.0377 | 0.0017 |  |  | 1 | 2183838 | 418701 | 3925 | 1324
90.01 | 90.01 | 11 | 11 | 4.61 | 29.2682 | 3.2665 | 0.0044 |  |  | 3 | 185547 | 307617 | 1182 | 1022
93.953 | 93.953 | 12 | 12 | 3.9 | 38.6029 | 4.9293 | 0.01 |  |  | 5 | 42725 | 177002 | 1160 | 892
109.167 | 109.167 | 13 | 13 | 5.08 | 21.7572 | 1.9693 | 0.0016 |  |  | 1 | 1154785 | 422363 | 1094 | 1324
110.056 | 110.056 | 14 | 14 | 4.6 | 28.7799 | 3.7438 | 0.0057 |  |  | 4 | 179443 | 284424 | 1086 | 1021
114.684 | 114.684 | 15 | 15 | 3.84 | 45.8697 | 6.3668 | 0.0166 |  |  | 10 | 142822 | 159912 | 1250 | 1022
116.952 | 116.952 | 16 | 16 | 4.18 | 43.974 | 4.654 | 0.0089 |  |  | 5 | 30518 | 258789 | 1042 | 771
120.322 | 120.322 | 17 | 17 | 4.41 | 25.8502 | 3.2332 | 0.0043 |  |  | 3 | 162354 | 209961 | 1027 | 1017
121.127 | 121.127 | 18 | 18 | 3.91 | 47.8229 | 6.1223 | 0.0154 |  |  | 7 | 144043 | 185547 | 1080 | 817
122.114 | 122.114 | 19 | 19 | 5.13 | 23.2221 | 2.0682 | 0.0018 |  |  | 1 | 2183838 | 408936 | 3525 | 1324
124.82 | 124.82 | 20 | 20 | 5.1 | 21.7572 | 1.9272 | 0.0015 |  |  | 1 | 2108154 | 404053 | 4162 | 1324
129.352 | 129.352 | 21 | 21 | 5.07 | 24.1986 | 2.0597 | 0.0017 |  |  | 1 | 1204834 | 418701 | 1032 | 1324
138.04 | 138.04 | 22 | 22 | 4.52 | 26.8268 | 3.072 | 0.0039 |  |  | 3 | 181885 | 267334 | 7431 | 1324
141.485 | 141.485 | 23 | 23 | 3.83 | 86.3971 | 10.3332 | 0.0437 |  |  | 13 | 142822 | 174561 | 1345 | 963
142.447 | 142.447 | 24 | 24 | 4.1 | 88.4076 | 10.3939 | 0.0442 |  |  | 19 | 181885 | 187988 | 1384 | 1022
142.855 | 142.855 | 25 | 25 | 5.15 | 23.2221 | 2.1168 | 0.0018 |  |  | 1 | 185547 | 434570 | 576 | 1324
143.975 | 143.975 | 26 | 26 | 4.21 | 36.6498 | 5.637 | 0.013 |  |  | 11 | 181885 | 190430 | 1112 | 873
146.177 | 146.177 | 27 | 27 | 5.22 | 23.7104 | 2.1278 | 0.0019 |  |  | 1 | 2058105 | 445557 | 2465 | 1324
146.593 | 146.593 | 28 | 28 | 4.74 | 26.8268 | 2.8748 | 0.0034 |  |  | 3 | 196533 | 290527 | 1025 | 961
148.289 | 148.289 | 29 | 29 | 4.94 | 500.8832 | 7.0355 | 0.0203 |  |  | 7 | 180664 | 400391 | 6754 | 786
150.56 | 150.56 | 30 | 30 | 5.04 | 500.8832 | 6.2689 | 0.0161 |  |  | 4 | 183105 | 422363 | 4887 | 1020
150.634 | 150.634 | 31 | 31 | 4.11 | 105.9857 | 39.6885 | 0.6452 |  |  | 121 | 196533 | 206299 | 1158 | 1024
151.083 | 151.083 | 32 | 32 | 5.11 | 22.7338 | 2.0061 | 0.0016 |  |  | 1 | 184326 | 424805 | 1260 | 1324
151.868 | 151.868 | 33 | 33 | 4.34 | 48.7994 | 5.4147 | 0.012 |  |  | 9 | 181885 | 214844 | 1288 | 1015
151.935 | 151.935 | 34 | 34 | 4.59 | 29.0814 | 3.5815 | 0.0053 |  |  | 5 | 181885 | 303955 | 993 | 903
154.575 | 154.575 | 35 | 35 | 4.13 | 75.1666 | 9.1935 | 0.0346 |  |  | 14 | 180664 | 208740 | 1214 | 896
155.525 | 155.525 | 36 | 36 | 4.29 | 28.8373 | 4.5595 | 0.0085 |  |  | 10 | 142822 | 247803 | 1263 | 759
156.318 | 156.318 | 37 | 37 | 5.11 | 21.0248 | 1.9677 | 0.0016 |  |  | 1 | 2032471 | 405273 | 7834 | 1047
156.98 | 156.98 | 38 | 38 | 3.84 | 71.8061 | 7.8144 | 0.025 |  |  | 19 | 180664 | 183105 | 1153 | 955
157.72 | 157.72 | 39 | 39 | 5.03 | 22.7338 | 2.1647 | 0.0019 |  |  | 1 | 1204834 | 397949 | 3737 | 1324
157.825 | 157.825 | 40 | 40 | 4.02 | 40.4986 | 4.3262 | 0.0077 |  |  | 6 | 142822 | 179443 | 1036 | 895
157.916 | 157.916 | 41 | 41 | 3.91 | 54.6588 | 6.2413 | 0.016 |  |  | 9 | 142822 | 169678 | 1160 | 1017
157.966 | 157.966 | 42 | 42 | 4.13 | 36.5924 | 4.0711 | 0.0068 |  |  | 6 | 142822 | 181885 | 1034 | 893
159.024 | 159.024 | 43 | 43 | 5.08 | 22.2455 | 1.9744 | 0.0016 |  |  | 1 | 2108154 | 405273 | 3624 | 1324
159.037 | 159.037 | 44 | 44 | 4.22 | 28.7799 | 3.7595 | 0.0058 |  |  | 5 | 142822 | 179443 | 1158 | 1024
159.118 | 159.118 | 45 | 45 | 4.2 | 33.1744 | 3.8007 | 0.0059 |  |  | 5 | 142822 | 184326 | 1029 | 903
159.219 | 159.219 | 46 | 46 | 4.27 | 34.6393 | 3.6262 | 0.0054 |  |  | 4 | 142822 | 183105 | 1033 | 912
159.431 | 159.431 | 47 | 47 | 5.29 | 1.192 | 0.329 | 0 |  |  | 0 | 4102783 | 474854 | 262 | 1324
159.574 | 159.574 | 48 | 48 | 4.3 | 29.7564 | 3.736 | 0.0057 |  |  | 4 | 142822 | 181885 | 1033 | 1021
159.662 | 159.662 | 49 | 49 | 5.06 | 22.7338 | 1.9809 | 0.0016 |  |  | 1 | 2183838 | 412598 | 5010 | 1324
159.802 | 159.802 | 50 | 50 | 4.97 | 23.2221 | 2.0038 | 0.0016 |  |  | 1 | 43945 | 400391 | 7411 | 1324
159.99 | 159.99 | 51 | 51 | 5.05 | 22.7338 | 2.0125 | 0.0017 |  |  | 1 | 2108154 | 424805 | 2215 | 1324
160.029 | 160.029 | 52 | 52 | 4.17 | 35.6732 | 4.5574 | 0.0085 |  |  | 8 | 181885 | 184326 | 1124 | 940
160.102 | 160.102 | 53 | 53 | 4.15 | 46.4154 | 3.9265 | 0.0063 |  |  | 5 | 142822 | 178223 | 1062 | 898
160.16 | 160.16 | 54 | 54 | 4 | 49.776 | 5.6152 | 0.0129 |  |  | 8 | 142822 | 168457 | 1159 | 960
160.21 | 160.21 | 55 | 55 | 4.1 | 35.6158 | 4.4034 | 0.0079 |  |  | 5 | 142822 | 173340 | 1033 | 899
160.274 | 160.274 | 56 | 56 | 4.64 | 31.5229 | 2.6097 | 0.0028 |  |  | 3 | 183105 | 268555 | 1750 | 1324
160.447 | 160.447 | 57 | 57 | 5.04 | 24.1986 | 2.1136 | 0.0018 |  |  | 2 | 67139 | 422363 | 2182 | 1324
160.54 | 160.54 | 58 | 58 | 4.62 | 158.7201 | 15.3569 | 0.0966 |  |  | 17 | 396729 | 377197 | 4457 | 1324
160.76 | 160.76 | 59 | 59 | 5.15 | 1.192 | 0.3338 | 0 |  |  | 0 | 2791748 | 473633 | 745 | 1324
160.838 | 160.838 | 60 | 60 | 4.6 | 190.4584 | 17.8956 | 0.1312 |  |  | 23 | 396729 | 388184 | 1169 | 1024
160.848 | 160.848 | 61 | 61 | 3.51 | 62.0404 | 18.295 | 0.1371 |  |  | 33 | 179443 | 179443 | 146 | 725
160.889 | 160.889 | 62 | 62 | 5.33 | 1.192 | 0.3278 | 0 |  |  | 0 | 700684 | 505371 | 251 | 1324
160.947 | 160.947 | 63 | 63 | 4.5 | 33.7201 | 4.2098 | 0.0073 |  |  | 4 | 185547 | 288086 | 1193 | 959
160.961 | 160.961 | 64 | 64 | 4.39 | 33.6627 | 4.2753 | 0.0075 |  |  | 4 | 181885 | 200195 | 1030 | 846
161.102 | 161.102 | 65 | 65 | 5.22 | 1.192 | 0.3347 | 0 |  |  | 0 | 3645020 | 484619 | 153 | 1324
161.159 | 161.159 | 66 | 66 | 4.76 | 27.8607 | 3.9382 | 0.0064 |  |  | 5 | 321045 | 332031 | 1137 | 994
161.201 | 161.201 | 67 | 67 | 4.28 | 66.9232 | 8.3637 | 0.0287 |  |  | 15 | 180664 | 303955 | 4403 | 781
161.323 | 161.323 | 68 | 68 | 4.54 | 31.2213 | 3.5335 | 0.0051 |  |  | 4 | 181885 | 225830 | 1199 | 1022
161.386 | 161.386 | 69 | 69 | 4.3 | 30.5463 | 3.5662 | 0.0052 |  |  | 4 | 142822 | 181885 | 950 | 1021
161.395 | 161.395 | 70 | 70 | 4.42 | 28.7799 | 3.7313 | 0.0057 |  |  | 4 | 178223 | 233154 | 1085 | 1022
161.45 | 161.45 | 71 | 71 | 4.15 | 63.9936 | 9.5677 | 0.0375 |  |  | 10 | 180664 | 238037 | 1750 | 1023
161.517 | 161.517 | 72 | 72 | 4.47 | 65.9467 | 7.6838 | 0.0242 |  |  | 9 | 327148 | 270996 | 1499 | 959
161.667 | 161.667 | 73 | 73 | 5.05 | 22.2455 | 1.9732 | 0.0016 |  |  | 1 | 2108154 | 418701 | 7635 | 1324
161.676 | 161.676 | 74 | 74 | 4.71 | 39.5221 | 3.6074 | 0.0053 |  |  | 4 | 321045 | 333252 | 1330 | 932
161.761 | 161.761 | 75 | 75 | 4.99 | 20.7807 | 1.8795 | 0.0014 |  |  | 1 | 41504 | 411377 | 7292 | 1324
161.838 | 161.838 | 76 | 76 | 4.96 | 500.8832 | 6.5078 | 0.0173 |  |  | 4 | 152588 | 385742 | 676 | 1020
161.896 | 161.896 | 77 | 77 | 4.37 | 24.4428 | 3.3241 | 0.0045 |  |  | 4 | 142822 | 186768 | 2372 | 1018
162.003 | 162.003 | 78 | 78 | 4.35 | 28.7799 | 4.2593 | 0.0074 |  |  | 8 | 109863 | 197754 | 1144 | 813
162.264 | 162.264 | 79 | 79 | 4.98 | 500.8832 | 6.1811 | 0.0156 |  |  | 3 | 179443 | 417480 | 7627 | 1019
162.402 | 162.402 | 80 | 80 | 5.06 | 500.8832 | 6.2334 | 0.0159 |  |  | 3 | 184326 | 419922 | 5550 | 791
162.746 | 162.746 | 81 | 81 | 5.27 | 1.192 | 0.335 | 0 |  |  | 0 | 147705 | 480957 | 217 | 1324
162.879 | 162.879 | 82 | 82 | 4.61 | 22.9205 | 2.5752 | 0.0027 |  |  | 3 | 179443 | 286865 | 1025 | 847
163.184 | 163.184 | 83 | 83 | 5.21 | 1.2494 | 0.3378 | 0 |  |  | 0 | 4390869 | 480957 | 4138 | 1324
163.318 | 163.318 | 84 | 84 | 4.7 | 500.8832 | 6.842 | 0.0192 |  |  | 6 | 183105 | 347900 | 8069 | 1018
163.398 | 163.398 | 85 | 85 | 4.19 | 39.0912 | 4.212 | 0.0073 |  |  | 6 | 183105 | 183105 | 1114 | 1019
163.764 | 163.764 | 86 | 86 | 5.02 | 19.8041 | 1.8205 | 0.0014 |  |  | 1 | 183105 | 406494 | 3830 | 1324
163.77 | 163.77 | 87 | 87 | 4.23 | 36.1615 | 5.1867 | 0.011 |  |  | 5 | 180664 | 190430 | 1455 | 819
163.819 | 163.819 | 88 | 88 | 4.54 | 28.349 | 3.2205 | 0.0042 |  |  | 3 | 178223 | 238037 | 1064 | 1020
163.977 | 163.977 | 89 | 89 | 3.75 | 114.2291 | 18.2061 | 0.1358 |  |  | 33 | 181885 | 184326 | 1347 | 1023
164.098 | 164.098 | 90 | 90 | 4.57 | 31.2213 | 3.0258 | 0.0038 |  |  | 3 | 196533 | 247803 | 1026 | 847
164.143 | 164.143 | 91 | 91 | 4.22 | 35.185 | 4.6959 | 0.009 |  |  | 7 | 142822 | 192871 | 1346 | 969
164.214 | 164.214 | 92 | 92 | 5.23 | 1.192 | 0.326 | 0 |  |  | 0 | 3160400 | 465088 | 499 | 1324
164.535 | 164.535 | 93 | 93 | 4.19 | 33.2318 | 4.3799 | 0.0079 |  |  | 7 | 184326 | 183105 | 1121 | 919
164.942 | 164.942 | 94 | 94 | 4.44 | 29.5697 | 3.5977 | 0.0053 |  |  | 4 | 150146 | 187988 | 824 | 864
165.442 | 165.442 | 95 | 95 | 4.23 | 30.733 | 3.7555 | 0.0058 |  |  | 5 | 181885 | 185547 | 1026 | 1016
165.615 | 165.615 | 96 | 96 | 5.23 | 25.6635 | 2.1955 | 0.002 |  |  | 2 | 1154785 | 452881 | 1357 | 1324
165.79 | 165.79 | 97 | 97 | 3.92 | 150.9076 | 18.4379 | 0.1392 |  |  | 22 | 181885 | 186768 | 1353 | 1023
165.841 | 165.841 | 98 | 98 | 4.48 | 25.3619 | 2.9741 | 0.0036 |  |  | 3 | 184326 | 196533 | 1030 | 1024
165.893 | 165.893 | 99 | 99 | 4.34 | 24.9311 | 3.2185 | 0.0042 |  |  | 4 | 142822 | 184326 | 1909 | 955
165.955 | 165.955 | 100 | 100 | 4.59 | 26.3959 | 3.4078 | 0.0048 |  |  | 4 | 180664 | 251465 | 1278 | 877
166.217 | 166.217 | 101 | 101 | 4.4 | 27.8033 | 3.4502 | 0.0049 |  |  | 5 | 179443 | 195313 | 1026 | 973
166.251 | 166.251 | 102 | 102 | 4.44 | 500.8832 | 8.3227 | 0.0284 |  |  | 10 | 181885 | 225830 | 1501 | 875
166.49 | 166.49 | 103 | 103 | 5.13 | 23.2221 | 1.9292 | 0.0015 |  |  | 1 | 2158203 | 419922 | 7469 | 1324
166.549 | 166.549 | 104 | 104 | 4.97 | 20.2924 | 1.8995 | 0.0015 |  |  | 1 | 2158203 | 401611 | 5659 | 1324
166.597 | 166.597 | 105 | 105 | 5.08 | 23.7104 | 1.9749 | 0.0016 |  |  | 1 | 2108154 | 419922 | 6408 | 1324
166.656 | 166.656 | 106 | 106 | 5.31 | 1.192 | 0.3287 | 0 |  |  | 0 | 876465 | 489502 | 446 | 1324
166.872 | 166.872 | 107 | 107 | 5 | 22.2455 | 2.0639 | 0.0017 |  |  | 1 | 179443 | 396729 | 2435 | 1324
166.923 | 166.923 | 108 | 108 | 5.13 | 24.1986 | 2.0964 | 0.0018 |  |  | 1 | 2108154 | 424805 | 6954 | 1324
167.073 | 167.073 | 109 | 109 | 5.16 | 21.2689 | 1.9255 | 0.0015 |  |  | 1 | 2058105 | 424805 | 1500 | 1324
167.125 | 167.125 | 110 | 110 | 5.01 | 500.8832 | 6.3034 | 0.0163 |  |  | 4 | 184326 | 410156 | 5988 | 1015
167.632 | 167.632 | 111 | 111 | 4.27 | 41.7768 | 5.277 | 0.0114 |  |  | 6 | 175781 | 230713 | 988 | 843
167.962 | 167.962 | 112 | 112 | 4.05 | 64.9127 | 6.3267 | 0.0164 |  |  | 10 | 180664 | 186768 | 1204 | 1023
168.009 | 168.009 | 113 | 113 | 3.98 | 77.1197 | 7.3025 | 0.0218 |  |  | 11 | 180664 | 185547 | 1204 | 930
168.118 | 168.118 | 114 | 114 | 5.11 | 23.7104 | 1.9898 | 0.0016 |  |  | 1 | 180664 | 407715 | 656 | 1324
168.212 | 168.212 | 115 | 115 | 4.71 | 25.8502 | 2.6544 | 0.0029 |  |  | 2 | 183105 | 334473 | 1025 | 1019
168.681 | 168.681 | 116 | 116 | 4.47 | 25.9076 | 3.4776 | 0.005 |  |  | 3 | 142822 | 230713 | 1426 | 731
169.152 | 169.152 | 117 | 117 | 4.97 | 22.7338 | 2.0934 | 0.0018 |  |  | 1 | 2158203 | 393066 | 2506 | 1324
169.262 | 169.262 | 118 | 118 | 4.26 | 34.6967 | 5.0541 | 0.0105 |  |  | 6 | 181885 | 201416 | 1408 | 1019
169.318 | 169.318 | 119 | 119 | 4.03 | 53.1939 | 5.6715 | 0.0132 |  |  | 9 | 142822 | 170898 | 1154 | 1011
170.378 | 170.378 | 120 | 120 | 4.03 | 67.8998 | 8.2898 | 0.0281 |  |  | 10 | 178223 | 181885 | 1314 | 1020
170.424 | 170.424 | 121 | 121 | 4.07 | 41.5326 | 5.3901 | 0.0119 |  |  | 6 | 178223 | 184326 | 1114 | 822
170.495 | 170.495 | 122 | 122 | 4.72 | 24.9311 | 2.3155 | 0.0022 |  |  | 3 | 180664 | 322266 | 3537 | 1324
170.87 | 170.87 | 123 | 123 | 5.03 | 21.2689 | 1.8645 | 0.0014 |  |  | 1 | 67139 | 416260 | 5502 | 1324
171.114 | 171.114 | 124 | 124 | 3.7 | 111.8451 | 20.9847 | 0.1804 |  |  | 51 | 181885 | 185547 | 1483 | 1019
171.185 | 171.185 | 125 | 125 | 3.96 | 47.8229 | 8.6009 | 0.0303 |  |  | 19 | 181885 | 185547 | 1090 | 868
171.202 | 171.202 | 126 | 126 | 4.31 | 29.0814 | 3.4873 | 0.005 |  |  | 4 | 150146 | 186768 | 940 | 862
171.384 | 171.384 | 127 | 127 | 4.08 | 40.0678 | 4.9345 | 0.01 |  |  | 6 | 142822 | 180664 | 1064 | 892
171.549 | 171.549 | 128 | 128 | 4.1 | 29.8139 | 4.5332 | 0.0084 |  |  | 7 | 181885 | 183105 | 1058 | 865
171.634 | 171.634 | 129 | 129 | 5.1 | 22.7338 | 2.0671 | 0.0018 |  |  | 1 | 1204834 | 424805 | 4877 | 1324
171.679 | 171.679 | 130 | 130 | 3.99 | 48.3686 | 5.5881 | 0.0128 |  |  | 7 | 183105 | 177002 | 1128 | 887
171.9 | 171.9 | 131 | 131 | 4.35 | 27.8607 | 3.2696 | 0.0044 |  |  | 6 | 180664 | 244141 | 1820 | 1020
171.962 | 171.962 | 132 | 132 | 4.69 | 20.7807 | 2.2375 | 0.0021 |  |  | 1 | 67139 | 294189 | 8007 | 1324
172.034 | 172.034 | 133 | 133 | 3.64 | 161.1041 | 23.6345 | 0.2288 |  |  | 37 | 181885 | 178223 | 1344 | 1021
172.096 | 172.096 | 134 | 134 | 3.82 | 72.2943 | 11.3784 | 0.053 |  |  | 23 | 181885 | 184326 | 1220 | 976
172.164 | 172.164 | 135 | 135 | 5.27 | 1.192 | 0.3404 | 0 |  |  | 0 | 2305908 | 488281 | 803 | 1324
172.228 | 172.228 | 136 | 136 | 5.31 | 1.192 | 0.333 | 0 |  |  | 0 | 1143799 | 487061 | 18 | 1324
172.317 | 172.317 | 137 | 137 | 5 | 23.2221 | 2.0361 | 0.0017 |  |  | 1 | 183105 | 371094 | 7177 | 1324
172.39 | 172.39 | 138 | 138 | 5.3 | 1.192 | 0.3368 | 0 |  |  | 0 | 2722168 | 489502 | 343 | 1324
172.519 | 172.519 | 139 | 139 | 3.78 | 76.1432 | 11.9728 | 0.0587 |  |  | 20 | 178223 | 180664 | 1750 | 967
172.731 | 172.731 | 140 | 140 | 4.1 | 42.4518 | 4.9932 | 0.0102 |  |  | 7 | 142822 | 177002 | 1034 | 898
172.795 | 172.795 | 141 | 141 | 3.97 | 42.4518 | 6.6374 | 0.018 |  |  | 13 | 181885 | 184326 | 1184 | 973
172.846 | 172.846 | 142 | 142 | 4.26 | 26.3385 | 3.228 | 0.0043 |  |  | 3 | 150146 | 183105 | 1030 | 725
172.929 | 172.929 | 143 | 143 | 5.29 | 1.192 | 0.3323 | 0 |  |  | 0 | 325928 | 493164 | 1681 | 1324
173.058 | 173.058 | 144 | 144 | 4.86 | 23.7104 | 2.2205 | 0.002 |  |  | 2 | 169678 | 336914 | 1164 | 1324
173.19 | 173.19 | 145 | 145 | 5.05 | 24.1986 | 2.0619 | 0.0017 |  |  | 1 | 1204834 | 417480 | 3148 | 1324
173.315 | 173.315 | 146 | 146 | 4.37 | 28.2916 | 3.2594 | 0.0044 |  |  | 4 | 181885 | 196533 | 1026 | 1018
173.389 | 173.389 | 147 | 147 | 4.82 | 500.8832 | 6.6524 | 0.0181 |  |  | 4 | 183105 | 367432 | 3632 | 1017
173.443 | 173.443 | 148 | 148 | 4.28 | 30.733 | 3.7716 | 0.0058 |  |  | 5 | 142822 | 187988 | 1031 | 1023
173.587 | 173.587 | 149 | 149 | 5.06 | 21.2689 | 2.0301 | 0.0017 |  |  | 1 | 2183838 | 417480 | 1333 | 1324
174.14 | 174.14 | 150 | 150 | 4.47 | 27.8033 | 3.1251 | 0.004 |  |  | 3 | 180664 | 192871 | 1030 | 1024
174.278 | 174.278 | 151 | 151 | 4.17 | 24.9311 | 1.5491 | 0.001 |  |  | 2 | 142822 | 197754 | 6997 | 1324
174.387 | 174.387 | 152 | 152 | 4.43 | 500.8832 | 8.066 | 0.0266 |  |  | 8 | 184326 | 236816 | 3905 | 874
174.421 | 174.421 | 153 | 153 | 4.21 | 28.349 | 4.204 | 0.0072 |  |  | 6 | 181885 | 183105 | 1070 | 869
174.665 | 174.665 | 154 | 154 | 4.31 | 24.9311 | 3.3224 | 0.0045 |  |  | 2 | 181885 | 207520 | 1489 | 871
175.446 | 175.446 | 155 | 155 | 3.82 | 71.2604 | 7.575 | 0.0235 |  |  | 11 | 142822 | 166016 | 1167 | 1018
175.59 | 175.59 | 156 | 156 | 4.29 | 29.7564 | 3.6475 | 0.0054 |  |  | 7 | 180664 | 201416 | 1026 | 913
175.612 | 175.612 | 157 | 157 | 4.4 | 36.6498 | 4.2756 | 0.0075 |  |  | 8 | 180664 | 196533 | 1275 | 743
175.657 | 175.657 | 158 | 158 | 4.57 | 32.4994 | 3.1273 | 0.004 |  |  | 5 | 181885 | 246582 | 628 | 859
175.885 | 175.885 | 159 | 159 | 5.07 | 23.2221 | 2.0873 | 0.0018 |  |  | 1 | 2233887 | 421143 | 5661 | 1324
175.978 | 175.978 | 160 | 160 | 5.05 | 23.7104 | 2.0135 | 0.0017 |  |  | 1 | 2233887 | 400391 | 5780 | 1324
176.124 | 176.124 | 161 | 161 | 3.74 | 65.401 | 8.6594 | 0.0307 |  |  | 15 | 181885 | 174561 | 1168 | 1022
176.141 | 176.141 | 162 | 162 | 4.31 | 28.349 | 4.1315 | 0.007 |  |  | 6 | 144043 | 186768 | 5808 | 1024
176.228 | 176.228 | 163 | 163 | 4.36 | 30.3021 | 4.185 | 0.0072 |  |  | 7 | 181885 | 185547 | 1122 | 1020
176.316 | 176.316 | 164 | 164 | 3.71 | 62.4713 | 7.9449 | 0.0259 |  |  | 12 | 181885 | 164795 | 1247 | 962
176.377 | 176.377 | 165 | 165 | 4.7 | 24.8736 | 2.5042 | 0.0026 |  |  | 3 | 184326 | 325928 | 1025 | 1024
176.439 | 176.439 | 166 | 166 | 4.9 | 21.2689 | 1.9175 | 0.0015 |  |  | 1 | 2183838 | 393066 | 6795 | 1324
176.501 | 176.501 | 167 | 167 | 4.12 | 43.9166 | 5.7977 | 0.0138 |  |  | 9 | 183105 | 181885 | 1156 | 871
176.551 | 176.551 | 168 | 168 | 4.38 | 25.3619 | 3.1515 | 0.0041 |  |  | 4 | 181885 | 187988 | 1025 | 885
176.62 | 176.62 | 169 | 169 | 5.23 | 1.192 | 0.3292 | 0 |  |  | 0 | 318604 | 465088 | 756 | 1324
176.693 | 176.693 | 170 | 170 | 4.85 | 22.7338 | 2.0187 | 0.0017 |  |  | 1 | 2183838 | 393066 | 1819 | 1324
176.755 | 176.755 | 171 | 171 | 5.05 | 22.2455 | 2.0002 | 0.0016 |  |  | 1 | 1254883 | 402832 | 3416 | 1324
176.978 | 176.978 | 172 | 172 | 4.37 | 30.2447 | 3.772 | 0.0058 |  |  | 5 | 142822 | 190430 | 1032 | 1022
177.035 | 177.035 | 173 | 173 | 3.79 | 55.1471 | 10.3612 | 0.044 |  |  | 29 | 181885 | 185547 | 3719 | 1023
177.109 | 177.109 | 174 | 174 | 4.45 | 28.349 | 3.0975 | 0.0039 |  |  | 6 | 180664 | 227051 | 1612 | 961
177.173 | 177.173 | 175 | 175 | 4.27 | 36.1041 | 4.0525 | 0.0067 |  |  | 9 | 180664 | 200195 | 1089 | 977
177.326 | 177.326 | 176 | 176 | 3.97 | 40.0104 | 6.3589 | 0.0166 |  |  | 12 | 142822 | 180664 | 1101 | 905
177.513 | 177.513 | 177 | 177 | 5.04 | 24.1986 | 2.1701 | 0.0019 |  |  | 1 | 1079102 | 406494 | 1749 | 1324
177.534 | 177.534 | 178 | 178 | 4.11 | 30.2447 | 5.1185 | 0.0107 |  |  | 13 | 180664 | 197754 | 1370 | 745
177.691 | 177.691 | 179 | 179 | 4.1 | 35.6158 | 5.2461 | 0.0113 |  |  | 9 | 181885 | 184326 | 1144 | 862
177.755 | 177.755 | 180 | 180 | 4.47 | 28.1049 | 2.6759 | 0.0029 |  |  | 3 | 181885 | 224609 | 659 | 794
177.772 | 177.772 | 181 | 181 | 3.75 | 39.5221 | 7.8404 | 0.0252 |  |  | 22 | 181885 | 183105 | 7123 | 749
177.802 | 177.802 | 182 | 182 | 5.3 | 1.192 | 0.3287 | 0 |  |  | 0 | 925293 | 490723 | 102 | 1324
177.839 | 177.839 | 183 | 183 | 5.28 | 1.4361 | 0.4012 | 0.0001 |  |  | 1 | 1221 | 443115 | 4675 | 1324
177.862 | 177.862 | 184 | 184 | 5.25 | 1.192 | 0.3308 | 0 |  |  | 0 | 325928 | 478516 | 537 | 1324
177.903 | 177.903 | 185 | 185 | 4.14 | 149.8736 | 16.113 | 0.1063 |  |  | 22 | 181885 | 231934 | 1313 | 1025
177.932 | 177.932 | 186 | 186 | 4.03 | 37.6264 | 4.6598 | 0.0089 |  |  | 6 | 181885 | 191650 | 1300 | 1021
178.022 | 178.022 | 187 | 187 | 4.88 | 23.7104 | 2.2616 | 0.0021 |  |  | 3 | 180664 | 373535 | 4809 | 1324
178.066 | 178.066 | 188 | 188 | 3.74 | 82.5482 | 8.9295 | 0.0327 |  |  | 15 | 142822 | 183105 | 1214 | 1022
178.143 | 178.143 | 189 | 189 | 4.22 | 33.1744 | 3.7181 | 0.0057 |  |  | 5 | 142822 | 180664 | 1030 | 902
178.207 | 178.207 | 190 | 190 | 5.3 | 1.2494 | 0.328 | 0 |  |  | 0 | 1434326 | 480957 | 811 | 1324
178.388 | 178.388 | 191 | 191 | 4.98 | 19.8041 | 1.8776 | 0.0014 |  |  | 1 | 67139 | 404053 | 6452 | 1324
178.442 | 178.442 | 192 | 192 | 4.5 | 25.3619 | 2.9092 | 0.0035 |  |  | 5 | 183105 | 202637 | 1026 | 1019
178.567 | 178.567 | 193 | 193 | 4.94 | 21.7572 | 2.0157 | 0.0017 |  |  | 1 | 36621 | 408936 | 4617 | 1324
178.621 | 178.621 | 194 | 194 | 5.28 | 1.192 | 0.3289 | 0 |  |  | 0 | 322266 | 468750 | 1055 | 1324
178.666 | 178.666 | 195 | 195 | 4.3 | 34.6967 | 3.3472 | 0.0046 |  |  | 5 | 184326 | 186768 | 1426 | 954
178.716 | 178.716 | 196 | 196 | 3.71 | 247.0416 | 31.8881 | 0.4165 |  |  | 42 | 181885 | 181885 | 1345 | 1022
178.792 | 178.792 | 197 | 197 | 4.42 | 45.9271 | 3.8901 | 0.0062 |  |  | 4 | 148926 | 196533 | 1056 | 825
178.854 | 178.854 | 198 | 198 | 4.02 | 44.8932 | 5.2293 | 0.0112 |  |  | 7 | 142822 | 169678 | 1034 | 900
178.901 | 178.901 | 199 | 199 | 4.33 | 26.8268 | 3.4579 | 0.0049 |  |  | 5 | 142822 | 186768 | 1027 | 1020
179 | 179 | 200 | 200 | 4.99 | 21.2689 | 1.9791 | 0.0016 |  |  | 1 | 183105 | 400391 | 3873 | 1324
179.086 | 179.086 | 201 | 201 | 5.03 | 23.2221 | 2.014 | 0.0017 |  |  | 1 | 1029053 | 407715 | 660 | 1324
179.227 | 179.227 | 202 | 202 | 5.02 | 21.7572 | 1.9813 | 0.0016 |  |  | 1 | 2108154 | 428467 | 365 | 1324
179.272 | 179.272 | 203 | 203 | 4.12 | 41.5326 | 5.9527 | 0.0145 |  |  | 16 | 180664 | 186768 | 1165 | 731
179.337 | 179.337 | 204 | 204 | 3.91 | 30.2447 | 6.3327 | 0.0164 |  |  | 9 | 142822 | 194092 | 1025 | 962
179.359 | 179.359 | 205 | 205 | 4.53 | 29.2682 | 2.8993 | 0.0034 |  |  | 3 | 178223 | 229492 | 1025 | 1022
179.447 | 179.447 | 206 | 206 | 5.11 | 20.0482 | 0.6581 | 0.0002 |  |  | 0 | 137939 | 461426 | 8110 | 1324
179.525 | 179.525 | 207 | 207 | 4.2 | 28.8373 | 5.0908 | 0.0106 |  |  | 13 | 180664 | 191650 | 1153 | 962
179.774 | 179.774 | 208 | 208 | 5.08 | 23.7104 | 2.1082 | 0.0018 |  |  | 2 | 2108154 | 397949 | 5589 | 1324
179.794 | 179.794 | 209 | 209 | 4.04 | 50.7525 | 5.8998 | 0.0143 |  |  | 9 | 142822 | 167236 | 1153 | 1015
179.868 | 179.868 | 210 | 210 | 5.31 | 1.192 | 0.3375 | 0 |  |  | 0 | 3355713 | 498047 | 1444 | 1324
179.892 | 179.892 | 211 | 211 | 4.05 | 43.4283 | 5.0685 | 0.0105 |  |  | 7 | 142822 | 172119 | 1033 | 898
180.084 | 180.084 | 212 | 212 | 5.02 | 21.2689 | 1.9749 | 0.0016 |  |  | 1 | 2108154 | 400391 | 2081 | 1324
180.099 | 180.099 | 213 | 213 | 4.5 | 36.1615 | 3.8797 | 0.0062 |  |  | 4 | 183105 | 307617 | 1125 | 773
180.244 | 180.244 | 214 | 214 | 5.06 | 21.7572 | 2.0165 | 0.0017 |  |  | 1 | 2108154 | 405273 | 27 | 1324
180.291 | 180.291 | 215 | 215 | 4.15 | 35.6732 | 4.9732 | 0.0101 |  |  | 6 | 178223 | 180664 | 1232 | 1021
180.322 | 180.322 | 216 | 216 | 4.53 | 29.0814 | 3.6733 | 0.0055 |  |  | 4 | 196533 | 235596 | 993 | 909
180.477 | 180.477 | 217 | 217 | 5.07 | 19.8041 | 1.8939 | 0.0015 |  |  | 1 | 2158203 | 437012 | 1276 | 1324
180.535 | 180.535 | 218 | 218 | 4.1 | 45.9271 | 7.1284 | 0.0208 |  |  | 14 | 181885 | 186768 | 1478 | 1014
180.678 | 180.678 | 219 | 219 | 5.01 | 22.7338 | 1.9852 | 0.0016 |  |  | 1 | 181885 | 399170 | 5445 | 1324
180.803 | 180.803 | 220 | 220 | 5.06 | 21.7572 | 1.9386 | 0.0015 |  |  | 1 | 2058105 | 411377 | 5461 | 1324
180.86 | 180.86 | 221 | 221 | 5.25 | 1.2494 | 0.332 | 0 |  |  | 0 | 3009033 | 479736 | 6550 | 1324
180.892 | 180.892 | 222 | 222 | 5.23 | 1.192 | 0.3324 | 0 |  |  | 0 | 322266 | 468750 | 309 | 1324
180.922 | 180.922 | 223 | 223 | 4.07 | 43.4857 | 5.2171 | 0.0111 |  |  | 11 | 180664 | 181885 | 1512 | 973
180.99 | 180.99 | 224 | 224 | 4.61 | 20.7807 | 2.3944 | 0.0023 |  |  | 2 | 183105 | 263672 | 2140 | 1324
181.234 | 181.234 | 225 | 225 | 4.89 | 21.2689 | 1.9672 | 0.0016 |  |  | 1 | 2108154 | 382080 | 4830 | 844
181.452 | 181.452 | 226 | 226 | 4.82 | 23.7104 | 1.9877 | 0.0016 |  |  | 2 | 67139 | 378418 | 6659 | 1324
181.473 | 181.473 | 227 | 227 | 3.44 | 104.4635 | 11.9516 | 0.0585 |  |  | 13 | 162354 | 147705 | 1185 | 1020
181.554 | 181.554 | 228 | 228 | 5.27 | 1.192 | 0.3322 | 0 |  |  | 0 | 1882324 | 479736 | 1310 | 1324
181.632 | 181.632 | 229 | 229 | 4.2 | 31.7096 | 3.8403 | 0.006 |  |  | 5 | 142822 | 179443 | 1030 | 904
181.694 | 181.694 | 230 | 230 | 5.07 | 20.7807 | 1.858 | 0.0014 |  |  | 1 | 2208252 | 417480 | 659 | 1324
181.766 | 181.766 | 231 | 231 | 3.89 | 66.8658 | 9.7793 | 0.0392 |  |  | 25 | 181885 | 184326 | 1185 | 739
181.872 | 181.872 | 232 | 232 | 4.39 | 31.7096 | 3.9814 | 0.0065 |  |  | 5 | 180664 | 202637 | 1088 | 967
181.941 | 181.941 | 233 | 233 | 5.09 | 22.2455 | 1.9936 | 0.0016 |  |  | 1 | 2183838 | 415039 | 2944 | 1324
182.078 | 182.078 | 234 | 234 | 4.35 | 36.1041 | 3.9522 | 0.0064 |  |  | 6 | 142822 | 187988 | 1032 | 898
182.217 | 182.217 | 235 | 235 | 5.06 | 20.7807 | 1.861 | 0.0014 |  |  | 1 | 67139 | 400391 | 3780 | 1324
182.226 | 182.226 | 236 | 236 | 4 | 39.0912 | 5.2972 | 0.0115 |  |  | 8 | 180664 | 175781 | 1063 | 971
182.266 | 182.266 | 237 | 237 | 3.86 | 82.4908 | 9.4751 | 0.0368 |  |  | 17 | 180664 | 172119 | 1150 | 984
182.335 | 182.335 | 238 | 238 | 4.02 | 38.6029 | 5.3446 | 0.0117 |  |  | 7 | 181885 | 173340 | 1051 | 1018
182.4 | 182.4 | 239 | 239 | 4.29 | 29.7564 | 4.3196 | 0.0076 |  |  | 8 | 180664 | 189209 | 1025 | 970
182.49 | 182.49 | 240 | 240 | 5.09 | 24.1986 | 1.9988 | 0.0016 |  |  | 1 | 1129150 | 421143 | 7022 | 1324
182.536 | 182.536 | 241 | 241 | 5.31 | 1.192 | 0.3385 | 0 |  |  | 0 | 1739502 | 479736 | 1280 | 1324
182.618 | 182.618 | 242 | 242 | 4.41 | 29.2682 | 3.0582 | 0.0038 |  |  | 4 | 142822 | 192871 | 1026 | 951
182.731 | 182.731 | 243 | 243 | 4.53 | 22.4322 | 2.7951 | 0.0032 |  |  | 4 | 180664 | 220947 | 1024 | 1023
182.751 | 182.751 | 244 | 244 | 4.32 | 40.4986 | 3.9901 | 0.0065 |  |  | 5 | 142822 | 184326 | 1033 | 1020
182.978 | 182.978 | 245 | 245 | 4.22 | 37.0807 | 3.7901 | 0.0059 |  |  | 5 | 142822 | 180664 | 1096 | 900
183.104 | 183.104 | 246 | 246 | 5.2 | 1.192 | 0.3332 | 0 |  |  | 0 | 3865967 | 489502 | 600 | 1324
183.166 | 183.166 | 247 | 247 | 4.26 | 42.4518 | 3.9623 | 0.0064 |  |  | 6 | 180664 | 197754 | 1031 | 882
183.291 | 183.291 | 248 | 248 | 4.18 | 35.6158 | 4.2133 | 0.0073 |  |  | 6 | 142822 | 177002 | 1034 | 899
183.41 | 183.41 | 249 | 249 | 3.57 | 118.6811 | 13.3458 | 0.073 |  |  | 20 | 180664 | 153809 | 1329 | 1021
183.471 | 183.471 | 250 | 250 | 3.51 | 152.315 | 18.2384 | 0.1362 |  |  | 28 | 150146 | 158691 | 4355 | 1022
183.549 | 183.549 | 251 | 251 | 4.99 | 21.7572 | 1.8442 | 0.0014 |  |  | 1 | 2108154 | 410156 | 5871 | 1324
183.597 | 183.597 | 252 | 252 | 4.08 | 39.5795 | 5.3254 | 0.0116 |  |  | 10 | 181885 | 180664 | 1118 | 813
183.657 | 183.657 | 253 | 253 | 4.48 | 25.8502 | 3.4897 | 0.005 |  |  | 7 | 180664 | 198975 | 1086 | 1019
183.746 | 183.746 | 254 | 254 | 4.77 | 22.2455 | 2.1523 | 0.0019 |  |  | 2 | 180664 | 321045 | 6316 | 1324
183.828 | 183.828 | 255 | 255 | 4.09 | 32.6861 | 4.6153 | 0.0087 |  |  | 9 | 180664 | 181885 | 1092 | 1019
183.995 | 183.995 | 256 | 256 | 5.05 | 19.3158 | 1.8346 | 0.0014 |  |  | 1 | 2158203 | 422363 | 997 | 1324
184.038 | 184.038 | 257 | 257 | 3.79 | 44.9506 | 10.3369 | 0.0438 |  |  | 22 | 184326 | 185547 | 5007 | 869
184.06 | 184.06 | 258 | 258 | 4.23 | 29.3256 | 4.0741 | 0.0068 |  |  | 6 | 181885 | 183105 | 1064 | 850
184.158 | 184.158 | 259 | 259 | 4.87 | 20.7807 | 2.0521 | 0.0017 |  |  | 2 | 181885 | 395508 | 3886 | 1324
184.202 | 184.202 | 260 | 260 | 3.55 | 287.5689 | 32.6326 | 0.4362 |  |  | 50 | 180664 | 168457 | 1539 | 915
184.283 | 184.283 | 261 | 261 | 4.11 | 37.5689 | 4.8242 | 0.0095 |  |  | 12 | 180664 | 183105 | 1096 | 976
184.331 | 184.331 | 262 | 262 | 5.25 | 1.4361 | 0.4354 | 0.0001 |  |  | 1 | 1221 | 435791 | 4537 | 1324
184.432 | 184.432 | 263 | 263 | 4.47 | 26.8268 | 2.8521 | 0.0033 |  |  | 5 | 180664 | 214844 | 1025 | 1017
184.449 | 184.449 | 264 | 264 | 4.33 | 24.9311 | 3.2717 | 0.0044 |  |  | 7 | 180664 | 202637 | 2215 | 959
184.515 | 184.515 | 265 | 265 | 4.3 | 40.4986 | 4.5996 | 0.0087 |  |  | 9 | 180664 | 184326 | 1094 | 975
184.783 | 184.783 | 266 | 266 | 4.32 | 27.315 | 4.3026 | 0.0076 |  |  | 5 | 180664 | 192871 | 1178 | 910
184.847 | 184.847 | 267 | 267 | 5.1 | 22.0014 | 1.4595 | 0.0009 |  |  | 1 | 178223 | 430908 | 7003 | 1324
185.115 | 185.115 | 268 | 268 | 5.15 | 22.7338 | 2.0496 | 0.0017 |  |  | 1 | 2108154 | 432129 | 4010 | 1324
185.198 | 185.198 | 269 | 269 | 4.15 | 38.0572 | 4.2506 | 0.0074 |  |  | 6 | 142822 | 179443 | 1032 | 902
185.344 | 185.344 | 270 | 270 | 4.2 | 37.0807 | 6.0636 | 0.0151 |  |  | 13 | 180664 | 189209 | 1229 | 953
185.367 | 185.367 | 271 | 271 | 4.71 | 16.6303 | 0.6155 | 0.0002 |  |  | 0 | 184326 | 369873 | 7802 | 1324
185.478 | 185.478 | 272 | 272 | 4.38 | 500.8832 | 9.4641 | 0.0367 |  |  | 11 | 148926 | 202637 | 7568 | 972
185.497 | 185.497 | 273 | 273 | 3.83 | 47.3346 | 7.044 | 0.0203 |  |  | 8 | 169678 | 173340 | 1167 | 1022
185.682 | 185.682 | 274 | 274 | 5.07 | 21.2689 | 1.8423 | 0.0014 |  |  | 1 | 2108154 | 418701 | 6962 | 1324
185.866 | 185.866 | 275 | 275 | 5.12 | 21.2689 | 1.9459 | 0.0016 |  |  | 1 | 2058105 | 413818 | 4191 | 1324
185.969 | 185.969 | 276 | 276 | 4.1 | 74.19 | 9.2315 | 0.0349 |  |  | 13 | 185547 | 191650 | 1295 | 985
186.034 | 186.034 | 277 | 277 | 4.36 | 25.8502 | 3.6196 | 0.0054 |  |  | 7 | 180664 | 185547 | 1027 | 953
186.114 | 186.114 | 278 | 278 | 4.12 | 41.5326 | 4.7996 | 0.0094 |  |  | 5 | 168457 | 181885 | 1240 | 1016
186.36 | 186.36 | 279 | 279 | 4.97 | 20.7807 | 1.966 | 0.0016 |  |  | 1 | 178223 | 389404 | 3096 | 1324
186.414 | 186.414 | 280 | 280 | 5.14 | 22.2455 | 2.0476 | 0.0017 |  |  | 1 | 2158203 | 424805 | 1980 | 1324
186.445 | 186.445 | 281 | 281 | 4.6 | 30.733 | 3.1118 | 0.004 |  |  | 3 | 196533 | 266113 | 1025 | 974
186.611 | 186.611 | 282 | 282 | 4.83 | 25.3619 | 3.0331 | 0.0038 |  |  | 3 | 395508 | 375977 | 3350 | 1324
186.731 | 186.731 | 283 | 283 | 4.06 | 500.8832 | 20.0579 | 0.1648 |  |  | 29 | 196533 | 197754 | 5523 | 1022
186.755 | 186.755 | 284 | 284 | 4.11 | 71.7486 | 9.2974 | 0.0354 |  |  | 19 | 181885 | 197754 | 1246 | 1021
187.019 | 187.019 | 285 | 285 | 5.11 | 24.1986 | 2.0303 | 0.0017 |  |  | 1 | 2183838 | 415039 | 2318 | 1324
187.195 | 187.195 | 286 | 286 | 4.12 | 41.9635 | 5.0905 | 0.0106 |  |  | 8 | 183105 | 191650 | 1084 | 876
187.449 | 187.449 | 287 | 287 | 4 | 40.9869 | 5.8898 | 0.0142 |  |  | 12 | 180664 | 180664 | 1098 | 971
187.464 | 187.464 | 288 | 288 | 4.58 | 26.3385 | 2.7726 | 0.0031 |  |  | 2 | 185547 | 224609 | 1025 | 1024
187.767 | 187.767 | 289 | 289 | 4.21 | 43.4283 | 5.0822 | 0.0106 |  |  | 5 | 169678 | 191650 | 5421 | 1324
187.95 | 187.95 | 290 | 290 | 4.05 | 65.9467 | 9.5794 | 0.0376 |  |  | 10 | 196533 | 192871 | 1364 | 1023
188.077 | 188.077 | 291 | 291 | 4.22 | 28.2916 | 4.0558 | 0.0067 |  |  | 8 | 180664 | 183105 | 1030 | 956
188.085 | 188.085 | 292 | 292 | 4.23 | 24.1986 | 3.6421 | 0.0054 |  |  | 4 | 169678 | 186768 | 994 | 726
188.387 | 188.387 | 293 | 293 | 5.14 | 23.7104 | 2.001 | 0.0016 |  |  | 1 | 2158203 | 422363 | 5114 | 1324
188.611 | 188.611 | 294 | 294 | 3.85 | 27.3725 | 4.9385 | 0.01 |  |  | 6 | 186768 | 191650 | 4266 | 912
188.629 | 188.629 | 295 | 295 | 4.28 | 36.1615 | 4.5568 | 0.0085 |  |  | 8 | 180664 | 209961 | 704 | 727
188.666 | 188.666 | 296 | 296 | 4.39 | 27.8607 | 4.2127 | 0.0073 |  |  | 5 | 179443 | 205078 | 7068 | 966
188.69 | 188.69 | 297 | 297 | 3.28 | 211.8854 | 24.2212 | 0.2403 |  |  | 48 | 180664 | 159912 | 1196 | 923
188.797 | 188.797 | 298 | 298 | 5.32 | 1.2494 | 0.3337 | 0 |  |  | 0 | 2059326 | 494385 | 139 | 1324
188.884 | 188.884 | 299 | 299 | 4.44 | 34.2084 | 4.5171 | 0.0084 |  |  | 5 | 169678 | 218506 | 1277 | 746
188.978 | 188.978 | 300 | 300 | 5.27 | 1.192 | 0.335 | 0 |  |  | 0 | 321045 | 479736 | 15 | 1324
189.013 | 189.013 | 301 | 301 | 3.87 | 44.4049 | 6.009 | 0.0148 |  |  | 8 | 144043 | 172119 | 1035 | 1021
189.063 | 189.063 | 302 | 302 | 4.35 | 29.7564 | 3.8907 | 0.0062 |  |  | 3 | 168457 | 200195 | 1091 | 1022
189.183 | 189.183 | 303 | 303 | 5.27 | 1.192 | 0.3335 | 0 |  |  | 0 | 330811 | 491943 | 23 | 1324
189.457 | 189.457 | 304 | 304 | 4.81 | 20.7807 | 2.0254 | 0.0017 |  |  | 2 | 183105 | 354004 | 5054 | 1324
189.51 | 189.51 | 305 | 305 | 4.42 | 33.6627 | 3.7759 | 0.0058 |  |  | 5 | 180664 | 225830 | 1088 | 1021
189.573 | 189.573 | 306 | 306 | 5.25 | 1.4361 | 0.4398 | 0.0001 |  |  | 1 | 1221 | 437012 | 4412 | 1324
189.65 | 189.65 | 307 | 307 | 3.92 | 46.9037 | 6.865 | 0.0193 |  |  | 13 | 183105 | 180664 | 1217 | 1020
189.663 | 189.663 | 308 | 308 | 4.4 | 29.2682 | 3.4208 | 0.0048 |  |  | 5 | 142822 | 190430 | 1028 | 976
189.696 | 189.696 | 309 | 309 | 4.06 | 37.1381 | 5.9067 | 0.0143 |  |  | 12 | 181885 | 184326 | 1155 | 961
189.776 | 189.776 | 310 | 310 | 4.08 | 53.2514 | 6.267 | 0.0161 |  |  | 10 | 180664 | 198975 | 1162 | 963
189.828 | 189.828 | 311 | 311 | 4.24 | 25.4193 | 3.6132 | 0.0053 |  |  | 7 | 180664 | 185547 | 1495 | 954
189.929 | 189.929 | 312 | 312 | 5.1 | 23.2221 | 2.0383 | 0.0017 |  |  | 1 | 67139 | 415039 | 3094 | 1324
190.079 | 190.079 | 313 | 313 | 4.97 | 23.2221 | 1.9256 | 0.0015 |  |  | 1 | 41504 | 393066 | 675 | 1324
190.124 | 190.124 | 314 | 314 | 4.27 | 40.4986 | 5.1914 | 0.011 |  |  | 6 | 196533 | 216064 | 1138 | 964
190.198 | 190.198 | 315 | 315 | 4.09 | 48.3686 | 7.9955 | 0.0262 |  |  | 15 | 181885 | 187988 | 1201 | 1009
190.423 | 190.423 | 316 | 316 | 5.24 | 1.192 | 0.3305 | 0 |  |  | 0 | 325928 | 490723 | 32 | 1324
190.442 | 190.442 | 317 | 317 | 4.3 | 26.1518 | 3.675 | 0.0055 |  |  | 7 | 180664 | 197754 | 624 | 758
190.503 | 190.503 | 318 | 318 | 4.17 | 32.0111 | 4.7922 | 0.0094 |  |  | 12 | 181885 | 187988 | 995 | 961
190.577 | 190.577 | 319 | 319 | 5.29 | 1.192 | 0.3376 | 0 |  |  | 0 | 4020996 | 491943 | 421 | 1324
190.663 | 190.663 | 320 | 320 | 4.82 | 21.7572 | 2.0005 | 0.0016 |  |  | 2 | 67139 | 355225 | 3280 | 1324
190.851 | 190.851 | 321 | 321 | 4.34 | 24.8736 | 3.8166 | 0.006 |  |  | 7 | 181885 | 189209 | 1028 | 921
191.049 | 191.049 | 322 | 322 | 3.52 | 120.0885 | 17.7064 | 0.1284 |  |  | 33 | 180664 | 172119 | 1232 | 966
191.19 | 191.19 | 323 | 323 | 4.28 | 27.8607 | 3.91 | 0.0063 |  |  | 4 | 180664 | 192871 | 1110 | 965
191.303 | 191.303 | 324 | 324 | 4.9 | 21.7572 | 1.9048 | 0.0015 |  |  | 1 | 46387 | 400391 | 2792 | 1324
191.575 | 191.575 | 325 | 325 | 4.18 | 41.5326 | 5.0553 | 0.0105 |  |  | 10 | 180664 | 183105 | 1132 | 973
191.628 | 191.628 | 326 | 326 | 4.15 | 35.1275 | 6.9575 | 0.0198 |  |  | 11 | 180664 | 196533 | 3622 | 866
191.693 | 191.693 | 327 | 327 | 4.42 | 51.7865 | 7.0879 | 0.0206 |  |  | 6 | 169678 | 310059 | 1286 | 974
191.78 | 191.78 | 328 | 328 | 5.15 | 1.192 | 0.3397 | 0 |  |  | 0 | 64697 | 478516 | 609 | 1324
191.92 | 191.92 | 329 | 329 | 5.01 | 24.6869 | 1.9563 | 0.0016 |  |  | 1 | 67139 | 401611 | 3170 | 1175
192.061 | 192.061 | 330 | 330 | 5.28 | 1.192 | 0.3382 | 0 |  |  | 0 | 3109131 | 510254 | 138 | 1324
192.274 | 192.274 | 331 | 331 | 4.49 | 27.8033 | 3.1926 | 0.0042 |  |  | 3 | 169678 | 191650 | 1030 | 1024
192.369 | 192.369 | 332 | 332 | 5.26 | 1.192 | 0.334 | 0 |  |  | 0 | 4720459 | 488281 | 3 | 1324
192.385 | 192.385 | 333 | 333 | 4.03 | 57.5885 | 6.4345 | 0.017 |  |  | 14 | 180664 | 180664 | 1097 | 934
192.494 | 192.494 | 334 | 334 | 4.29 | 48.7994 | 6.166 | 0.0156 |  |  | 7 | 196533 | 206299 | 1093 | 933
192.546 | 192.546 | 335 | 335 | 4.36 | 29.0814 | 3.3856 | 0.0047 |  |  | 5 | 180664 | 216064 | 938 | 917
192.596 | 192.596 | 336 | 336 | 4.46 | 30.7904 | 4.0411 | 0.0067 |  |  | 4 | 196533 | 201416 | 1108 | 1021
192.82 | 192.82 | 337 | 337 | 4.13 | 29.7564 | 3.8483 | 0.0061 |  |  | 5 | 169678 | 178223 | 1031 | 906
192.885 | 192.885 | 338 | 338 | 5.17 | 1.192 | 0.3253 | 0 |  |  | 0 | 2625732 | 484619 | 1769 | 1324
192.92 | 192.92 | 339 | 339 | 4.31 | 31.767 | 4.2667 | 0.0075 |  |  | 7 | 180664 | 191650 | 1713 | 919
193.051 | 193.051 | 340 | 340 | 4.3 | 28.1049 | 4.0347 | 0.0067 |  |  | 9 | 180664 | 192871 | 994 | 914
193.16 | 193.16 | 341 | 341 | 4.18 | 27.8607 | 3.9192 | 0.0063 |  |  | 4 | 175781 | 181885 | 1042 | 764
193.409 | 193.409 | 342 | 342 | 3.98 | 66.3775 | 7.8774 | 0.0254 |  |  | 20 | 180664 | 181885 | 1098 | 923
193.457 | 193.457 | 343 | 343 | 4.3 | 35.6158 | 4.4287 | 0.008 |  |  | 7 | 180664 | 197754 | 1092 | 1022
193.496 | 193.496 | 344 | 344 | 4.15 | 41.4752 | 4.9799 | 0.0102 |  |  | 12 | 180664 | 183105 | 1094 | 1022
193.596 | 193.596 | 345 | 345 | 5 | 23.7104 | 2.0009 | 0.0016 |  |  | 1 | 2108154 | 413818 | 6428 | 1324
193.642 | 193.642 | 346 | 346 | 4.23 | 500.8832 | 11.8159 | 0.0572 |  |  | 27 | 180664 | 187988 | 3227 | 852
193.719 | 193.719 | 347 | 347 | 3.74 | 97.1393 | 12.1396 | 0.0604 |  |  | 28 | 180664 | 180664 | 3894 | 1324
193.794 | 193.794 | 348 | 348 | 4.8 | 500.8832 | 12.3491 | 0.0625 |  |  | 14 | 395508 | 397949 | 6838 | 1007
193.866 | 193.866 | 349 | 349 | 5.32 | 1.192 | 0.3338 | 0 |  |  | 0 | 4194336 | 485840 | 1378 | 1324
193.98 | 193.98 | 350 | 350 | 4.59 | 27.3725 | 3.0337 | 0.0038 |  |  | 2 | 186768 | 222168 | 1065 | 957
194.028 | 194.028 | 351 | 351 | 4.5 | 29.8139 | 4.1141 | 0.0069 |  |  | 5 | 181885 | 189209 | 1063 | 972
194.119 | 194.119 | 352 | 352 | 4.07 | 70.7721 | 9.4088 | 0.0363 |  |  | 13 | 180664 | 239258 | 1232 | 1012
194.259 | 194.259 | 353 | 353 | 3.81 | 67.8424 | 8.2892 | 0.0281 |  |  | 11 | 183105 | 170898 | 1251 | 963
194.325 | 194.325 | 354 | 354 | 4.35 | 33.476 | 3.9893 | 0.0065 |  |  | 9 | 180664 | 186768 | 994 | 893
194.49 | 194.49 | 355 | 355 | 4.13 | 62.9596 | 8.7278 | 0.0312 |  |  | 19 | 181885 | 190430 | 1405 | 963
194.627 | 194.627 | 356 | 356 | 4.64 | 28.2916 | 3.4821 | 0.005 |  |  | 4 | 179443 | 345459 | 1027 | 918
194.695 | 194.695 | 357 | 357 | 4.7 | 18.0951 | 1.4757 | 0.0009 |  |  | 1 | 65918 | 349121 | 4763 | 1324
194.803 | 194.803 | 358 | 358 | 4.18 | 38.5455 | 4.9943 | 0.0102 |  |  | 7 | 184326 | 181885 | 1150 | 868
194.93 | 194.93 | 359 | 359 | 4.06 | 51.2408 | 5.8082 | 0.0138 |  |  | 9 | 183105 | 185547 | 1298 | 862
195.014 | 195.014 | 360 | 360 | 4.18 | 56.1811 | 6.8007 | 0.0189 |  |  | 8 | 195313 | 201416 | 1293 | 964
195.11 | 195.11 | 361 | 361 | 5.04 | 23.2221 | 1.9666 | 0.0016 |  |  | 1 | 183105 | 401611 | 7080 | 1324
195.158 | 195.158 | 362 | 362 | 4.34 | 28.7799 | 3.6112 | 0.0053 |  |  | 7 | 181885 | 194092 | 1029 | 964
195.261 | 195.261 | 363 | 363 | 4.18 | 36.1041 | 5.2838 | 0.0114 |  |  | 10 | 180664 | 186768 | 1030 | 763
195.332 | 195.332 | 364 | 364 | 4.78 | 500.8832 | 6.7557 | 0.0187 |  |  | 4 | 181885 | 325928 | 1444 | 1015
195.811 | 195.811 | 365 | 365 | 3.71 | 72.7252 | 7.6253 | 0.0238 |  |  | 8 | 142822 | 169678 | 1169 | 1023
196.188 | 196.188 | 366 | 366 | 3.97 | 50.2643 | 5.3446 | 0.0117 |  |  | 6 | 184326 | 175781 | 1160 | 1020
196.21 | 196.21 | 367 | 367 | 3.74 | 56.6119 | 9.9608 | 0.0406 |  |  | 19 | 181885 | 169678 | 1971 | 958
196.294 | 196.294 | 368 | 368 | 4.48 | 26.3385 | 2.9144 | 0.0035 |  |  | 3 | 175781 | 194092 | 1026 | 890
196.504 | 196.504 | 369 | 369 | 5.01 | 20.7807 | 1.9047 | 0.0015 |  |  | 1 | 67139 | 401611 | 2335 | 1324
196.627 | 196.627 | 370 | 370 | 4.23 | 65.9467 | 7.5987 | 0.0237 |  |  | 8 | 184326 | 186768 | 6850 | 1324
196.692 | 196.692 | 371 | 371 | 5.28 | 1.192 | 0.3304 | 0 |  |  | 0 | 2067871 | 479736 | 119 | 1324
196.787 | 196.787 | 372 | 372 | 4.14 | 34.151 | 4.6267 | 0.0088 |  |  | 6 | 180664 | 187988 | 1135 | 955
196.943 | 196.943 | 373 | 373 | 3.99 | 47.392 | 7.0498 | 0.0204 |  |  | 12 | 181885 | 183105 | 6208 | 1007
197.013 | 197.013 | 374 | 374 | 5.23 | 1.192 | 0.3298 | 0 |  |  | 0 | 4460449 | 468750 | 663 | 1324
197.071 | 197.071 | 375 | 375 | 4.08 | 33.7201 | 5.2474 | 0.0113 |  |  | 8 | 184326 | 184326 | 1819 | 960
197.203 | 197.203 | 376 | 376 | 3.89 | 87.3736 | 12.3146 | 0.0621 |  |  | 21 | 152588 | 168457 | 1330 | 897
197.548 | 197.548 | 377 | 377 | 5.15 | 22.2455 | 1.9755 | 0.0016 |  |  | 1 | 2158203 | 399170 | 8109 | 1324
197.595 | 197.595 | 378 | 378 | 4.48 | 29.2682 | 3.6526 | 0.0055 |  |  | 4 | 178223 | 201416 | 1029 | 960
197.749 | 197.749 | 379 | 379 | 4.88 | 23.9545 | 2.1546 | 0.0019 |  |  | 1 | 180664 | 378418 | 5011 | 1324
197.819 | 197.819 | 380 | 380 | 5.29 | 1.192 | 0.3251 | 0 |  |  | 0 | 325928 | 489502 | 961 | 1324
197.879 | 197.879 | 381 | 381 | 3.63 | 998.9947 | 239.2972 | 23.455 |  |  | 303 | 196533 | 187988 | 1093 | 1021
198.287 | 198.287 | 382 | 382 | 5.06 | 24.6869 | 2.0525 | 0.0017 |  |  | 1 | 67139 | 401611 | 56 | 1324
198.307 | 198.307 | 383 | 383 | 4.32 | 38.0572 | 5.3303 | 0.0116 |  |  | 7 | 196533 | 198975 | 1232 | 961
198.532 | 198.532 | 384 | 384 | 4.09 | 46.1713 | 4.3502 | 0.0078 |  |  | 4 | 180664 | 173340 | 995 | 774
198.626 | 198.626 | 385 | 385 | 4.42 | 37.5689 | 4.3754 | 0.0078 |  |  | 4 | 144043 | 261230 | 1076 | 1023
198.67 | 198.67 | 386 | 386 | 4.08 | 31.2213 | 5.1948 | 0.0111 |  |  | 10 | 195313 | 190430 | 1031 | 1024
198.722 | 198.722 | 387 | 387 | 3.9 | 60.0873 | 9.8013 | 0.0393 |  |  | 19 | 183105 | 184326 | 1063 | 775
198.797 | 198.797 | 388 | 388 | 4.19 | 32.1979 | 4.8603 | 0.0097 |  |  | 7 | 183105 | 200195 | 7799 | 861
198.926 | 198.926 | 389 | 389 | 5.32 | 1.192 | 0.3259 | 0 |  |  | 0 | 2977295 | 491943 | 1011 | 1324
199.129 | 199.129 | 390 | 390 | 5.3 | 1.192 | 0.3327 | 0 |  |  | 0 | 329590 | 479736 | 51 | 1324
199.181 | 199.181 | 391 | 391 | 3.92 | 76.2006 | 9.9007 | 0.0402 |  |  | 9 | 144043 | 181885 | 1259 | 963
199.248 | 199.248 | 392 | 392 | 4.55 | 17.6068 | 0.8291 | 0.0003 |  |  | 1 | 142822 | 324707 | 8157 | 1324
199.263 | 199.263 | 393 | 393 | 4.49 | 33.7201 | 4.0876 | 0.0068 |  |  | 6 | 181885 | 233154 | 1454 | 875
199.337 | 199.337 | 394 | 394 | 4.61 | 19.8041 | 2.1779 | 0.0019 |  |  | 2 | 150146 | 286865 | 2505 | 1324
199.381 | 199.381 | 395 | 395 | 4.21 | 44.8932 | 5.3917 | 0.0119 |  |  | 7 | 142822 | 194092 | 1094 | 931
199.413 | 199.413 | 396 | 396 | 4.21 | 38.1146 | 4.7083 | 0.0091 |  |  | 6 | 180664 | 190430 | 1061 | 917
199.563 | 199.563 | 397 | 397 | 4.38 | 24.8736 | 3.4924 | 0.005 |  |  | 5 | 142822 | 186768 | 1027 | 885
199.67 | 199.67 | 398 | 398 | 4.35 | 25.8502 | 4.1825 | 0.0072 |  |  | 6 | 180664 | 200195 | 1181 | 962
199.722 | 199.722 | 399 | 399 | 4.3 | 31.7096 | 4.3303 | 0.0077 |  |  | 10 | 180664 | 191650 | 1032 | 922
199.994 | 199.994 | 400 | 400 | 4.32 | 30.2447 | 3.5861 | 0.0053 |  |  | 5 | 142822 | 183105 | 1030 | 1021
200.063 | 200.063 | 401 | 401 | 5.08 | 20.7807 | 1.8638 | 0.0014 |  |  | 1 | 2158203 | 421143 | 3653 | 1324
200.13 | 200.13 | 402 | 402 | 4.81 | 18.8275 | 1.998 | 0.0016 |  |  | 1 | 180664 | 357666 | 6347 | 1324
200.194 | 200.194 | 403 | 403 | 5.04 | 21.2689 | 1.8957 | 0.0015 |  |  | 1 | 2058105 | 402832 | 349 | 1324
200.209 | 200.209 | 404 | 404 | 4.53 | 23.4088 | 2.5627 | 0.0027 |  |  | 3 | 181885 | 249023 | 1025 | 1024
200.272 | 200.272 | 405 | 405 | 4.48 | 24.3854 | 3.2819 | 0.0044 |  |  | 5 | 196533 | 233154 | 1025 | 968
200.331 | 200.331 | 406 | 406 | 5.2 | 1.192 | 0.335 | 0 |  |  | 0 | 417480 | 477295 | 164 | 1324
200.381 | 200.381 | 407 | 407 | 4.27 | 37.3822 | 4.2002 | 0.0072 |  |  | 6 | 196533 | 198975 | 998 | 809
200.448 | 200.448 | 408 | 408 | 4.13 | 37.5689 | 4.9964 | 0.0102 |  |  | 5 | 168457 | 178223 | 1160 | 1019
200.493 | 200.493 | 409 | 409 | 3.73 | 998.9947 | 213.6696 | 18.7002 |  |  | 432 | 196533 | 197754 | 1080 | 1024
200.696 | 200.696 | 410 | 410 | 4.79 | 21.2689 | 2.0586 | 0.0017 |  |  | 1 | 147705 | 316162 | 3285 | 1324
200.738 | 200.738 | 411 | 411 | 4.5 | 25.4193 | 3.1327 | 0.004 |  |  | 3 | 142822 | 224609 | 1347 | 1017
200.809 | 200.809 | 412 | 412 | 5.22 | 1.192 | 0.3378 | 0 |  |  | 0 | 3378906 | 499268 | 1458 | 1324
200.882 | 200.882 | 413 | 413 | 4.16 | 28.8373 | 4.3053 | 0.0076 |  |  | 7 | 181885 | 184326 | 6986 | 1020
200.991 | 200.991 | 414 | 414 | 4.66 | 23.7104 | 2.351 | 0.0023 |  |  | 3 | 180664 | 302734 | 5983 | 1324
201.052 | 201.052 | 415 | 415 | 5.26 | 1.192 | 0.3307 | 0 |  |  | 0 | 3063965 | 480957 | 114 | 1324
201.407 | 201.407 | 416 | 416 | 4.46 | 34.2084 | 3.2113 | 0.0042 |  |  | 5 | 180664 | 202637 | 1063 | 958
201.438 | 201.438 | 417 | 417 | 4.44 | 25.3619 | 2.8673 | 0.0034 |  |  | 3 | 184326 | 245361 | 1025 | 1020
201.475 | 201.475 | 418 | 418 | 5.34 | 1.192 | 0.3288 | 0 |  |  | 0 | 349121 | 499268 | 1419 | 1324
201.569 | 201.569 | 419 | 419 | 5.35 | 1.192 | 0.3288 | 0 |  |  | 0 | 3671875 | 495605 | 121 | 1324
201.763 | 201.763 | 420 | 420 | 4.06 | 56.6693 | 7.8245 | 0.0251 |  |  | 13 | 144043 | 166016 | 1123 | 956
201.946 | 201.946 | 421 | 421 | 4.25 | 30.733 | 4.7814 | 0.0094 |  |  | 11 | 181885 | 187988 | 1182 | 750
202.013 | 202.013 | 422 | 422 | 3.94 | 43.9166 | 6.2328 | 0.0159 |  |  | 10 | 142822 | 180664 | 4659 | 1324
202.087 | 202.087 | 423 | 423 | 5.07 | 23.2221 | 2.0768 | 0.0018 |  |  | 1 | 67139 | 416260 | 7783 | 1324
202.153 | 202.153 | 424 | 424 | 4.96 | 22.7338 | 2.0113 | 0.0017 |  |  | 1 | 2158203 | 397949 | 1555 | 1324
202.256 | 202.256 | 425 | 425 | 4.98 | 20.7807 | 1.9765 | 0.0016 |  |  | 1 | 2108154 | 399170 | 3018 | 1324
202.314 | 202.314 | 426 | 426 | 5.26 | 1.4361 | 0.3731 | 0.0001 |  |  | 0 | 1221 | 460205 | 6286 | 1324
202.558 | 202.558 | 427 | 427 | 4.87 | 20.7807 | 1.9053 | 0.0015 |  |  | 1 | 67139 | 388184 | 552 | 1324
202.754 | 202.754 | 428 | 428 | 4.02 | 41.4752 | 5.7832 | 0.0137 |  |  | 8 | 141602 | 174561 | 1121 | 871
202.818 | 202.818 | 429 | 429 | 5.31 | 1.192 | 0.3323 | 0 |  |  | 0 | 2248535 | 495605 | 553 | 1324
202.958 | 202.958 | 430 | 430 | 4.55 | 29.7564 | 3.3931 | 0.0047 |  |  | 5 | 181885 | 191650 | 1025 | 896
203.003 | 203.003 | 431 | 431 | 2.95 | 558.565 | 81.7096 | 2.7347 |  |  | 104 | 45166 | 118408 | 1286 | 1021
203.099 | 203.099 | 432 | 432 | 5.03 | 24.1986 | 2.0777 | 0.0018 |  |  | 1 | 2108154 | 396729 | 458 | 1324
203.215 | 203.215 | 433 | 433 | 4.81 | 21.7572 | 2.1635 | 0.0019 |  |  | 2 | 151367 | 332031 | 3626 | 1324
203.239 | 203.239 | 434 | 434 | 4.56 | 26.3959 | 2.534 | 0.0026 |  |  | 4 | 180664 | 285645 | 1819 | 1019
203.269 | 203.269 | 435 | 435 | 5.25 | 1.4361 | 0.3497 | 0.0001 |  |  | 0 | 1221 | 444336 | 7808 | 1324
203.338 | 203.338 | 436 | 436 | 4.35 | 29.8139 | 3.5948 | 0.0053 |  |  | 6 | 180664 | 186768 | 1055 | 962
203.431 | 203.431 | 437 | 437 | 5.05 | 23.2221 | 2.0693 | 0.0018 |  |  | 2 | 181885 | 408936 | 6291 | 1324
203.475 | 203.475 | 438 | 438 | 3.8 | 126.0053 | 14.1379 | 0.0819 |  |  | 18 | 178223 | 179443 | 1325 | 1022
203.601 | 203.601 | 439 | 439 | 3.48 | 67.8424 | 13.3626 | 0.0731 |  |  | 19 | 140381 | 162354 | 2143 | 875
203.667 | 203.667 | 440 | 440 | 4.1 | 49.3451 | 5.3196 | 0.0116 |  |  | 7 | 142822 | 175781 | 1058 | 951
203.715 | 203.715 | 441 | 441 | 4.07 | 44.4623 | 5.1529 | 0.0109 |  |  | 8 | 183105 | 181885 | 1177 | 864
203.963 | 203.963 | 442 | 442 | 5.05 | 22.7338 | 1.9106 | 0.0015 |  |  | 1 | 2058105 | 412598 | 327 | 1324
204.068 | 204.068 | 443 | 443 | 4.96 | 22.2455 | 1.9381 | 0.0015 |  |  | 1 | 185547 | 404053 | 5918 | 1324
204.131 | 204.131 | 444 | 444 | 4.52 | 18.0951 | 0.5929 | 0.0001 |  |  | 0 | 47607 | 389404 | 7823 | 1324
204.166 | 204.166 | 445 | 445 | 5.29 | 1.192 | 0.3291 | 0 |  |  | 0 | 2734375 | 501709 | 889 | 1324
204.197 | 204.197 | 446 | 446 | 4.27 | 27.3725 | 4.8466 | 0.0096 |  |  | 9 | 181885 | 196533 | 3519 | 966
204.268 | 204.268 | 447 | 447 | 3.78 | 48.7994 | 8.8238 | 0.0319 |  |  | 12 | 195313 | 183105 | 1302 | 894
204.332 | 204.332 | 448 | 448 | 5.31 | 1.192 | 0.3237 | 0 |  |  | 0 | 3802490 | 485840 | 880 | 1324
204.366 | 204.366 | 449 | 449 | 5.03 | 23.7104 | 2.0202 | 0.0017 |  |  | 1 | 67139 | 422363 | 728 | 1324
204.44 | 204.44 | 450 | 450 | 3.73 | 71.7486 | 10.1889 | 0.0425 |  |  | 16 | 174561 | 174561 | 1926 | 874
204.505 | 204.505 | 451 | 451 | 5.19 | 1.192 | 0.3323 | 0 |  |  | 0 | 1113281 | 476074 | 559 | 1324
204.772 | 204.772 | 452 | 452 | 4.34 | 24.3854 | 3.5976 | 0.0053 |  |  | 7 | 180664 | 202637 | 1025 | 916
204.833 | 204.833 | 453 | 453 | 5.24 | 1.192 | 0.3316 | 0 |  |  | 0 | 4771729 | 500488 | 114 | 1324
204.984 | 204.984 | 454 | 454 | 4.35 | 24.8736 | 4.3278 | 0.0077 |  |  | 7 | 180664 | 201416 | 6041 | 1324
204.993 | 204.993 | 455 | 455 | 4.27 | 33.2318 | 4.747 | 0.0092 |  |  | 10 | 180664 | 192871 | 1426 | 1024
205.048 | 205.048 | 456 | 456 | 3.97 | 57.1002 | 6.587 | 0.0178 |  |  | 7 | 200195 | 201416 | 1182 | 917
205.376 | 205.376 | 457 | 457 | 4.43 | 24.9311 | 3.3432 | 0.0046 |  |  | 5 | 144043 | 241699 | 1425 | 973
205.628 | 205.628 | 458 | 458 | 4.06 | 41.4752 | 4.9488 | 0.01 |  |  | 6 | 183105 | 179443 | 1149 | 921
205.671 | 205.671 | 459 | 459 | 4.12 | 50.7525 | 5.5026 | 0.0124 |  |  | 8 | 142822 | 178223 | 1156 | 918
205.75 | 205.75 | 460 | 460 | 2.94 | 806.1236 | 119.7159 | 5.8703 |  |  | 250 | 142822 | 120850 | 1655 | 1023
205.758 | 205.758 | 461 | 461 | 4.5 | 26.3385 | 2.8492 | 0.0033 |  |  | 4 | 144043 | 200195 | 1025 | 1024
205.842 | 205.842 | 462 | 462 | 4.95 | 21.2689 | 1.958 | 0.0016 |  |  | 1 | 142822 | 383301 | 3747 | 1324
205.977 | 205.977 | 463 | 463 | 4.32 | 25.9076 | 4.4585 | 0.0081 |  |  | 10 | 180664 | 195313 | 1054 | 806
206.048 | 206.048 | 464 | 464 | 5.28 | 1.192 | 0.3299 | 0 |  |  | 0 | 2760010 | 479736 | 1210 | 1324
206.085 | 206.085 | 465 | 465 | 4.11 | 34.6393 | 4.5815 | 0.0086 |  |  | 6 | 184326 | 177002 | 1162 | 876
206.513 | 206.513 | 466 | 466 | 5.33 | 1.2494 | 0.3375 | 0 |  |  | 0 | 2003174 | 493164 | 2721 | 1324
206.732 | 206.732 | 467 | 467 | 4.92 | 20.2924 | 1.8706 | 0.0014 |  |  | 1 | 35400 | 396729 | 356 | 1324
206.776 | 206.776 | 468 | 468 | 3.69 | 92.2564 | 10.1338 | 0.0421 |  |  | 13 | 170898 | 172119 | 1260 | 921
206.815 | 206.815 | 469 | 469 | 4.85 | 500.8832 | 7.1981 | 0.0212 |  |  | 5 | 183105 | 355225 | 1118 | 966
207.081 | 207.081 | 470 | 470 | 5.26 | 1.192 | 0.3308 | 0 |  |  | 0 | 2507324 | 480957 | 1380 | 1324
207.175 | 207.175 | 471 | 471 | 5.05 | 22.2455 | 2.023 | 0.0017 |  |  | 1 | 2058105 | 396729 | 94 | 1324
207.217 | 207.217 | 472 | 472 | 3.96 | 67.3541 | 9.6667 | 0.0383 |  |  | 18 | 142822 | 197754 | 1365 | 970
207.31 | 207.31 | 473 | 473 | 4.34 | 26.8842 | 4.3032 | 0.0076 |  |  | 6 | 141602 | 191650 | 7451 | 828
207.33 | 207.33 | 474 | 474 | 4.4 | 39.5221 | 5.1983 | 0.0111 |  |  | 7 | 181885 | 268555 | 1179 | 971
207.408 | 207.408 | 475 | 475 | 4.13 | 69.3072 | 8.4841 | 0.0295 |  |  | 9 | 196533 | 200195 | 1339 | 978
207.471 | 207.471 | 476 | 476 | 5.26 | 1.192 | 0.3385 | 0 |  |  | 0 | 323486 | 494385 | 43 | 1324
207.538 | 207.538 | 477 | 477 | 4.33 | 28.7799 | 3.5219 | 0.0051 |  |  | 8 | 180664 | 191650 | 1025 | 961
207.581 | 207.581 | 478 | 478 | 3.94 | 58.0768 | 6.6082 | 0.0179 |  |  | 9 | 181885 | 175781 | 1162 | 878
207.866 | 207.866 | 479 | 479 | 4.68 | 25.8502 | 2.8111 | 0.0032 |  |  | 4 | 180664 | 260010 | 1025 | 1024
207.912 | 207.912 | 480 | 480 | 4.28 | 33.1744 | 4.5336 | 0.0084 |  |  | 11 | 180664 | 185547 | 1360 | 966
208.163 | 208.163 | 481 | 481 | 5.05 | 23.2221 | 2.0991 | 0.0018 |  |  | 1 | 2183838 | 412598 | 318 | 1324
208.374 | 208.374 | 482 | 482 | 4.62 | 26.1518 | 2.122 | 0.0018 |  |  | 1 | 2108154 | 390625 | 3410 | 1324
208.387 | 208.387 | 483 | 483 | 4.05 | 53.1939 | 5.7026 | 0.0133 |  |  | 9 | 142822 | 181885 | 1086 | 888
208.43 | 208.43 | 484 | 484 | 4.11 | 63.017 | 8.0999 | 0.0269 |  |  | 8 | 175781 | 189209 | 4567 | 1324
208.519 | 208.519 | 485 | 485 | 5.28 | 1.192 | 0.3308 | 0 |  |  | 0 | 3271484 | 495605 | 652 | 1324
208.576 | 208.576 | 486 | 486 | 4.81 | 500.8832 | 7.7367 | 0.0245 |  |  | 6 | 180664 | 327148 | 5324 | 1024
208.66 | 208.66 | 487 | 487 | 4.41 | 25.4193 | 3.1901 | 0.0042 |  |  | 5 | 142822 | 197754 | 1824 | 1015
208.718 | 208.718 | 488 | 488 | 3.82 | 37.5689 | 6.7846 | 0.0189 |  |  | 15 | 144043 | 169678 | 7350 | 1023
208.782 | 208.782 | 489 | 489 | 4.2 | 53.7396 | 5.9038 | 0.0143 |  |  | 7 | 196533 | 197754 | 1515 | 1022
208.936 | 208.936 | 490 | 490 | 4 | 38.6029 | 5.5113 | 0.0124 |  |  | 9 | 141602 | 179443 | 1113 | 885
209.088 | 209.088 | 491 | 491 | 5.28 | 1.192 | 0.3366 | 0 |  |  | 0 | 322266 | 484619 | 45 | 1324
209.137 | 209.137 | 492 | 492 | 4.23 | 500.8832 | 16.0435 | 0.1054 |  |  | 26 | 181885 | 190430 | 4808 | 980
209.196 | 209.196 | 493 | 493 | 3.95 | 102.5678 | 10.9041 | 0.0487 |  |  | 14 | 185547 | 185547 | 1318 | 1022
209.309 | 209.309 | 494 | 494 | 4.71 | 19.8041 | 2.1283 | 0.0019 |  |  | 2 | 180664 | 324707 | 3956 | 1324
209.518 | 209.518 | 495 | 495 | 5.06 | 23.7104 | 2.1112 | 0.0018 |  |  | 1 | 1029053 | 427246 | 1725 | 1324
209.539 | 209.539 | 496 | 496 | 4.54 | 29.0814 | 3.4511 | 0.0049 |  |  | 4 | 181885 | 262451 | 630 | 791
209.591 | 209.591 | 497 | 497 | 4.41 | 25.8502 | 3.3873 | 0.0047 |  |  | 3 | 173340 | 186768 | 1029 | 887
209.729 | 209.729 | 498 | 498 | 4.31 | 41.0443 | 4.0988 | 0.0069 |  |  | 5 | 169678 | 183105 | 1062 | 726
209.76 | 209.76 | 499 | 499 | 4.02 | 41.0443 | 6.0768 | 0.0151 |  |  | 9 | 184326 | 178223 | 1066 | 819
209.843 | 209.843 | 500 | 500 | 5.05 | 22.2455 | 2.0549 | 0.0017 |  |  | 2 | 180664 | 399170 | 59 | 1324
209.972 | 209.972 | 501 | 501 | 4.02 | 67.8998 | 7.7462 | 0.0246 |  |  | 9 | 142822 | 183105 | 1174 | 813
210.066 | 210.066 | 502 | 502 | 3.77 | 39.8236 | 7.6629 | 0.0241 |  |  | 18 | 144043 | 175781 | 942 | 903
210.089 | 210.089 | 503 | 503 | 4.07 | 41.5326 | 7.0451 | 0.0203 |  |  | 13 | 181885 | 187988 | 1305 | 966
210.129 | 210.129 | 504 | 504 | 3.98 | 41.0443 | 7.0471 | 0.0203 |  |  | 12 | 180664 | 186768 | 1368 | 961
210.184 | 210.184 | 505 | 505 | 3.82 | 77.6654 | 12.1038 | 0.06 |  |  | 24 | 181885 | 183105 | 1435 | 1016
210.278 | 210.278 | 506 | 506 | 5.19 | 1.192 | 0.3332 | 0 |  |  | 0 | 325928 | 477295 | 1921 | 1324
210.315 | 210.315 | 507 | 507 | 5.19 | 1.192 | 0.33 | 0 |  |  | 0 | 3846436 | 487061 | 1860 | 1324
210.348 | 210.348 | 508 | 508 | 5.3 | 1.2494 | 0.3299 | 0 |  |  | 0 | 80566 | 478516 | 1790 | 1324
210.426 | 210.426 | 509 | 509 | 4.93 | 500.8832 | 6.6371 | 0.018 |  |  | 5 | 142822 | 384521 | 330 | 1019
210.472 | 210.472 | 510 | 510 | 4.09 | 27.8607 | 4.4695 | 0.0082 |  |  | 8 | 145264 | 186768 | 2222 | 1010
210.535 | 210.535 | 511 | 511 | 5.22 | 1.4361 | 0.4114 | 0.0001 |  |  | 1 | 1221 | 461426 | 4425 | 1324
210.566 | 210.566 | 512 | 512 | 4.4 | 30.733 | 4.5289 | 0.0084 |  |  | 6 | 179443 | 218506 | 1027 | 960
210.585 | 210.585 | 513 | 513 | 4.25 | 32.7436 | 4.4356 | 0.0081 |  |  | 8 | 184326 | 185547 | 1057 | 816
210.618 | 210.618 | 514 | 514 | 5.28 | 1.192 | 0.3365 | 0 |  |  | 0 | 2794189 | 473633 | 794 | 1324
210.639 | 210.639 | 515 | 515 | 4.08 | 67.8998 | 9.4489 | 0.0366 |  |  | 12 | 183105 | 191650 | 1225 | 1023
210.715 | 210.715 | 516 | 516 | 4.98 | 22.7338 | 1.9826 | 0.0016 |  |  | 1 | 2158203 | 410156 | 6261 | 1324
210.732 | 210.732 | 517 | 517 | 3.67 | 82.5482 | 10.0749 | 0.0416 |  |  | 11 | 144043 | 168457 | 1255 | 924
210.779 | 210.779 | 518 | 518 | 3.82 | 138.1549 | 16.1501 | 0.1068 |  |  | 25 | 144043 | 179443 | 1330 | 1005
210.822 | 210.822 | 519 | 519 | 3.97 | 47.3346 | 6.5981 | 0.0178 |  |  | 12 | 184326 | 184326 | 1130 | 919
210.933 | 210.933 | 520 | 520 | 5.27 | 1.192 | 0.3341 | 0 |  |  | 0 | 817871 | 490723 | 195 | 1324
210.944 | 210.944 | 521 | 521 | 4.05 | 61.983 | 8.0394 | 0.0265 |  |  | 10 | 196533 | 197754 | 1185 | 1012
210.998 | 210.998 | 522 | 522 | 4.87 | 23.2221 | 2.1502 | 0.0019 |  |  | 2 | 197754 | 343018 | 4704 | 1324
211.015 | 211.015 | 523 | 523 | 4.31 | 35.1275 | 4.3805 | 0.0079 |  |  | 6 | 181885 | 219727 | 1027 | 916
211.367 | 211.367 | 524 | 524 | 4.13 | 34.6393 | 6.056 | 0.015 |  |  | 13 | 181885 | 190430 | 1451 | 965
211.433 | 211.433 | 525 | 525 | 4.67 | 21.7572 | 2.287 | 0.0021 |  |  | 2 | 184326 | 297852 | 491 | 1324
211.5 | 211.5 | 526 | 526 | 5.08 | 21.2689 | 1.88 | 0.0014 |  |  | 1 | 2058105 | 400391 | 672 | 1324
211.568 | 211.568 | 527 | 527 | 4.59 | 24.1986 | 2.2492 | 0.0021 |  |  | 2 | 183105 | 364990 | 4542 | 1324
211.633 | 211.633 | 528 | 528 | 5.26 | 1.192 | 0.3354 | 0 |  |  | 0 | 4500732 | 483398 | 297 | 1324
211.674 | 211.674 | 529 | 529 | 3.9 | 109.8346 | 13.8639 | 0.0787 |  |  | 18 | 181885 | 185547 | 1298 | 981
211.8 | 211.8 | 530 | 530 | 4.42 | 30.5463 | 3.4658 | 0.0049 |  |  | 4 | 170898 | 190430 | 930 | 728
211.866 | 211.866 | 531 | 531 | 3.84 | 47.392 | 5.4429 | 0.0121 |  |  | 6 | 137939 | 172119 | 1267 | 1020
211.975 | 211.975 | 532 | 532 | 4.84 | 21.7572 | 2.0087 | 0.0017 |  |  | 2 | 141602 | 354004 | 2710 | 1324
212.016 | 212.016 | 533 | 533 | 4.58 | 23.8971 | 3.4502 | 0.0049 |  |  | 6 | 180664 | 225830 | 1025 | 1024
212.086 | 212.086 | 534 | 534 | 4.86 | 20.2924 | 1.9411 | 0.0015 |  |  | 1 | 183105 | 371094 | 272 | 1324
212.148 | 212.148 | 535 | 535 | 5 | 23.7104 | 2.1497 | 0.0019 |  |  | 1 | 2158203 | 380859 | 7257 | 1324
212.198 | 212.198 | 536 | 536 | 4.11 | 43.974 | 5.7953 | 0.0138 |  |  | 10 | 180664 | 186768 | 1113 | 918
212.26 | 212.26 | 537 | 537 | 4.16 | 50.3217 | 6.0991 | 0.0152 |  |  | 10 | 180664 | 197754 | 1446 | 855
212.296 | 212.296 | 538 | 538 | 4.43 | 30.2447 | 3.88 | 0.0062 |  |  | 5 | 180664 | 212402 | 1027 | 803
212.377 | 212.377 | 539 | 539 | 5.24 | 1.192 | 0.3347 | 0 |  |  | 0 | 112305 | 495605 | 265 | 1324
212.449 | 212.449 | 540 | 540 | 3.76 | 107.8814 | 15.5816 | 0.0994 |  |  | 29 | 142822 | 166016 | 1367 | 1021
212.518 | 212.518 | 541 | 541 | 4.25 | 39.5795 | 4.2499 | 0.0074 |  |  | 5 | 180664 | 190430 | 1103 | 802
212.582 | 212.582 | 542 | 542 | 5.31 | 1.192 | 0.3288 | 0 |  |  | 0 | 3525391 | 482178 | 798 | 1324
212.786 | 212.786 | 543 | 543 | 4.02 | 80.0494 | 10.1301 | 0.042 |  |  | 18 | 180664 | 192871 | 1201 | 1024
213.006 | 213.006 | 544 | 544 | 5.24 | 1.4361 | 0.428 | 0.0001 |  |  | 1 | 1221 | 451660 | 4789 | 1324
213.039 | 213.039 | 545 | 545 | 4.38 | 32.7436 | 4.4139 | 0.008 |  |  | 5 | 185547 | 191650 | 1115 | 958
213.098 | 213.098 | 546 | 546 | 4.06 | 103.4869 | 12.6555 | 0.0656 |  |  | 15 | 196533 | 196533 | 1386 | 1015
213.164 | 213.164 | 547 | 547 | 3.64 | 790.4986 | 127.9552 | 6.7062 |  |  | 230 | 150146 | 183105 | 2752 | 818
213.255 | 213.255 | 548 | 548 | 5.25 | 1.4361 | 0.442 | 0.0001 |  |  | 1 | 1221 | 457764 | 4045 | 1324
213.324 | 213.324 | 549 | 549 | 4 | 998.9947 | 620.1857 | 157.5446 |  |  | 1040 | 181885 | 246582 | 1037 | 1014
213.34 | 213.34 | 550 | 550 | 3.49 | 28.349 | 6.8215 | 0.0191 |  |  | 20 | 45166 | 170898 | 1524 | 749
213.418 | 213.418 | 551 | 551 | 5.32 | 1.192 | 0.3252 | 0 |  |  | 0 | 4514160 | 485840 | 2534 | 1324
213.43 | 213.43 | 552 | 552 | 4.15 | 288.0572 | 28.4734 | 0.3321 |  |  | 33 | 181885 | 233154 | 1384 | 987
213.452 | 213.452 | 553 | 553 | 4.49 | 26.8842 | 3.6315 | 0.0054 |  |  | 6 | 181885 | 207520 | 3607 | 815
213.463 | 213.463 | 554 | 554 | 4.22 | 43.4283 | 5.4083 | 0.012 |  |  | 6 | 178223 | 186768 | 1141 | 737
213.481 | 213.481 | 555 | 555 | 4.14 | 28.8373 | 4.4882 | 0.0083 |  |  | 9 | 180664 | 198975 | 5003 | 741
213.539 | 213.539 | 556 | 556 | 5.28 | 1.192 | 0.3303 | 0 |  |  | 0 | 545654 | 471191 | 2577 | 1324
213.593 | 213.593 | 557 | 557 | 4.49 | 26.8842 | 3.3752 | 0.0047 |  |  | 5 | 180664 | 196533 | 1426 | 1024
213.638 | 213.638 | 558 | 558 | 4.14 | 40.9869 | 5.1945 | 0.0111 |  |  | 13 | 180664 | 184326 | 1139 | 1023
213.715 | 213.715 | 559 | 559 | 5.17 | 1.192 | 0.334 | 0 |  |  | 0 | 451660 | 466309 | 1379 | 1324
213.751 | 213.751 | 560 | 560 | 4.56 | 93.7213 | 10.412 | 0.0444 |  |  | 13 | 396729 | 354004 | 1138 | 955
213.831 | 213.831 | 561 | 561 | 4.69 | 23.2221 | 2.569 | 0.0027 |  |  | 3 | 181885 | 260010 | 7533 | 755
213.873 | 213.873 | 562 | 562 | 3.49 | 33.7201 | 8.77 | 0.0315 |  |  | 21 | 45166 | 185547 | 5793 | 921
213.947 | 213.947 | 563 | 563 | 4.47 | 42.94 | 4.6862 | 0.009 |  |  | 5 | 184326 | 307617 | 1245 | 1023
213.96 | 213.96 | 564 | 564 | 4.06 | 76.1432 | 9.1048 | 0.034 |  |  | 13 | 181885 | 202637 | 1379 | 888
214.016 | 214.016 | 565 | 565 | 4.02 | 113.2525 | 10.5277 | 0.0454 |  |  | 14 | 142822 | 200195 | 1324 | 959
214.08 | 214.08 | 566 | 566 | 5.23 | 1.192 | 0.333 | 0 |  |  | 0 | 318604 | 483398 | 240 | 1324
214.116 | 214.116 | 567 | 567 | 4.37 | 54.1705 | 6.007 | 0.0148 |  |  | 6 | 144043 | 321045 | 1270 | 895
214.175 | 214.175 | 568 | 568 | 4.75 | 54.1705 | 5.4152 | 0.012 |  |  | 5 | 397949 | 400391 | 1117 | 1022
214.243 | 214.243 | 569 | 569 | 5.25 | 1.192 | 0.3365 | 0 |  |  | 0 | 325928 | 471191 | 703 | 1324
214.261 | 214.261 | 570 | 570 | 4.1 | 66.8658 | 8.7904 | 0.0317 |  |  | 14 | 181885 | 200195 | 1379 | 1022
214.328 | 214.328 | 571 | 571 | 4.22 | 48.3686 | 6.5098 | 0.0174 |  |  | 7 | 144043 | 202637 | 1309 | 963
214.393 | 214.393 | 572 | 572 | 3.89 | 112.276 | 10.977 | 0.0494 |  |  | 25 | 180664 | 186768 | 1199 | 805
214.466 | 214.466 | 573 | 573 | 5.3 | 1.192 | 0.3325 | 0 |  |  | 0 | 2512207 | 484619 | 148 | 1324
214.478 | 214.478 | 574 | 574 | 4.36 | 39.5221 | 5.6453 | 0.0131 |  |  | 8 | 179443 | 286865 | 4408 | 1024
214.556 | 214.556 | 575 | 575 | 4.96 | 28.5932 | 2.4003 | 0.0024 |  |  | 2 | 181885 | 346680 | 1003 | 1324
214.569 | 214.569 | 576 | 576 | 4.26 | 34.151 | 5.4624 | 0.0122 |  |  | 7 | 184326 | 198975 | 1159 | 870
214.599 | 214.599 | 577 | 577 | 4.21 | 42.9975 | 5.1938 | 0.011 |  |  | 8 | 196533 | 198975 | 1055 | 862
214.66 | 214.66 | 578 | 578 | 4.49 | 31.2213 | 3.5389 | 0.0051 |  |  | 5 | 196533 | 220947 | 1026 | 968
214.774 | 214.774 | 579 | 579 | 5.28 | 1.192 | 0.33 | 0 |  |  | 0 | 3117676 | 480957 | 610 | 1324
214.828 | 214.828 | 580 | 580 | 5.29 | 1.192 | 0.3301 | 0 |  |  | 0 | 323486 | 482178 | 299 | 1324
214.952 | 214.952 | 581 | 581 | 5.24 | 1.192 | 0.3272 | 0 |  |  | 0 | 335693 | 493164 | 1065 | 1324
214.996 | 214.996 | 582 | 582 | 4.97 | 22.7338 | 2.2605 | 0.0021 |  |  | 2 | 180664 | 389404 | 1449 | 1324
215.076 | 215.076 | 583 | 583 | 4.7 | 500.8832 | 7.343 | 0.0221 |  |  | 8 | 180664 | 321045 | 5041 | 959
215.096 | 215.096 | 584 | 584 | 5.26 | 1.192 | 0.3329 | 0 |  |  | 0 | 325928 | 489502 | 382 | 1324
215.14 | 215.14 | 585 | 585 | 5.23 | 1.192 | 0.3289 | 0 |  |  | 0 | 302734 | 491943 | 364 | 1324
215.18 | 215.18 | 586 | 586 | 5.18 | 1.2494 | 0.3314 | 0 |  |  | 0 | 325928 | 480957 | 4494 | 1324
215.213 | 215.213 | 587 | 587 | 4.98 | 18.5834 | 0.4921 | 0.0001 |  |  | 0 | 2113037 | 429688 | 8117 | 1324
215.245 | 215.245 | 588 | 588 | 3.64 | 289.5221 | 30.4708 | 0.3803 |  |  | 74 | 180664 | 175781 | 1250 | 1022
215.279 | 215.279 | 589 | 589 | 3.92 | 58.0768 | 7.5623 | 0.0234 |  |  | 16 | 180664 | 179443 | 1099 | 939
215.335 | 215.335 | 590 | 590 | 3.97 | 60.5182 | 6.0311 | 0.0149 |  |  | 7 | 179443 | 173340 | 1187 | 956
215.385 | 215.385 | 591 | 591 | 4.36 | 26.8842 | 4.3144 | 0.0076 |  |  | 6 | 183105 | 200195 | 1162 | 965
215.426 | 215.426 | 592 | 592 | 3.71 | 79.1303 | 10.8834 | 0.0485 |  |  | 14 | 163574 | 163574 | 1215 | 1013
215.469 | 215.469 | 593 | 593 | 5.24 | 1.192 | 0.3324 | 0 |  |  | 0 | 4525146 | 478516 | 3166 | 1324
215.531 | 215.531 | 594 | 594 | 4.44 | 25.1752 | 3.0115 | 0.0037 |  |  | 3 | 142822 | 225830 | 629 | 1024
215.581 | 215.581 | 595 | 595 | 4.62 | 34.4525 | 3.4296 | 0.0048 |  |  | 3 | 321045 | 322266 | 672 | 875
215.658 | 215.658 | 596 | 596 | 5.02 | 20.2924 | 1.7735 | 0.0013 |  |  | 1 | 2158203 | 402832 | 3945 | 1324
215.7 | 215.7 | 597 | 597 | 4.08 | 26.64 | 5.5489 | 0.0126 |  |  | 6 | 194092 | 201416 | 859 | 740
215.727 | 215.727 | 598 | 598 | 5 | 19.3158 | 1.866 | 0.0014 |  |  | 1 | 2158203 | 402832 | 6031 | 1324
215.778 | 215.778 | 599 | 599 | 4.32 | 34.6393 | 4.1701 | 0.0071 |  |  | 4 | 181885 | 202637 | 1033 | 862
215.868 | 215.868 | 600 | 600 | 5.01 | 23.2221 | 2.131 | 0.0019 |  |  | 1 | 1204834 | 404053 | 2994 | 1324
215.934 | 215.934 | 601 | 601 | 3.87 | 63.5053 | 8.7451 | 0.0313 |  |  | 8 | 168457 | 180664 | 2227 | 1220
216.009 | 216.009 | 602 | 602 | 3.99 | 44.8932 | 4.5228 | 0.0084 |  |  | 5 | 183105 | 163574 | 1038 | 807
216.081 | 216.081 | 603 | 603 | 4 | 35.1275 | 5.8449 | 0.014 |  |  | 8 | 194092 | 190430 | 1701 | 750
216.131 | 216.131 | 604 | 604 | 4.01 | 65.8893 | 7.161 | 0.021 |  |  | 10 | 181885 | 190430 | 1094 | 937
216.162 | 216.162 | 605 | 605 | 3.32 | 998.9947 | 142.8747 | 8.3612 |  |  | 165 | 142822 | 167236 | 1317 | 1022
216.217 | 216.217 | 606 | 606 | 4.31 | 35.9174 | 4.5912 | 0.0086 |  |  | 5 | 141602 | 275879 | 1014 | 920
216.322 | 216.322 | 607 | 607 | 5.32 | 1.192 | 0.3329 | 0 |  |  | 0 | 1906738 | 473633 | 314 | 1324
216.42 | 216.42 | 608 | 608 | 4.32 | 28.2916 | 4.0949 | 0.0069 |  |  | 8 | 181885 | 191650 | 1029 | 963
216.48 | 216.48 | 609 | 609 | 4.91 | 500.8832 | 6.6335 | 0.018 |  |  | 4 | 170898 | 351563 | 4092 | 1010
216.529 | 216.529 | 610 | 610 | 4.17 | 43.9166 | 5.2896 | 0.0115 |  |  | 12 | 180664 | 185547 | 1091 | 913
216.595 | 216.595 | 611 | 611 | 5.12 | 1.192 | 0.3315 | 0 |  |  | 0 | 50049 | 499268 | 1027 | 1324
216.676 | 216.676 | 612 | 612 | 4.35 | 25.4193 | 3.9364 | 0.0063 |  |  | 5 | 179443 | 224609 | 1044 | 916
216.735 | 216.735 | 613 | 613 | 5.26 | 1.2494 | 0.3345 | 0 |  |  | 0 | 256348 | 476074 | 4460 | 1324
216.763 | 216.763 | 614 | 614 | 4.49 | 30.7904 | 3.766 | 0.0058 |  |  | 3 | 142822 | 295410 | 1174 | 961
216.832 | 216.832 | 615 | 615 | 5.14 | 1.2494 | 0.3275 | 0 |  |  | 0 | 2313232 | 485840 | 5644 | 1324
216.944 | 216.944 | 616 | 616 | 4.66 | 21.7572 | 2.5534 | 0.0027 |  |  | 3 | 196533 | 308838 | 6748 | 774
217.009 | 217.009 | 617 | 617 | 5.23 | 1.192 | 0.3311 | 0 |  |  | 0 | 2312012 | 480957 | 1043 | 1324
217.095 | 217.095 | 618 | 618 | 4.78 | 22.0014 | 2.3414 | 0.0022 |  |  | 2 | 150146 | 317383 | 3766 | 1324
217.145 | 217.145 | 619 | 619 | 4.33 | 28.7799 | 3.8869 | 0.0062 |  |  | 5 | 180664 | 190430 | 1030 | 856
217.208 | 217.208 | 620 | 620 | 3.64 | 144.9908 | 15.9604 | 0.1043 |  |  | 17 | 161133 | 163574 | 1198 | 1022
217.288 | 217.288 | 621 | 621 | 4.03 | 56.1811 | 6.5246 | 0.0174 |  |  | 8 | 142822 | 186768 | 1051 | 860
217.346 | 217.346 | 622 | 622 | 4.36 | 42.4518 | 5.8122 | 0.0138 |  |  | 5 | 141602 | 307617 | 1245 | 931
217.365 | 217.365 | 623 | 623 | 4.18 | 32.1979 | 4.6256 | 0.0088 |  |  | 8 | 180664 | 184326 | 1035 | 805
217.449 | 217.449 | 624 | 624 | 4.35 | 32.6861 | 4.1237 | 0.007 |  |  | 4 | 196533 | 201416 | 1030 | 1021
217.516 | 217.516 | 625 | 625 | 4.94 | 500.8832 | 6.5564 | 0.0176 |  |  | 3 | 162354 | 383301 | 263 | 841
217.525 | 217.525 | 626 | 626 | 4.09 | 45.8697 | 5.6117 | 0.0129 |  |  | 6 | 184326 | 177002 | 1162 | 864
217.548 | 217.548 | 627 | 627 | 5.27 | 1.192 | 0.3363 | 0 |  |  | 0 | 2257080 | 504150 | 1122 | 1324
217.595 | 217.595 | 628 | 628 | 4.25 | 28.8373 | 4.5912 | 0.0086 |  |  | 9 | 181885 | 189209 | 1613 | 813
217.678 | 217.678 | 629 | 629 | 3.47 | 326.6889 | 45.5471 | 0.8497 |  |  | 72 | 180664 | 168457 | 1282 | 1021
217.749 | 217.749 | 630 | 630 | 4.11 | 40.0104 | 5.5879 | 0.0128 |  |  | 8 | 141602 | 181885 | 1095 | 1022
217.824 | 217.824 | 631 | 631 | 4.92 | 20.2924 | 1.9266 | 0.0015 |  |  | 2 | 183105 | 391846 | 1786 | 1324
217.838 | 217.838 | 632 | 632 | 4.18 | 41.0443 | 4.7285 | 0.0092 |  |  | 6 | 141602 | 179443 | 1295 | 870
217.928 | 217.928 | 633 | 633 | 4.75 | 23.7104 | 2.328 | 0.0022 |  |  | 3 | 184326 | 317383 | 7518 | 1324
217.974 | 217.974 | 634 | 634 | 4.36 | 29.2682 | 3.9321 | 0.0063 |  |  | 6 | 181885 | 189209 | 1026 | 1022
218 | 218 | 635 | 635 | 5.28 | 1.192 | 0.3322 | 0 |  |  | 0 | 1862793 | 496826 | 68 | 1324
218.058 | 218.058 | 636 | 636 | 3.97 | 50.7525 | 9.16 | 0.0344 |  |  | 20 | 180664 | 195313 | 1652 | 1022
218.081 | 218.081 | 637 | 637 | 4.15 | 40.5561 | 5.5944 | 0.0128 |  |  | 10 | 183105 | 185547 | 1064 | 770
218.185 | 218.185 | 638 | 638 | 4.72 | 22.2455 | 2.0334 | 0.0017 |  |  | 2 | 180664 | 344238 | 4286 | 1324
218.196 | 218.196 | 639 | 639 | 4.25 | 39.0338 | 4.7553 | 0.0093 |  |  | 8 | 180664 | 183105 | 1094 | 977
218.237 | 218.237 | 640 | 640 | 4.86 | 21.2689 | 1.9737 | 0.0016 |  |  | 1 | 67139 | 364990 | 2653 | 1324
218.303 | 218.303 | 641 | 641 | 4.92 | 21.2689 | 1.8619 | 0.0014 |  |  | 1 | 2108154 | 389404 | 1560 | 1324
218.371 | 218.371 | 642 | 642 | 5.26 | 1.192 | 0.3409 | 0 |  |  | 0 | 4254150 | 478516 | 606 | 1324
218.411 | 218.411 | 643 | 643 | 4.18 | 33.2318 | 4.4107 | 0.008 |  |  | 8 | 142822 | 185547 | 1426 | 740
218.479 | 218.479 | 644 | 644 | 4.87 | 20.7807 | 1.9739 | 0.0016 |  |  | 1 | 40283 | 383301 | 8056 | 1324
218.541 | 218.541 | 645 | 645 | 5.08 | 25.1752 | 2.1441 | 0.0019 |  |  | 1 | 1304932 | 404053 | 3857 | 1324
218.772 | 218.772 | 646 | 646 | 5.03 | 21.7572 | 1.9382 | 0.0015 |  |  | 1 | 2108154 | 402832 | 6562 | 1324
218.815 | 218.815 | 647 | 647 | 4.34 | 36.1041 | 5.6964 | 0.0133 |  |  | 8 | 196533 | 200195 | 1293 | 964
218.886 | 218.886 | 648 | 648 | 5.26 | 1.192 | 0.3304 | 0 |  |  | 0 | 2124023 | 484619 | 665 | 1324
218.917 | 218.917 | 649 | 649 | 4.17 | 37.0807 | 5.3388 | 0.0117 |  |  | 7 | 142822 | 191650 | 1096 | 932
218.933 | 218.933 | 650 | 650 | 3.94 | 86.4545 | 10.1721 | 0.0424 |  |  | 16 | 184326 | 184326 | 1321 | 1015
219.028 | 219.028 | 651 | 651 | 5.29 | 1.192 | 0.3273 | 0 |  |  | 0 | 964355 | 491943 | 137 | 1324
219.093 | 219.093 | 652 | 652 | 4.05 | 104.9518 | 13.2368 | 0.0718 |  |  | 21 | 196533 | 202637 | 1293 | 980
219.183 | 219.183 | 653 | 653 | 5.11 | 24.1986 | 2.1308 | 0.0019 |  |  | 1 | 2108154 | 421143 | 2398 | 1324
219.256 | 219.256 | 654 | 654 | 4.31 | 35.1275 | 3.975 | 0.0065 |  |  | 7 | 180664 | 185547 | 1096 | 1020
219.319 | 219.319 | 655 | 655 | 5.3 | 1.192 | 0.3305 | 0 |  |  | 0 | 322266 | 484619 | 54 | 1324
219.378 | 219.378 | 656 | 656 | 5.39 | 1.192 | 0.3391 | 0 |  |  | 0 | 357666 | 507813 | 441 | 1324
219.5 | 219.5 | 657 | 657 | 5.06 | 23.2221 | 2.007 | 0.0016 |  |  | 1 | 2183838 | 404053 | 2632 | 1324
219.57 | 219.57 | 658 | 658 | 4.62 | 28.8373 | 3.7505 | 0.0058 |  |  | 5 | 180664 | 263672 | 1053 | 921
219.678 | 219.678 | 659 | 659 | 5.04 | 21.7572 | 1.9337 | 0.0015 |  |  | 1 | 2108154 | 396729 | 6471 | 1324
219.954 | 219.954 | 660 | 660 | 5.13 | 22.7338 | 1.993 | 0.0016 |  |  | 1 | 1154785 | 421143 | 3036 | 1324
220.019 | 220.019 | 661 | 661 | 4.17 | 38.1146 | 5.3047 | 0.0115 |  |  | 6 | 180664 | 187988 | 1115 | 816
220.136 | 220.136 | 662 | 662 | 4.35 | 30.3021 | 4.2425 | 0.0074 |  |  | 8 | 183105 | 190430 | 1606 | 758
220.2 | 220.2 | 663 | 663 | 5.17 | 1.4361 | 0.449 | 0.0001 |  |  | 0 | 2441 | 454102 | 1373 | 1324
220.249 | 220.249 | 664 | 664 | 4.24 | 38.6029 | 4.9047 | 0.0099 |  |  | 7 | 196533 | 192871 | 1171 | 770
220.262 | 220.262 | 665 | 665 | 3.59 | 399.8736 | 42.0683 | 0.7249 |  |  | 80 | 180664 | 173340 | 1199 | 974
220.386 | 220.386 | 666 | 666 | 5 | 23.7104 | 2.2258 | 0.002 |  |  | 2 | 178223 | 363770 | 5903 | 1324
220.449 | 220.449 | 667 | 667 | 5.3 | 1.2494 | 0.3275 | 0 |  |  | 0 | 2531738 | 488281 | 7473 | 1324
220.496 | 220.496 | 668 | 668 | 4.16 | 53.1939 | 6.7648 | 0.0187 |  |  | 9 | 180664 | 186768 | 1096 | 930
220.513 | 220.513 | 669 | 669 | 3.75 | 998.9947 | 431.4014 | 76.2295 |  |  | 568 | 141602 | 196533 | 1041 | 1021
220.609 | 220.609 | 670 | 670 | 5.28 | 1.192 | 0.3306 | 0 |  |  | 0 | 397949 | 471191 | 836 | 1324
220.641 | 220.641 | 671 | 671 | 3.92 | 663.5455 | 70.3586 | 2.0277 |  |  | 78 | 162354 | 198975 | 1256 | 1023
220.738 | 220.738 | 672 | 672 | 4.85 | 22.2455 | 2.2488 | 0.0021 |  |  | 3 | 180664 | 351563 | 5343 | 959
220.798 | 220.798 | 673 | 673 | 3.53 | 347.1967 | 38.1017 | 0.5946 |  |  | 53 | 148926 | 170898 | 1369 | 1021
220.819 | 220.819 | 674 | 674 | 4.28 | 26.3385 | 4.4658 | 0.0082 |  |  | 8 | 181885 | 190430 | 1029 | 762
220.875 | 220.875 | 675 | 675 | 4.49 | 23.8971 | 3.4863 | 0.005 |  |  | 3 | 194092 | 241699 | 1025 | 763
220.949 | 220.949 | 676 | 676 | 5.24 | 1.192 | 0.3301 | 0 |  |  | 0 | 332031 | 491943 | 85 | 1324
220.987 | 220.987 | 677 | 677 | 4.65 | 24.9311 | 2.9743 | 0.0036 |  |  | 3 | 196533 | 250244 | 4215 | 1020
221.051 | 221.051 | 678 | 678 | 5.39 | 1.192 | 0.33 | 0 |  |  | 0 | 571289 | 500488 | 285 | 1324
221.087 | 221.087 | 679 | 679 | 4.49 | 24.4428 | 3.5011 | 0.005 |  |  | 3 | 141602 | 203857 | 3271 | 857
221.151 | 221.151 | 680 | 680 | 5.31 | 1.192 | 0.3368 | 0 |  |  | 0 | 314941 | 472412 | 117 | 1324
221.192 | 221.192 | 681 | 681 | 5.17 | 500.8832 | 6.0826 | 0.0152 |  |  | 3 | 180664 | 439453 | 4716 | 1017
221.238 | 221.238 | 682 | 682 | 4.19 | 30.733 | 3.327 | 0.0045 |  |  | 3 | 150146 | 192871 | 1032 | 1020
221.311 | 221.311 | 683 | 683 | 5.27 | 1.192 | 0.3297 | 0 |  |  | 0 | 678711 | 474854 | 64 | 1324
221.351 | 221.351 | 684 | 684 | 3.89 | 75.224 | 10.0483 | 0.0414 |  |  | 11 | 180664 | 183105 | 1327 | 1023
221.416 | 221.416 | 685 | 685 | 4.47 | 27.8033 | 3.255 | 0.0043 |  |  | 3 | 307617 | 316162 | 1026 | 898
221.493 | 221.493 | 686 | 686 | 4.91 | 500.8832 | 6.4774 | 0.0172 |  |  | 4 | 144043 | 391846 | 7176 | 762
221.63 | 221.63 | 687 | 687 | 4.31 | 32.7436 | 3.468 | 0.0049 |  |  | 7 | 180664 | 185547 | 1065 | 958
221.693 | 221.693 | 688 | 688 | 4.51 | 46.9037 | 3.9344 | 0.0063 |  |  | 4 | 308838 | 310059 | 1043 | 803
221.764 | 221.764 | 689 | 689 | 5.15 | 1.192 | 0.3248 | 0 |  |  | 0 | 1221 | 485840 | 909 | 1324
221.8 | 221.8 | 690 | 690 | 5.33 | 1.192 | 0.3289 | 0 |  |  | 0 | 4769287 | 498047 | 462 | 1324
221.866 | 221.866 | 691 | 691 | 5.32 | 1.192 | 0.3347 | 0 |  |  | 0 | 2021484 | 498047 | 300 | 1324
221.893 | 221.893 | 692 | 692 | 4.37 | 30.058 | 3.4394 | 0.0048 |  |  | 6 | 180664 | 187988 | 996 | 847
221.993 | 221.993 | 693 | 693 | 4.22 | 31.7096 | 4.5931 | 0.0086 |  |  | 9 | 181885 | 196533 | 1029 | 867
222.068 | 222.068 | 694 | 694 | 4.86 | 22.7338 | 1.9233 | 0.0015 |  |  | 2 | 183105 | 386963 | 854 | 1324
222.084 | 222.084 | 695 | 695 | 4.38 | 30.733 | 3.5402 | 0.0051 |  |  | 4 | 142822 | 186768 | 1030 | 897
222.114 | 222.114 | 696 | 696 | 5.35 | 1.192 | 0.3367 | 0 |  |  | 0 | 1865234 | 504150 | 501 | 1324
222.169 | 222.169 | 697 | 697 | 4.55 | 24.8736 | 2.6633 | 0.0029 |  |  | 5 | 181885 | 278320 | 1025 | 1019
222.219 | 222.219 | 698 | 698 | 3.93 | 45.8697 | 8.3475 | 0.0285 |  |  | 28 | 180664 | 185547 | 1137 | 961
222.345 | 222.345 | 699 | 699 | 5.02 | 22.2455 | 2.0692 | 0.0018 |  |  | 1 | 1204834 | 412598 | 580 | 1324
222.516 | 222.516 | 700 | 700 | 5.23 | 1.192 | 0.3304 | 0 |  |  | 0 | 322266 | 480957 | 105 | 1324
222.608 | 222.608 | 701 | 701 | 4.38 | 31.2213 | 3.2961 | 0.0044 |  |  | 3 | 183105 | 191650 | 1030 | 1019
222.658 | 222.658 | 702 | 702 | 4.6 | 32.2553 | 4.2489 | 0.0074 |  |  | 4 | 321045 | 312500 | 1104 | 808
222.741 | 222.741 | 703 | 703 | 3.82 | 60.0299 | 8.1642 | 0.0273 |  |  | 11 | 150146 | 169678 | 1240 | 924
222.809 | 222.809 | 704 | 704 | 4.94 | 19.8041 | 1.9038 | 0.0015 |  |  | 1 | 2208252 | 402832 | 3220 | 1324
222.876 | 222.876 | 705 | 705 | 4.92 | 21.2689 | 1.9651 | 0.0016 |  |  | 1 | 2108154 | 378418 | 7168 | 1324
222.936 | 222.936 | 706 | 706 | 5.25 | 1.192 | 0.3369 | 0 |  |  | 0 | 274658 | 472412 | 58 | 1324
222.975 | 222.975 | 707 | 707 | 4.17 | 57.1002 | 6.4699 | 0.0171 |  |  | 7 | 181885 | 211182 | 1244 | 919
223.093 | 223.093 | 708 | 708 | 4.18 | 21.5131 | 1.1389 | 0.0005 |  |  | 1 | 141602 | 201416 | 7900 | 1324
223.132 | 223.132 | 709 | 709 | 4.13 | 31.767 | 5.4765 | 0.0123 |  |  | 6 | 115967 | 187988 | 2453 | 1005
223.209 | 223.209 | 710 | 710 | 5.07 | 20.2924 | 1.9366 | 0.0015 |  |  | 1 | 67139 | 421143 | 48 | 1324
223.271 | 223.271 | 711 | 711 | 4.11 | 45.8697 | 4.2646 | 0.0074 |  |  | 5 | 142822 | 178223 | 1036 | 814
223.337 | 223.337 | 712 | 712 | 4.9 | 22.2455 | 2.0435 | 0.0017 |  |  | 1 | 2183838 | 369873 | 1077 | 1324
223.4 | 223.4 | 713 | 713 | 4.55 | 28.349 | 2.9598 | 0.0036 |  |  | 5 | 180664 | 207520 | 1608 | 961
223.464 | 223.464 | 714 | 714 | 3.86 | 114.7748 | 12.0653 | 0.0596 |  |  | 17 | 181885 | 184326 | 1286 | 965
223.533 | 223.533 | 715 | 715 | 4.71 | 500.8832 | 7.3001 | 0.0218 |  |  | 6 | 177002 | 299072 | 4808 | 727
223.597 | 223.597 | 716 | 716 | 4.62 | 35.6158 | 3.9858 | 0.0065 |  |  | 5 | 181885 | 349121 | 1079 | 1022
223.616 | 223.616 | 717 | 717 | 4.15 | 34.6967 | 4.2627 | 0.0074 |  |  | 8 | 181885 | 184326 | 1121 | 805
223.65 | 223.65 | 718 | 718 | 5.33 | 1.192 | 0.3366 | 0 |  |  | 0 | 1549072 | 504150 | 592 | 1324
223.674 | 223.674 | 719 | 719 | 4.46 | 35.6732 | 4.6596 | 0.0089 |  |  | 5 | 301514 | 299072 | 4950 | 795
223.7 | 223.7 | 720 | 720 | 4.59 | 23.8971 | 3.0463 | 0.0038 |  |  | 3 | 319824 | 308838 | 1025 | 1024
223.795 | 223.795 | 721 | 721 | 4.36 | 24.3854 | 3.534 | 0.0051 |  |  | 4 | 141602 | 251465 | 1025 | 873
223.812 | 223.812 | 722 | 722 | 4.35 | 35.4291 | 3.8665 | 0.0061 |  |  | 4 | 180664 | 198975 | 737 | 782
223.893 | 223.893 | 723 | 723 | 4.31 | 35.6158 | 3.6606 | 0.0055 |  |  | 5 | 180664 | 187988 | 1035 | 969
223.943 | 223.943 | 724 | 724 | 5.32 | 1.192 | 0.3333 | 0 |  |  | 0 | 179443 | 478516 | 284 | 1324
223.98 | 223.98 | 725 | 725 | 5.22 | 1.192 | 0.3341 | 0 |  |  | 0 | 1153564 | 480957 | 115 | 1324
224.069 | 224.069 | 726 | 726 | 5.1 | 24.6869 | 2.097 | 0.0018 |  |  | 1 | 2208252 | 402832 | 1511 | 1324
224.132 | 224.132 | 727 | 727 | 3.7 | 137.2357 | 13.9912 | 0.0802 |  |  | 20 | 142822 | 174561 | 5214 | 1324
224.201 | 224.201 | 728 | 728 | 5.07 | 22.7338 | 1.9902 | 0.0016 |  |  | 1 | 2158203 | 415039 | 354 | 1324
224.269 | 224.269 | 729 | 729 | 5.19 | 1.192 | 0.3377 | 0 |  |  | 0 | 4705811 | 465088 | 760 | 1324
224.303 | 224.303 | 730 | 730 | 5.32 | 1.192 | 0.3342 | 0 |  |  | 0 | 582275 | 488281 | 119 | 1324
224.32 | 224.32 | 731 | 731 | 4.54 | 28.7799 | 3.1994 | 0.0042 |  |  | 5 | 183105 | 200195 | 1026 | 966
224.34 | 224.34 | 732 | 732 | 3.98 | 36.1615 | 6.0686 | 0.0151 |  |  | 12 | 181885 | 184326 | 5411 | 907
224.361 | 224.361 | 733 | 733 | 4.65 | 27.8033 | 2.7744 | 0.0032 |  |  | 5 | 180664 | 257568 | 1025 | 953
224.448 | 224.448 | 734 | 734 | 5.26 | 1.192 | 0.3303 | 0 |  |  | 0 | 325928 | 494385 | 1179 | 1324
224.49 | 224.49 | 735 | 735 | 4.69 | 26.3385 | 2.6862 | 0.003 |  |  | 2 | 142822 | 275879 | 1025 | 1016
224.532 | 224.532 | 736 | 736 | 4.48 | 37.1381 | 2.8998 | 0.0034 |  |  | 3 | 150146 | 216064 | 1067 | 1015
224.595 | 224.595 | 737 | 737 | 4.61 | 25.3619 | 2.9113 | 0.0035 |  |  | 4 | 181885 | 255127 | 1025 | 1024
224.66 | 224.66 | 738 | 738 | 5.01 | 24.6869 | 2.2663 | 0.0021 |  |  | 2 | 187988 | 405273 | 64 | 1324
224.78 | 224.78 | 739 | 739 | 4.03 | 150.3619 | 20.5423 | 0.1728 |  |  | 21 | 141602 | 267334 | 1422 | 994
224.787 | 224.787 | 740 | 740 | 4.03 | 177.2174 | 18.2211 | 0.136 |  |  | 19 | 141602 | 218506 | 1392 | 1000
224.901 | 224.901 | 741 | 741 | 5.29 | 1.192 | 0.3323 | 0 |  |  | 0 | 2891846 | 480957 | 2838 | 1324
224.998 | 224.998 | 742 | 742 | 4.35 | 25.8502 | 4.0488 | 0.0067 |  |  | 9 | 180664 | 196533 | 1030 | 964
225.019 | 225.019 | 743 | 743 | 4.28 | 33.9643 | 4.6515 | 0.0089 |  |  | 8 | 180664 | 192871 | 996 | 897
225.11 | 225.11 | 744 | 744 | 4.87 | 23.7104 | 2.2047 | 0.002 |  |  | 2 | 183105 | 360107 | 7613 | 1324
225.175 | 225.175 | 745 | 745 | 4.34 | 29.7564 | 3.4805 | 0.005 |  |  | 3 | 145264 | 191650 | 7498 | 1324
225.261 | 225.261 | 746 | 746 | 4.94 | 22.2455 | 1.9847 | 0.0016 |  |  | 1 | 142822 | 390625 | 8013 | 1324
225.31 | 225.31 | 747 | 747 | 4.08 | 33.6627 | 5.0164 | 0.0103 |  |  | 6 | 180664 | 196533 | 1184 | 960
225.379 | 225.379 | 748 | 748 | 3.99 | 59.599 | 6.1685 | 0.0156 |  |  | 8 | 185547 | 181885 | 1169 | 1019
225.425 | 225.425 | 749 | 749 | 4.17 | 35.185 | 5.4515 | 0.0122 |  |  | 7 | 181885 | 200195 | 7300 | 913
225.488 | 225.488 | 750 | 750 | 4.64 | 23.8971 | 2.3014 | 0.0022 |  |  | 2 | 150146 | 280762 | 1025 | 1024
225.604 | 225.604 | 751 | 751 | 5.26 | 1.192 | 0.3307 | 0 |  |  | 0 | 2219238 | 485840 | 326 | 1324
225.659 | 225.659 | 752 | 752 | 5.28 | 1.192 | 0.336 | 0 |  |  | 0 | 327148 | 484619 | 560 | 1324
225.782 | 225.782 | 753 | 753 | 4.64 | 25.1752 | 2.7251 | 0.003 |  |  | 2 | 141602 | 267334 | 6118 | 1324
225.804 | 225.804 | 754 | 754 | 4.76 | 20.2924 | 1.9373 | 0.0015 |  |  | 1 | 175781 | 360107 | 5794 | 1324
225.861 | 225.861 | 755 | 755 | 3.5 | 998.9947 | 170.4887 | 11.9056 |  |  | 257 | 135498 | 170898 | 1150 | 1009
225.971 | 225.971 | 756 | 756 | 4.8 | 23.2221 | 2.1982 | 0.002 |  |  | 3 | 183105 | 322266 | 5207 | 1324
226.026 | 226.026 | 757 | 757 | 3.95 | 58.6225 | 7.0105 | 0.0201 |  |  | 15 | 142822 | 167236 | 1187 | 1017
226.082 | 226.082 | 758 | 758 | 4.13 | 33.6627 | 5.3683 | 0.0118 |  |  | 6 | 141602 | 194092 | 1087 | 1020
226.163 | 226.163 | 759 | 759 | 5.32 | 1.192 | 0.339 | 0 |  |  | 0 | 1092529 | 490723 | 366 | 1324
226.2 | 226.2 | 760 | 760 | 4.36 | 29.8139 | 4.3069 | 0.0076 |  |  | 8 | 181885 | 184326 | 1280 | 878
226.222 | 226.222 | 761 | 761 | 5.3 | 1.192 | 0.3349 | 0 |  |  | 0 | 3104248 | 504150 | 947 | 1324
226.266 | 226.266 | 762 | 762 | 4.18 | 56.1236 | 7.3089 | 0.0219 |  |  | 8 | 180664 | 260010 | 1171 | 959
226.352 | 226.352 | 763 | 763 | 4.42 | 28.7799 | 3.3428 | 0.0046 |  |  | 3 | 196533 | 235596 | 1025 | 852
226.421 | 226.421 | 764 | 764 | 5.23 | 1.2494 | 0.3369 | 0 |  |  | 0 | 124512 | 476074 | 5558 | 1324
226.46 | 226.46 | 765 | 765 | 3.86 | 59.599 | 12.5297 | 0.0643 |  |  | 26 | 181885 | 184326 | 1444 | 761
226.547 | 226.547 | 766 | 766 | 5.02 | 22.2455 | 2.081 | 0.0018 |  |  | 1 | 1254883 | 402832 | 5423 | 1324
226.557 | 226.557 | 767 | 767 | 3.78 | 87.4311 | 13.4514 | 0.0741 |  |  | 28 | 181885 | 185547 | 5908 | 975
226.579 | 226.579 | 768 | 768 | 5.26 | 1.4361 | 0.4585 | 0.0001 |  |  | 0 | 1221 | 456543 | 2607 | 1324
226.627 | 226.627 | 769 | 769 | 3.99 | 55.6928 | 6.6836 | 0.0183 |  |  | 16 | 180664 | 180664 | 1128 | 920
226.674 | 226.674 | 770 | 770 | 4.22 | 41.9635 | 5.4627 | 0.0122 |  |  | 8 | 181885 | 211182 | 1032 | 886
226.718 | 226.718 | 771 | 771 | 3.63 | 454.0729 | 62.1828 | 1.5838 |  |  | 69 | 141602 | 184326 | 1724 | 1023
226.752 | 226.752 | 772 | 772 | 4.56 | 29.7564 | 3.8264 | 0.006 |  |  | 4 | 184326 | 303955 | 1080 | 808
226.851 | 226.851 | 773 | 773 | 4.55 | 35.1275 | 4.2087 | 0.0073 |  |  | 4 | 396729 | 335693 | 1050 | 1021
226.889 | 226.889 | 774 | 774 | 4.27 | 24.8736 | 3.2266 | 0.0043 |  |  | 5 | 180664 | 231934 | 1025 | 975
227.011 | 227.011 | 775 | 775 | 4.17 | 40.4986 | 6.3359 | 0.0164 |  |  | 15 | 181885 | 186768 | 1190 | 907
227.061 | 227.061 | 776 | 776 | 4.09 | 50.2643 | 6.0457 | 0.015 |  |  | 14 | 180664 | 184326 | 1093 | 917
227.134 | 227.134 | 777 | 777 | 4.11 | 39.5221 | 6.0974 | 0.0152 |  |  | 13 | 183105 | 192871 | 1182 | 1011
227.15 | 227.15 | 778 | 778 | 4.02 | 55.1471 | 6.4581 | 0.0171 |  |  | 15 | 180664 | 185547 | 1183 | 1006
227.206 | 227.206 | 779 | 779 | 5.3 | 1.192 | 0.3369 | 0 |  |  | 0 | 322266 | 473633 | 277 | 1324
227.239 | 227.239 | 780 | 780 | 5.24 | 1.192 | 0.3347 | 0 |  |  | 0 | 50049 | 482178 | 686 | 1324
227.267 | 227.267 | 781 | 781 | 4.17 | 53.1939 | 6.8237 | 0.0191 |  |  | 9 | 164795 | 206299 | 1136 | 1022
227.336 | 227.336 | 782 | 782 | 5.26 | 1.192 | 0.3327 | 0 |  |  | 0 | 832520 | 478516 | 983 | 1324
227.37 | 227.37 | 783 | 783 | 4.45 | 23.4088 | 3.405 | 0.0047 |  |  | 7 | 180664 | 222168 | 1024 | 914
227.439 | 227.439 | 784 | 784 | 4.04 | 58.0768 | 6.1469 | 0.0155 |  |  | 17 | 180664 | 186768 | 1183 | 1007
227.509 | 227.509 | 785 | 785 | 4.29 | 31.7096 | 4.5225 | 0.0084 |  |  | 6 | 185547 | 194092 | 1080 | 812
227.522 | 227.522 | 786 | 786 | 4.61 | 40.0678 | 4.5381 | 0.0084 |  |  | 6 | 181885 | 388184 | 1083 | 962
227.561 | 227.561 | 787 | 787 | 4.02 | 29.8139 | 4.6286 | 0.0088 |  |  | 7 | 183105 | 190430 | 1113 | 819
227.611 | 227.611 | 788 | 788 | 4.21 | 27.8033 | 4.6358 | 0.0088 |  |  | 12 | 180664 | 185547 | 1091 | 1020
227.682 | 227.682 | 789 | 789 | 5.31 | 1.192 | 0.328 | 0 |  |  | 0 | 1864014 | 489502 | 141 | 1324
227.717 | 227.717 | 790 | 790 | 4.38 | 31.767 | 4.249 | 0.0074 |  |  | 6 | 195313 | 211182 | 1303 | 962
227.727 | 227.727 | 791 | 791 | 4.37 | 26.8268 | 3.484 | 0.005 |  |  | 4 | 141602 | 189209 | 1025 | 1020
227.77 | 227.77 | 792 | 792 | 4.36 | 33.1744 | 4.638 | 0.0088 |  |  | 6 | 196533 | 223389 | 1184 | 964
227.857 | 227.857 | 793 | 793 | 4.41 | 500.8832 | 9.4452 | 0.0365 |  |  | 12 | 180664 | 206299 | 2734 | 1019
227.885 | 227.885 | 794 | 794 | 4.26 | 33.1744 | 4.43 | 0.008 |  |  | 7 | 181885 | 187988 | 1032 | 770
227.972 | 227.972 | 795 | 795 | 5.29 | 1.192 | 0.3344 | 0 |  |  | 0 | 317383 | 472412 | 925 | 1324
228.007 | 228.007 | 796 | 796 | 4.19 | 34.2084 | 4.4838 | 0.0082 |  |  | 6 | 184326 | 184326 | 1115 | 924
228.035 | 228.035 | 797 | 797 | 3.81 | 67.4115 | 8.5423 | 0.0299 |  |  | 14 | 181885 | 178223 | 1342 | 1021
228.184 | 228.184 | 798 | 798 | 5 | 24.1986 | 2.1876 | 0.002 |  |  | 1 | 1204834 | 402832 | 2935 | 940
228.193 | 228.193 | 799 | 799 | 3.36 | 85.4779 | 26.1696 | 0.2805 |  |  | 80 | 179443 | 162354 | 1033 | 777
228.208 | 228.208 | 800 | 800 | 3.44 | 83.5248 | 22.6892 | 0.2109 |  |  | 48 | 137939 | 153809 | 857 | 725
228.232 | 228.232 | 801 | 801 | 4.14 | 37.1381 | 6.0673 | 0.0151 |  |  | 13 | 185547 | 191650 | 7144 | 765
228.24 | 228.24 | 802 | 802 | 3.39 | 96.7084 | 27.9616 | 0.3202 |  |  | 59 | 142822 | 152588 | 801 | 747
228.309 | 228.309 | 803 | 803 | 3.75 | 566.8658 | 86.3016 | 3.0507 |  |  | 147 | 181885 | 181885 | 3910 | 766
228.328 | 228.328 | 804 | 804 | 4.47 | 27.315 | 3.4646 | 0.0049 |  |  | 8 | 180664 | 197754 | 1029 | 857
228.425 | 228.425 | 805 | 805 | 4.3 | 19.56 | 0.941 | 0.0004 |  |  | 1 | 141602 | 305176 | 7405 | 1324
228.469 | 228.469 | 806 | 806 | 4.47 | 68.8189 | 7.8604 | 0.0253 |  |  | 8 | 450439 | 391846 | 1114 | 984
228.493 | 228.493 | 807 | 807 | 4.76 | 25.3619 | 2.9429 | 0.0035 |  |  | 3 | 181885 | 364990 | 1025 | 916
228.581 | 228.581 | 808 | 808 | 5.32 | 1.192 | 0.3309 | 0 |  |  | 0 | 2277832 | 504150 | 272 | 1324
228.599 | 228.599 | 809 | 809 | 3.51 | 82.4908 | 21.0523 | 0.1815 |  |  | 36 | 137939 | 148926 | 3781 | 725
228.621 | 228.621 | 810 | 810 | 4.28 | 26.3959 | 4.0041 | 0.0066 |  |  | 6 | 181885 | 186768 | 1056 | 896
228.745 | 228.745 | 811 | 811 | 4.26 | 30.2447 | 4.0042 | 0.0066 |  |  | 5 | 184326 | 201416 | 2111 | 1324
228.86 | 228.86 | 812 | 812 | 4.79 | 22.2455 | 2.2882 | 0.0021 |  |  | 2 | 174561 | 307617 | 1948 | 1324
228.958 | 228.958 | 813 | 813 | 5.05 | 22.7338 | 1.9803 | 0.0016 |  |  | 1 | 2108154 | 408936 | 345 | 1324
229.008 | 229.008 | 814 | 814 | 5.32 | 1.192 | 0.3236 | 0 |  |  | 0 | 2431641 | 479736 | 1104 | 1324
229.034 | 229.034 | 815 | 815 | 5.05 | 23.2221 | 2.0688 | 0.0018 |  |  | 1 | 36621 | 417480 | 6162 | 1324
229.064 | 229.064 | 816 | 816 | 3.92 | 60.5756 | 10.0663 | 0.0415 |  |  | 18 | 178223 | 185547 | 1722 | 968
229.157 | 229.157 | 817 | 817 | 5.06 | 23.7104 | 2.194 | 0.002 |  |  | 2 | 185547 | 395508 | 5698 | 1313
229.199 | 229.199 | 818 | 818 | 4.34 | 24.8736 | 4.1638 | 0.0071 |  |  | 5 | 180664 | 198975 | 1025 | 725
229.226 | 229.226 | 819 | 819 | 5.26 | 1.192 | 0.3312 | 0 |  |  | 0 | 4974365 | 493164 | 1774 | 1324
229.282 | 229.282 | 820 | 820 | 5.14 | 1.192 | 0.3335 | 0 |  |  | 0 | 1560059 | 490723 | 431 | 1324
229.312 | 229.312 | 821 | 821 | 4.53 | 92.7447 | 7.9724 | 0.026 |  |  | 7 | 180664 | 357666 | 1129 | 1004
229.378 | 229.378 | 822 | 822 | 3.92 | 43.9166 | 6.2586 | 0.016 |  |  | 8 | 183105 | 183105 | 1185 | 1014
229.461 | 229.461 | 823 | 823 | 4.41 | 35.1275 | 4.5976 | 0.0087 |  |  | 7 | 180664 | 207520 | 1093 | 919
229.536 | 229.536 | 824 | 824 | 4.9 | 21.7572 | 2.0256 | 0.0017 |  |  | 1 | 2158203 | 361328 | 4503 | 1324
229.643 | 229.643 | 825 | 825 | 5.27 | 1.2494 | 0.3341 | 0 |  |  | 0 | 180664 | 480957 | 6856 | 1324
229.724 | 229.724 | 826 | 826 | 5.29 | 1.192 | 0.3365 | 0 |  |  | 0 | 1573486 | 489502 | 8 | 1324
229.757 | 229.757 | 827 | 827 | 5.18 | 1.192 | 0.3331 | 0 |  |  | 0 | 2347412 | 473633 | 74 | 1324
229.786 | 229.786 | 828 | 828 | 3.71 | 90.3607 | 10.4223 | 0.0445 |  |  | 17 | 142822 | 168457 | 1336 | 1018
229.854 | 229.854 | 829 | 829 | 5.23 | 1.4361 | 0.4166 | 0.0001 |  |  | 1 | 1221 | 451660 | 5179 | 1324
229.869 | 229.869 | 830 | 830 | 3.84 | 174.2877 | 24.8802 | 0.2536 |  |  | 43 | 196533 | 190430 | 1344 | 862
229.899 | 229.899 | 831 | 831 | 5.33 | 1.2494 | 0.3299 | 0 |  |  | 0 | 325928 | 493164 | 3893 | 1324
229.955 | 229.955 | 832 | 832 | 5.29 | 1.192 | 0.3339 | 0 |  |  | 0 | 3087158 | 479736 | 328 | 1324
229.996 | 229.996 | 833 | 833 | 4.88 | 25.1752 | 2.0759 | 0.0018 |  |  | 2 | 67139 | 378418 | 7439 | 1324
230.019 | 230.019 | 834 | 834 | 5.24 | 1.192 | 0.3312 | 0 |  |  | 0 | 653076 | 488281 | 210 | 1324
230.074 | 230.074 | 835 | 835 | 4.58 | 27.1283 | 3.0491 | 0.0038 |  |  | 4 | 184326 | 218506 | 629 | 869
230.138 | 230.138 | 836 | 836 | 4.8 | 18.5834 | 0.6316 | 0.0002 |  |  | 0 | 170898 | 374756 | 7965 | 1324
230.185 | 230.185 | 837 | 837 | 4.02 | 54.2279 | 7.8732 | 0.0254 |  |  | 16 | 180664 | 186768 | 1171 | 866
230.203 | 230.203 | 838 | 838 | 4.01 | 35.185 | 7.6741 | 0.0241 |  |  | 10 | 157471 | 196533 | 2663 | 960
230.248 | 230.248 | 839 | 839 | 5.27 | 1.4361 | 0.4415 | 0.0001 |  |  | 0 | 1221 | 461426 | 4808 | 1324
230.326 | 230.326 | 840 | 840 | 4.98 | 500.8832 | 6.2063 | 0.0158 |  |  | 3 | 135498 | 421143 | 991 | 1017
230.342 | 230.342 | 841 | 841 | 4.26 | 35.1275 | 5.5318 | 0.0125 |  |  | 10 | 184326 | 187988 | 1130 | 804
230.409 | 230.409 | 842 | 842 | 4.49 | 28.2916 | 3.0515 | 0.0038 |  |  | 4 | 181885 | 222168 | 1025 | 1024
230.472 | 230.472 | 843 | 843 | 4.28 | 32.6861 | 4.1304 | 0.007 |  |  | 8 | 180664 | 189209 | 1779 | 1020
230.541 | 230.541 | 844 | 844 | 5.27 | 1.192 | 0.3325 | 0 |  |  | 0 | 385742 | 471191 | 832 | 1324
230.554 | 230.554 | 845 | 845 | 4.23 | 39.0338 | 4.7185 | 0.0091 |  |  | 6 | 196533 | 206299 | 1195 | 1021
230.579 | 230.579 | 846 | 846 | 4.49 | 16.6303 | 0.7802 | 0.0002 |  |  | 0 | 36621 | 382080 | 8079 | 1324
230.618 | 230.618 | 847 | 847 | 4.06 | 51.7865 | 5.8585 | 0.0141 |  |  | 8 | 180664 | 186768 | 1502 | 1022
230.657 | 230.657 | 848 | 848 | 4.23 | 45.4389 | 5.0616 | 0.0105 |  |  | 7 | 144043 | 196533 | 1302 | 813
230.694 | 230.694 | 849 | 849 | 5.32 | 1.192 | 0.3353 | 0 |  |  | 0 | 327148 | 496826 | 271 | 1324
230.74 | 230.74 | 850 | 850 | 5.31 | 1.192 | 0.3329 | 0 |  |  | 0 | 720215 | 494385 | 234 | 1324
230.768 | 230.768 | 851 | 851 | 4.2 | 31.767 | 4.8074 | 0.0095 |  |  | 10 | 181885 | 185547 | 1047 | 918
230.849 | 230.849 | 852 | 852 | 5.29 | 1.192 | 0.335 | 0 |  |  | 0 | 3046875 | 495605 | 970 | 1324
230.911 | 230.911 | 853 | 853 | 4.37 | 23.8971 | 3.2646 | 0.0044 |  |  | 4 | 181885 | 195313 | 1025 | 892
230.999 | 230.999 | 854 | 854 | 5.35 | 1.192 | 0.3232 | 0 |  |  | 0 | 732422 | 499268 | 2132 | 1324
231.018 | 231.018 | 855 | 855 | 4.47 | 35.185 | 4.0457 | 0.0067 |  |  | 7 | 196533 | 217285 | 1310 | 967
231.085 | 231.085 | 856 | 856 | 5.2 | 1.192 | 0.3264 | 0 |  |  | 0 | 2574463 | 490723 | 739 | 1324
231.119 | 231.119 | 857 | 857 | 5.28 | 1.192 | 0.3304 | 0 |  |  | 0 | 668945 | 479736 | 626 | 1324
231.13 | 231.13 | 858 | 858 | 4.22 | 37.6264 | 4.331 | 0.0077 |  |  | 5 | 180664 | 219727 | 30 | 785
231.169 | 231.169 | 859 | 859 | 4.8 | 27.3725 | 3.5475 | 0.0052 |  |  | 3 | 397949 | 367432 | 1331 | 929
231.224 | 231.224 | 860 | 860 | 4.36 | 30.3021 | 3.7853 | 0.0059 |  |  | 4 | 185547 | 196533 | 1055 | 760
231.255 | 231.255 | 861 | 861 | 4.46 | 24.9311 | 3.513 | 0.0051 |  |  | 3 | 135498 | 217285 | 6748 | 875
231.338 | 231.338 | 862 | 862 | 3.38 | 722.1393 | 88.1596 | 3.1835 |  |  | 122 | 184326 | 175781 | 1429 | 1020
231.431 | 231.431 | 863 | 863 | 5.26 | 1.4361 | 0.4403 | 0.0001 |  |  | 1 | 1221 | 449219 | 4285 | 1324
231.486 | 231.486 | 864 | 864 | 4.23 | 64.4244 | 6.104 | 0.0153 |  |  | 10 | 185547 | 203857 | 1349 | 1324
231.541 | 231.541 | 865 | 865 | 5.09 | 25.1752 | 2.1257 | 0.0019 |  |  | 1 | 1079102 | 419922 | 7858 | 1324
231.576 | 231.576 | 866 | 866 | 4.57 | 39.5795 | 5.0006 | 0.0102 |  |  | 6 | 295410 | 305176 | 1044 | 930
231.657 | 231.657 | 867 | 867 | 5.23 | 1.192 | 0.3288 | 0 |  |  | 0 | 1214600 | 494385 | 1031 | 1324
231.76 | 231.76 | 868 | 868 | 4.44 | 22.9779 | 3.444 | 0.0049 |  |  | 5 | 195313 | 216064 | 7802 | 971
231.794 | 231.794 | 869 | 869 | 4.53 | 500.8832 | 8.6459 | 0.0306 |  |  | 10 | 180664 | 261230 | 3401 | 1020
231.84 | 231.84 | 870 | 870 | 3.5 | 252.9584 | 27.5547 | 0.311 |  |  | 46 | 142822 | 163574 | 1346 | 981
231.88 | 231.88 | 871 | 871 | 5.29 | 1.192 | 0.3312 | 0 |  |  | 0 | 2183838 | 485840 | 365 | 1324
231.948 | 231.948 | 872 | 872 | 4.47 | 24.3854 | 2.6499 | 0.0029 |  |  | 4 | 144043 | 219727 | 1025 | 1024
231.967 | 231.967 | 873 | 873 | 4.05 | 28.7799 | 6.0171 | 0.0148 |  |  | 12 | 195313 | 192871 | 2056 | 859
232.017 | 232.017 | 874 | 874 | 5.25 | 1.192 | 0.3386 | 0 |  |  | 0 | 2441 | 465088 | 57 | 1324
232.067 | 232.067 | 875 | 875 | 3.66 | 396.4557 | 49.6041 | 1.0078 |  |  | 99 | 180664 | 180664 | 2032 | 736
232.098 | 232.098 | 876 | 876 | 5.3 | 1.192 | 0.3264 | 0 |  |  | 0 | 328369 | 477295 | 851 | 1324
232.178 | 232.178 | 877 | 877 | 4.33 | 29.0814 | 3.7773 | 0.0058 |  |  | 7 | 141602 | 187988 | 886 | 1019
232.25 | 232.25 | 878 | 878 | 5.3 | 1.192 | 0.333 | 0 |  |  | 0 | 511475 | 487061 | 51 | 1324
232.262 | 232.262 | 879 | 879 | 3.93 | 31.2213 | 5.9421 | 0.0145 |  |  | 13 | 196533 | 187988 | 1030 | 862
232.283 | 232.283 | 880 | 880 | 4.43 | 28.8373 | 2.941 | 0.0035 |  |  | 3 | 195313 | 252686 | 1420 | 1019
232.337 | 232.337 | 881 | 881 | 5.3 | 1.192 | 0.3344 | 0 |  |  | 0 | 1571045 | 485840 | 85 | 1324
232.381 | 232.381 | 882 | 882 | 4.32 | 46.358 | 5.5618 | 0.0127 |  |  | 8 | 196533 | 234375 | 1146 | 1021
232.409 | 232.409 | 883 | 883 | 3.72 | 405.2447 | 51.0876 | 1.069 |  |  | 113 | 180664 | 197754 | 1300 | 1022
232.465 | 232.465 | 884 | 884 | 4.68 | 500.8832 | 7.623 | 0.0238 |  |  | 7 | 180664 | 269775 | 1097 | 880
232.57 | 232.57 | 885 | 885 | 3.59 | 51.7865 | 10.7708 | 0.0475 |  |  | 18 | 181885 | 170898 | 1092 | 771
232.589 | 232.589 | 886 | 886 | 4.15 | 26.3959 | 4.6689 | 0.0089 |  |  | 8 | 181885 | 187988 | 1347 | 1018
232.644 | 232.644 | 887 | 887 | 3.98 | 45.4389 | 6.1813 | 0.0157 |  |  | 9 | 184326 | 181885 | 1072 | 867
232.726 | 232.726 | 888 | 888 | 4.15 | 51.7291 | 6.0821 | 0.0152 |  |  | 7 | 141602 | 202637 | 1339 | 961
232.749 | 232.749 | 889 | 889 | 4.06 | 39.3354 | 4.8491 | 0.0096 |  |  | 8 | 144043 | 174561 | 941 | 778
232.802 | 232.802 | 890 | 890 | 5.24 | 1.192 | 0.3311 | 0 |  |  | 0 | 327148 | 483398 | 499 | 1324
232.853 | 232.853 | 891 | 891 | 4.44 | 27.8033 | 3.4762 | 0.0049 |  |  | 3 | 180664 | 207520 | 1028 | 869
232.919 | 232.919 | 892 | 892 | 3.92 | 114.7748 | 14.0109 | 0.0804 |  |  | 23 | 181885 | 196533 | 1341 | 982
233 | 233 | 893 | 893 | 4.67 | 21.2689 | 2.2309 | 0.002 |  |  | 2 | 185547 | 279541 | 659 | 1324
233.069 | 233.069 | 894 | 894 | 5.02 | 22.2455 | 2.0881 | 0.0018 |  |  | 1 | 1029053 | 402832 | 1826 | 1324
233.181 | 233.181 | 895 | 895 | 4.4 | 500.8832 | 12.0556 | 0.0595 |  |  | 11 | 195313 | 245361 | 2715 | 1024
233.245 | 233.245 | 896 | 896 | 4.16 | 38.3588 | 4.6409 | 0.0088 |  |  | 7 | 142822 | 175781 | 1001 | 788
233.331 | 233.331 | 897 | 897 | 4.35 | 32.1979 | 4.1334 | 0.007 |  |  | 9 | 180664 | 200195 | 1030 | 871
233.403 | 233.403 | 898 | 898 | 5.32 | 1.192 | 0.3313 | 0 |  |  | 0 | 3083496 | 478516 | 343 | 1324
233.419 | 233.419 | 899 | 899 | 4.2 | 64.4818 | 8.1175 | 0.027 |  |  | 16 | 181885 | 197754 | 1327 | 1023
233.494 | 233.494 | 900 | 900 | 5.25 | 1.192 | 0.3332 | 0 |  |  | 0 | 12207 | 484619 | 356 | 1324
233.529 | 233.529 | 901 | 901 | 4.08 | 55.2045 | 7.5832 | 0.0236 |  |  | 13 | 180664 | 185547 | 1418 | 964
233.544 | 233.544 | 902 | 902 | 4.22 | 35.9174 | 4.4497 | 0.0081 |  |  | 6 | 181885 | 184326 | 1009 | 742
233.638 | 233.638 | 903 | 903 | 5.32 | 1.192 | 0.3403 | 0 |  |  | 0 | 319824 | 482178 | 725 | 1324
233.674 | 233.674 | 904 | 904 | 4.05 | 48.3111 | 6.9512 | 0.0198 |  |  | 9 | 141602 | 178223 | 1353 | 962
233.759 | 233.759 | 905 | 905 | 3.68 | 998.9947 | 266.7483 | 29.1449 |  |  | 484 | 181885 | 185547 | 1082 | 1024
233.86 | 233.86 | 906 | 906 | 5.33 | 1.192 | 0.3342 | 0 |  |  | 0 | 4617920 | 494385 | 370 | 1324
233.947 | 233.947 | 907 | 907 | 4.85 | 22.7338 | 2.2952 | 0.0022 |  |  | 2 | 186768 | 327148 | 3823 | 1324
233.963 | 233.963 | 908 | 908 | 4.43 | 29.2682 | 3.8722 | 0.0061 |  |  | 5 | 181885 | 207520 | 1025 | 798
234 | 234 | 909 | 909 | 4.66 | 24.6869 | 2.6743 | 0.0029 |  |  | 3 | 181885 | 277100 | 629 | 976
234.05 | 234.05 | 910 | 910 | 5.23 | 1.192 | 0.3349 | 0 |  |  | 0 | 3071289 | 478516 | 561 | 1324
234.083 | 234.083 | 911 | 911 | 4.67 | 24.4428 | 2.6486 | 0.0029 |  |  | 4 | 181885 | 281982 | 2221 | 1023
234.15 | 234.15 | 912 | 912 | 4.99 | 21.7572 | 1.9809 | 0.0016 |  |  | 1 | 195313 | 395508 | 2461 | 1324
234.213 | 234.213 | 913 | 913 | 5.24 | 1.192 | 0.3309 | 0 |  |  | 0 | 327148 | 476074 | 511 | 1324
234.229 | 234.229 | 914 | 914 | 4.08 | 53.1939 | 6.5446 | 0.0175 |  |  | 17 | 180664 | 187988 | 1094 | 916
234.257 | 234.257 | 915 | 915 | 4.11 | 39.0338 | 5.8672 | 0.0141 |  |  | 9 | 180664 | 181885 | 1191 | 806
234.349 | 234.349 | 916 | 916 | 4.22 | 24.8736 | 4.1522 | 0.0071 |  |  | 7 | 180664 | 196533 | 1306 | 976
234.396 | 234.396 | 917 | 917 | 4.5 | 27.3725 | 3.0627 | 0.0038 |  |  | 5 | 180664 | 200195 | 1426 | 950
234.419 | 234.419 | 918 | 918 | 3.9 | 38.5455 | 8.1288 | 0.0271 |  |  | 12 | 179443 | 177002 | 3124 | 784
234.508 | 234.508 | 919 | 919 | 3.81 | 84.4439 | 12.0692 | 0.0597 |  |  | 35 | 180664 | 177002 | 1184 | 807
234.524 | 234.524 | 920 | 920 | 3.73 | 90.7916 | 12.1258 | 0.0602 |  |  | 23 | 180664 | 178223 | 1306 | 983
234.584 | 234.584 | 921 | 921 | 4.12 | 35.6732 | 4.8014 | 0.0094 |  |  | 8 | 177002 | 183105 | 1067 | 966
234.6 | 234.6 | 922 | 922 | 4.15 | 28.7799 | 4.6526 | 0.0089 |  |  | 8 | 180664 | 194092 | 1025 | 1015
234.635 | 234.635 | 923 | 923 | 4.31 | 26.3959 | 3.4317 | 0.0048 |  |  | 6 | 181885 | 196533 | 7397 | 1020
234.662 | 234.662 | 924 | 924 | 4.24 | 40.0104 | 4.7376 | 0.0092 |  |  | 12 | 180664 | 185547 | 1086 | 873
234.706 | 234.706 | 925 | 925 | 4.43 | 32.2553 | 3.833 | 0.006 |  |  | 4 | 180664 | 203857 | 1254 | 958
234.758 | 234.758 | 926 | 926 | 4.48 | 26.3385 | 3.3402 | 0.0046 |  |  | 3 | 144043 | 200195 | 1025 | 959
234.799 | 234.799 | 927 | 927 | 3.95 | 137.1783 | 15.4106 | 0.0973 |  |  | 24 | 196533 | 201416 | 1135 | 1021
234.897 | 234.897 | 928 | 928 | 4.49 | 25.4193 | 3.4261 | 0.0048 |  |  | 5 | 196533 | 234375 | 1426 | 1020
234.962 | 234.962 | 929 | 929 | 4.5 | 42.265 | 3.4075 | 0.0048 |  |  | 6 | 180664 | 195313 | 996 | 956
235.027 | 235.027 | 930 | 930 | 4.77 | 25.1752 | 2.4609 | 0.0025 |  |  | 3 | 180664 | 299072 | 1915 | 1116
235.097 | 235.097 | 931 | 931 | 4.09 | 62.9596 | 7.2321 | 0.0214 |  |  | 17 | 180664 | 183105 | 1097 | 936
235.174 | 235.174 | 932 | 932 | 4.91 | 25.1752 | 2.3894 | 0.0023 |  |  | 2 | 181885 | 339355 | 8160 | 1324
235.239 | 235.239 | 933 | 933 | 4.99 | 26.1518 | 2.3028 | 0.0022 |  |  | 1 | 194092 | 358887 | 5729 | 1324
235.302 | 235.302 | 934 | 934 | 4.07 | 60.5182 | 6.0606 | 0.015 |  |  | 9 | 180664 | 190430 | 1143 | 979
235.374 | 235.374 | 935 | 935 | 5.25 | 1.192 | 0.3325 | 0 |  |  | 0 | 2385254 | 469971 | 404 | 1324
235.387 | 235.387 | 936 | 936 | 4.47 | 26.8268 | 3.2051 | 0.0042 |  |  | 3 | 180664 | 198975 | 1025 | 779
235.411 | 235.411 | 937 | 937 | 4.39 | 27.1283 | 3.9867 | 0.0065 |  |  | 6 | 181885 | 186768 | 937 | 807
235.491 | 235.491 | 938 | 938 | 3.67 | 998.9947 | 178.0541 | 12.9857 |  |  | 300 | 180664 | 186768 | 1146 | 1022
235.531 | 235.531 | 939 | 939 | 3.97 | 42.7533 | 5.5445 | 0.0126 |  |  | 10 | 142822 | 172119 | 1003 | 744
235.604 | 235.604 | 940 | 940 | 4.13 | 33.6627 | 4.9677 | 0.0101 |  |  | 10 | 180664 | 183105 | 1096 | 970
235.646 | 235.646 | 941 | 941 | 4.42 | 39.8236 | 3.3932 | 0.0047 |  |  | 4 | 170898 | 202637 | 883 | 846
235.692 | 235.692 | 942 | 942 | 5.22 | 1.192 | 0.3349 | 0 |  |  | 0 | 325928 | 487061 | 306 | 1324
235.738 | 235.738 | 943 | 943 | 5.25 | 1.192 | 0.3317 | 0 |  |  | 0 | 135498 | 480957 | 68 | 1324
235.778 | 235.778 | 944 | 944 | 4.28 | 28.5932 | 3.8329 | 0.006 |  |  | 7 | 180664 | 184326 | 781 | 805
235.816 | 235.816 | 945 | 945 | 4.47 | 31.7096 | 4.1804 | 0.0072 |  |  | 5 | 180664 | 225830 | 1027 | 963
235.854 | 235.854 | 946 | 946 | 4.42 | 32.1979 | 4.5303 | 0.0084 |  |  | 6 | 180664 | 190430 | 1187 | 874
235.948 | 235.948 | 947 | 947 | 3.81 | 75.7123 | 9.1925 | 0.0346 |  |  | 17 | 181885 | 180664 | 1343 | 1023
235.969 | 235.969 | 948 | 948 | 3.93 | 153.349 | 16.8206 | 0.1159 |  |  | 21 | 144043 | 192871 | 3182 | 908
236.024 | 236.024 | 949 | 949 | 4.26 | 38.1146 | 4.6637 | 0.0089 |  |  | 10 | 181885 | 189209 | 1061 | 865
236.125 | 236.125 | 950 | 950 | 5.23 | 1.192 | 0.3345 | 0 |  |  | 0 | 3238525 | 471191 | 371 | 1324
236.156 | 236.156 | 951 | 951 | 3.97 | 49.3451 | 6.6909 | 0.0183 |  |  | 12 | 181885 | 181885 | 830 | 787
236.226 | 236.226 | 952 | 952 | 4.02 | 58.0768 | 7.0259 | 0.0202 |  |  | 18 | 180664 | 180664 | 1097 | 934
236.298 | 236.298 | 953 | 953 | 5.25 | 1.192 | 0.3233 | 0 |  |  | 0 | 355225 | 495605 | 992 | 1324
236.334 | 236.334 | 954 | 954 | 5.31 | 1.192 | 0.3272 | 0 |  |  | 0 | 325928 | 489502 | 403 | 1324
236.401 | 236.401 | 955 | 955 | 4.35 | 26.3959 | 3.5205 | 0.0051 |  |  | 5 | 170898 | 185547 | 1703 | 862
236.42 | 236.42 | 956 | 956 | 3.82 | 267.0611 | 35.3408 | 0.5116 |  |  | 54 | 196533 | 190430 | 1343 | 1023
236.524 | 236.524 | 957 | 957 | 5.25 | 1.192 | 0.3256 | 0 |  |  | 0 | 3377686 | 484619 | 813 | 1324
236.537 | 236.537 | 958 | 958 | 4.11 | 37.0807 | 5.0927 | 0.0106 |  |  | 11 | 180664 | 183105 | 1096 | 969
236.56 | 236.56 | 959 | 959 | 4.26 | 28.7799 | 4.3306 | 0.0077 |  |  | 7 | 180664 | 186768 | 1147 | 1024
236.57 | 236.57 | 960 | 960 | 3.95 | 126.9818 | 15.9467 | 0.1042 |  |  | 29 | 180664 | 184326 | 1480 | 1021
236.61 | 236.61 | 961 | 961 | 4.4 | 25.8502 | 3.9323 | 0.0063 |  |  | 4 | 196533 | 205078 | 1026 | 962
236.681 | 236.681 | 962 | 962 | 4.96 | 22.7338 | 2.0785 | 0.0018 |  |  | 1 | 2183838 | 395508 | 2081 | 1324
236.745 | 236.745 | 963 | 963 | 5.16 | 1.2494 | 0.3297 | 0 |  |  | 0 | 317383 | 491943 | 155 | 1324
236.763 | 236.763 | 964 | 964 | 4.21 | 30.7904 | 3.781 | 0.0059 |  |  | 5 | 180664 | 190430 | 1084 | 953
236.833 | 236.833 | 965 | 965 | 4.06 | 56.1236 | 7.1423 | 0.0209 |  |  | 13 | 180664 | 186768 | 6501 | 1324
236.897 | 236.897 | 966 | 966 | 5.33 | 1.192 | 0.3321 | 0 |  |  | 0 | 854492 | 488281 | 716 | 1324
236.915 | 236.915 | 967 | 967 | 3.66 | 697.7252 | 78.2593 | 2.5086 |  |  | 139 | 196533 | 187988 | 1402 | 863
236.934 | 236.934 | 968 | 968 | 4.34 | 26.3959 | 4.1013 | 0.0069 |  |  | 7 | 180664 | 190430 | 1113 | 1023
236.949 | 236.949 | 969 | 969 | 4.13 | 44.9506 | 6.0277 | 0.0149 |  |  | 12 | 181885 | 196533 | 1118 | 1020
237.097 | 237.097 | 970 | 970 | 5.28 | 1.192 | 0.3251 | 0 |  |  | 0 | 3356934 | 483398 | 190 | 1324
237.128 | 237.128 | 971 | 971 | 4.14 | 40.0678 | 4.9398 | 0.01 |  |  | 8 | 181885 | 184326 | 1061 | 804
237.199 | 237.199 | 972 | 972 | 3.84 | 106.474 | 11.8424 | 0.0574 |  |  | 16 | 181885 | 184326 | 1346 | 1023
237.306 | 237.306 | 973 | 973 | 4.02 | 90.849 | 10.5445 | 0.0455 |  |  | 17 | 184326 | 187988 | 1315 | 1020
237.369 | 237.369 | 974 | 974 | 4.35 | 31.7096 | 5.1716 | 0.011 |  |  | 8 | 180664 | 187988 | 1190 | 874
237.383 | 237.383 | 975 | 975 | 3.81 | 374.483 | 46.9641 | 0.9034 |  |  | 58 | 195313 | 187988 | 1247 | 1023
237.436 | 237.436 | 976 | 976 | 4.08 | 38.1146 | 5.1178 | 0.0107 |  |  | 5 | 136719 | 175781 | 1232 | 1021
237.509 | 237.509 | 977 | 977 | 5.27 | 1.192 | 0.3251 | 0 |  |  | 0 | 303955 | 480957 | 256 | 1324
237.522 | 237.522 | 978 | 978 | 3.91 | 80.5951 | 13.2808 | 0.0722 |  |  | 27 | 184326 | 186768 | 1333 | 977
237.588 | 237.588 | 979 | 979 | 4.96 | 500.8832 | 6.3622 | 0.0166 |  |  | 6 | 181885 | 395508 | 4010 | 893
237.652 | 237.652 | 980 | 980 | 5.22 | 1.4361 | 0.4225 | 0.0001 |  |  | 1 | 1221 | 441895 | 4237 | 1324
237.692 | 237.692 | 981 | 981 | 4.31 | 30.7904 | 4.7695 | 0.0093 |  |  | 8 | 180664 | 187988 | 1160 | 874
237.761 | 237.761 | 982 | 982 | 4.88 | 20.0482 | 0.856 | 0.0003 |  |  | 0 | 68359 | 399170 | 7931 | 1324
237.802 | 237.802 | 983 | 983 | 4.33 | 35.6158 | 3.8505 | 0.0061 |  |  | 5 | 142822 | 187988 | 1029 | 806
237.847 | 237.847 | 984 | 984 | 4.55 | 21.9439 | 2.7086 | 0.003 |  |  | 3 | 185547 | 234375 | 1024 | 1024
237.97 | 237.97 | 985 | 985 | 4.46 | 25.6635 | 3.5859 | 0.0053 |  |  | 4 | 150146 | 249023 | 949 | 818
238.054 | 238.054 | 986 | 986 | 5.26 | 1.192 | 0.3303 | 0 |  |  | 0 | 327148 | 474854 | 413 | 1324
238.176 | 238.176 | 987 | 987 | 4.96 | 22.2455 | 2.1388 | 0.0019 |  |  | 1 | 179443 | 397949 | 6900 | 1324
238.241 | 238.241 | 988 | 988 | 5.34 | 1.192 | 0.3319 | 0 |  |  | 0 | 323486 | 498047 | 14 | 1324
238.276 | 238.276 | 989 | 989 | 4.34 | 28.7799 | 4.4445 | 0.0081 |  |  | 7 | 196533 | 202637 | 1122 | 854
238.345 | 238.345 | 990 | 990 | 4.4 | 23.8971 | 3.2986 | 0.0045 |  |  | 7 | 180664 | 195313 | 1025 | 802
238.409 | 238.409 | 991 | 991 | 4.39 | 40.4986 | 4.6091 | 0.0087 |  |  | 4 | 181885 | 195313 | 1091 | 969
238.459 | 238.459 | 992 | 992 | 3.94 | 68.8189 | 9.8321 | 0.0396 |  |  | 12 | 196533 | 174561 | 1185 | 1017
238.529 | 238.529 | 993 | 993 | 5.29 | 1.192 | 0.3305 | 0 |  |  | 0 | 1083984 | 477295 | 974 | 1324
238.586 | 238.586 | 994 | 994 | 3.4 | 130.3998 | 18.8709 | 0.1459 |  |  | 28 | 196533 | 166016 | 2388 | 1324
238.665 | 238.665 | 995 | 995 | 5.24 | 1.192 | 0.335 | 0 |  |  | 0 | 1447754 | 477295 | 801 | 1324
238.696 | 238.696 | 996 | 996 | 4.22 | 38.5455 | 4.2477 | 0.0074 |  |  | 9 | 180664 | 185547 | 1097 | 1021
238.77 | 238.77 | 997 | 997 | 5.17 | 1.192 | 0.3334 | 0 |  |  | 0 | 532227 | 490723 | 109 | 1324
238.789 | 238.789 | 998 | 998 | 3.99 | 52.2748 | 6.6859 | 0.0183 |  |  | 12 | 181885 | 184326 | 1279 | 1022
238.812 | 238.812 | 999 | 999 | 5.24 | 1.192 | 0.3311 | 0 |  |  | 0 | 25635 | 506592 | 1008 | 1324
238.821 | 238.821 | 1000 | 1000 | 4.18 | 46.9037 | 6.6712 | 0.0182 |  |  | 11 | 180664 | 186768 | 1161 | 771
238.841 | 238.841 | 1001 | 1001 | 4.29 | 26.3385 | 3.8157 | 0.006 |  |  | 7 | 183105 | 187988 | 1025 | 965
238.851 | 238.851 | 1002 | 1002 | 4.49 | 28.7799 | 3.8219 | 0.006 |  |  | 5 | 196533 | 256348 | 1027 | 871
238.903 | 238.903 | 1003 | 1003 | 3.79 | 82.0025 | 9.5542 | 0.0374 |  |  | 17 | 142822 | 163574 | 1223 | 927
238.912 | 238.912 | 1004 | 1004 | 4.83 | 24.8736 | 2.452 | 0.0025 |  |  | 2 | 180664 | 299072 | 1025 | 1024
238.954 | 238.954 | 1005 | 1005 | 4.66 | 500.8832 | 6.8831 | 0.0194 |  |  | 5 | 150146 | 351563 | 2021 | 1018
239.025 | 239.025 | 1006 | 1006 | 4.14 | 37.3822 | 4.935 | 0.01 |  |  | 7 | 142822 | 189209 | 933 | 791
239.097 | 239.097 | 1007 | 1007 | 4.23 | 34.151 | 4.33 | 0.0077 |  |  | 8 | 180664 | 186768 | 1682 | 1324
239.141 | 239.141 | 1008 | 1008 | 4.51 | 36.1041 | 3.2161 | 0.0042 |  |  | 6 | 180664 | 200195 | 1030 | 960
239.211 | 239.211 | 1009 | 1009 | 5.02 | 21.2689 | 1.8792 | 0.0014 |  |  | 1 | 2158203 | 406494 | 3148 | 1324
239.257 | 239.257 | 1010 | 1010 | 4.41 | 23.9545 | 3.5252 | 0.0051 |  |  | 6 | 180664 | 195313 | 4416 | 953
239.285 | 239.285 | 1011 | 1011 | 4.29 | 23.9545 | 3.3927 | 0.0047 |  |  | 4 | 180664 | 191650 | 6207 | 1017
239.34 | 239.34 | 1012 | 1012 | 4.51 | 36.6498 | 4.4711 | 0.0082 |  |  | 6 | 180664 | 301514 | 1188 | 1023
239.376 | 239.376 | 1013 | 1013 | 4.69 | 22.9205 | 2.5549 | 0.0027 |  |  | 2 | 196533 | 292969 | 1024 | 1019
239.421 | 239.421 | 1014 | 1014 | 4.39 | 24.1986 | 4.0918 | 0.0069 |  |  | 5 | 196533 | 202637 | 423 | 1020
239.518 | 239.518 | 1015 | 1015 | 5.14 | 20.0482 | 0.7906 | 0.0003 |  |  | 0 | 167236 | 423584 | 7068 | 1324
239.555 | 239.555 | 1016 | 1016 | 4.34 | 26.8842 | 3.7948 | 0.0059 |  |  | 7 | 180664 | 190430 | 1444 | 864
239.624 | 239.624 | 1017 | 1017 | 5.34 | 1.192 | 0.3272 | 0 |  |  | 0 | 327148 | 500488 | 267 | 1324
239.661 | 239.661 | 1018 | 1018 | 5.31 | 1.4361 | 0.4136 | 0.0001 |  |  | 1 | 1221 | 446777 | 4465 | 1324
239.694 | 239.694 | 1019 | 1019 | 4.08 | 52.7057 | 5.8541 | 0.014 |  |  | 12 | 180664 | 181885 | 1098 | 933
239.76 | 239.76 | 1020 | 1020 | 4.87 | 20.7807 | 2.0104 | 0.0017 |  |  | 2 | 183105 | 355225 | 1336 | 1324
239.81 | 239.81 | 1021 | 1021 | 4.48 | 34.9408 | 3.7232 | 0.0057 |  |  | 5 | 181885 | 217285 | 999 | 965
239.86 | 239.86 | 1022 | 1022 | 4.42 | 57.6459 | 6.6367 | 0.018 |  |  | 6 | 144043 | 294189 | 1048 | 903
239.931 | 239.931 | 1023 | 1023 | 3.91 | 91.2799 | 13.3959 | 0.0735 |  |  | 24 | 150146 | 173340 | 3237 | 749
240.003 | 240.003 | 1024 | 1024 | 3.29 | 998.9947 | 226.5931 | 21.0307 |  |  | 331 | 184326 | 169678 | 1040 | 1025
240.101 | 240.101 | 1025 | 1025 | 4.12 | 33.6627 | 4.8436 | 0.0096 |  |  | 9 | 180664 | 185547 | 1043 | 867
240.16 | 240.16 | 1026 | 1026 | 4.28 | 32.6861 | 3.5209 | 0.0051 |  |  | 4 | 181885 | 187988 | 1032 | 866
240.178 | 240.178 | 1027 | 1027 | 4.8 | 40.9869 | 4.4521 | 0.0081 |  |  | 5 | 395508 | 391846 | 1072 | 962
240.207 | 240.207 | 1028 | 1028 | 4.29 | 50.3217 | 4.627 | 0.0088 |  |  | 8 | 180664 | 184326 | 1061 | 974
240.275 | 240.275 | 1029 | 1029 | 4.98 | 22.2455 | 1.9663 | 0.0016 |  |  | 1 | 2158203 | 400391 | 5195 | 1324
240.29 | 240.29 | 1030 | 1030 | 4.32 | 25.3619 | 4.2312 | 0.0073 |  |  | 7 | 178223 | 191650 | 1027 | 959
240.339 | 240.339 | 1031 | 1031 | 4.28 | 55.1471 | 6.4462 | 0.017 |  |  | 7 | 162354 | 190430 | 1380 | 1021
240.354 | 240.354 | 1032 | 1032 | 4.06 | 46.4154 | 5.9838 | 0.0147 |  |  | 9 | 180664 | 189209 | 1054 | 1020
240.443 | 240.443 | 1033 | 1033 | 4.98 | 25.6635 | 2.4344 | 0.0024 |  |  | 2 | 178223 | 349121 | 1388 | 987
240.459 | 240.459 | 1034 | 1034 | 4.3 | 31.7096 | 3.8966 | 0.0062 |  |  | 7 | 180664 | 186768 | 1026 | 1018
240.493 | 240.493 | 1035 | 1035 | 3.62 | 152.8607 | 19.6917 | 0.1588 |  |  | 38 | 180664 | 163574 | 1160 | 961
240.589 | 240.589 | 1036 | 1036 | 4.62 | 27.6166 | 2.4589 | 0.0025 |  |  | 2 | 183105 | 328369 | 7389 | 1324
240.647 | 240.647 | 1037 | 1037 | 4.46 | 24.3854 | 3.5593 | 0.0052 |  |  | 6 | 180664 | 236816 | 1025 | 777
240.665 | 240.665 | 1038 | 1038 | 4.25 | 37.6264 | 4.6262 | 0.0088 |  |  | 7 | 142822 | 185547 | 1058 | 802
240.744 | 240.744 | 1039 | 1039 | 3.75 | 861.2994 | 112.4887 | 5.183 |  |  | 186 | 196533 | 191650 | 1349 | 1024
240.756 | 240.756 | 1040 | 1040 | 4.23 | 36.8939 | 4.8898 | 0.0098 |  |  | 6 | 178223 | 189209 | 1001 | 813
240.824 | 240.824 | 1041 | 1041 | 4.11 | 40.0104 | 6.1684 | 0.0156 |  |  | 9 | 180664 | 186768 | 1238 | 1021
240.836 | 240.836 | 1042 | 1042 | 4.28 | 30.733 | 5.411 | 0.012 |  |  | 7 | 178223 | 202637 | 1171 | 1018
240.876 | 240.876 | 1043 | 1043 | 5.3 | 1.2494 | 0.3357 | 0 |  |  | 0 | 325928 | 485840 | 6852 | 1324
240.913 | 240.913 | 1044 | 1044 | 5.32 | 1.192 | 0.3256 | 0 |  |  | 0 | 327148 | 469971 | 2012 | 1324
240.963 | 240.963 | 1045 | 1045 | 4.26 | 35.6158 | 4.454 | 0.0081 |  |  | 9 | 180664 | 184326 | 1096 | 1021
240.989 | 240.989 | 1046 | 1046 | 4.3 | 27.8033 | 3.8182 | 0.006 |  |  | 6 | 142822 | 190430 | 1028 | 897
241.056 | 241.056 | 1047 | 1047 | 4.01 | 45.3814 | 5.4936 | 0.0124 |  |  | 8 | 180664 | 189209 | 1184 | 1007
241.124 | 241.124 | 1048 | 1048 | 3.92 | 69.3072 | 8.5973 | 0.0303 |  |  | 12 | 181885 | 172119 | 5218 | 975
241.175 | 241.175 | 1049 | 1049 | 4.29 | 33.9643 | 4.3529 | 0.0078 |  |  | 5 | 196533 | 189209 | 999 | 907
241.256 | 241.256 | 1050 | 1050 | 4.12 | 35.1275 | 4.531 | 0.0084 |  |  | 8 | 180664 | 183105 | 1098 | 877
241.327 | 241.327 | 1051 | 1051 | 5.3 | 1.2494 | 0.3317 | 0 |  |  | 0 | 313721 | 484619 | 475 | 1324
241.365 | 241.365 | 1052 | 1052 | 5.29 | 1.192 | 0.3305 | 0 |  |  | 0 | 3414307 | 474854 | 662 | 1324
241.398 | 241.398 | 1053 | 1053 | 5.18 | 1.192 | 0.3316 | 0 |  |  | 0 | 31738 | 473633 | 83 | 1324
241.529 | 241.529 | 1054 | 1054 | 5.09 | 500.8832 | 6.0931 | 0.0152 |  |  | 2 | 192871 | 449219 | 3783 | 976
241.549 | 241.549 | 1055 | 1055 | 4.28 | 32.6861 | 3.9482 | 0.0064 |  |  | 8 | 180664 | 189209 | 1092 | 872
241.629 | 241.629 | 1056 | 1056 | 4.23 | 50.3217 | 6.365 | 0.0166 |  |  | 7 | 184326 | 206299 | 613 | 841
241.725 | 241.725 | 1057 | 1057 | 4.31 | 31.2213 | 4.6148 | 0.0087 |  |  | 9 | 181885 | 192871 | 1029 | 963
241.775 | 241.775 | 1058 | 1058 | 4.12 | 42.9975 | 5.803 | 0.0138 |  |  | 7 | 169678 | 180664 | 1219 | 946
241.868 | 241.868 | 1059 | 1059 | 5.2 | 1.192 | 0.3328 | 0 |  |  | 0 | 2941895 | 477295 | 255 | 1324
241.9 | 241.9 | 1060 | 1060 | 5.26 | 1.192 | 0.3291 | 0 |  |  | 0 | 2944336 | 500488 | 716 | 1324
241.938 | 241.938 | 1061 | 1061 | 4.89 | 23.4662 | 1.1041 | 0.0005 |  |  | 1 | 178223 | 377197 | 7640 | 1324
242.018 | 242.018 | 1062 | 1062 | 5.31 | 1.192 | 0.3301 | 0 |  |  | 0 | 3376465 | 487061 | 631 | 1324
242.286 | 242.286 | 1063 | 1063 | 4.05 | 42.0209 | 5.6082 | 0.0129 |  |  | 8 | 183105 | 183105 | 5649 | 864
242.347 | 242.347 | 1064 | 1064 | 5.32 | 1.192 | 0.3344 | 0 |  |  | 0 | 1834717 | 501709 | 1070 | 1324
242.365 | 242.365 | 1065 | 1065 | 4.3 | 31.767 | 4.4771 | 0.0082 |  |  | 8 | 180664 | 184326 | 1210 | 809
242.428 | 242.428 | 1066 | 1066 | 4.45 | 24.3854 | 2.9813 | 0.0036 |  |  | 5 | 180664 | 207520 | 1029 | 1023
242.469 | 242.469 | 1067 | 1067 | 4.33 | 28.349 | 4.3288 | 0.0077 |  |  | 10 | 180664 | 190430 | 1377 | 958
242.52 | 242.52 | 1068 | 1068 | 4.32 | 32.2553 | 4.5055 | 0.0083 |  |  | 8 | 180664 | 195313 | 7072 | 958
242.598 | 242.598 | 1069 | 1069 | 4.26 | 37.0807 | 5.6961 | 0.0133 |  |  | 8 | 196533 | 200195 | 1194 | 967
242.643 | 242.643 | 1070 | 1070 | 3.81 | 72.7252 | 11.1761 | 0.0512 |  |  | 15 | 144043 | 185547 | 1253 | 1023
242.719 | 242.719 | 1071 | 1071 | 4.81 | 20.7807 | 1.9207 | 0.0015 |  |  | 1 | 42725 | 364990 | 5962 | 1324
242.76 | 242.76 | 1072 | 1072 | 4.24 | 31.0346 | 4.4782 | 0.0082 |  |  | 9 | 181885 | 185547 | 996 | 1021
242.785 | 242.785 | 1073 | 1073 | 4.42 | 24.8736 | 2.6593 | 0.0029 |  |  | 4 | 180664 | 222168 | 1026 | 1019
242.844 | 242.844 | 1074 | 1074 | 4.83 | 500.8832 | 7.5559 | 0.0234 |  |  | 7 | 180664 | 374756 | 7714 | 974
242.918 | 242.918 | 1075 | 1075 | 3.97 | 42.5092 | 6.4021 | 0.0168 |  |  | 11 | 181885 | 186768 | 1062 | 872
242.997 | 242.997 | 1076 | 1076 | 5.32 | 1.192 | 0.3361 | 0 |  |  | 0 | 2139893 | 495605 | 69 | 1324
243.028 | 243.028 | 1077 | 1077 | 3.86 | 59.1107 | 8.4965 | 0.0296 |  |  | 17 | 181885 | 183105 | 1341 | 1022
243.044 | 243.044 | 1078 | 1078 | 4.42 | 42.4518 | 4.6627 | 0.0089 |  |  | 5 | 195313 | 277100 | 1327 | 1022
243.129 | 243.129 | 1079 | 1079 | 3.95 | 82.06 | 8.2418 | 0.0278 |  |  | 15 | 180664 | 186768 | 1127 | 934
243.147 | 243.147 | 1080 | 1080 | 4.15 | 48.7994 | 5.8436 | 0.014 |  |  | 8 | 142822 | 184326 | 1035 | 778
243.202 | 243.202 | 1081 | 1081 | 5.34 | 1.192 | 0.33 | 0 |  |  | 0 | 2241211 | 479736 | 1697 | 1324
243.235 | 243.235 | 1082 | 1082 | 4.56 | 22.9779 | 1.8133 | 0.0013 |  |  | 2 | 141602 | 280762 | 7010 | 1324
243.295 | 243.295 | 1083 | 1083 | 3.98 | 47.8803 | 7.6196 | 0.0238 |  |  | 11 | 196533 | 184326 | 1516 | 1324
243.302 | 243.302 | 1084 | 1084 | 4.15 | 36.5924 | 5.3762 | 0.0118 |  |  | 10 | 181885 | 187988 | 100 | 1324
243.386 | 243.386 | 1085 | 1085 | 5.26 | 1.192 | 0.3375 | 0 |  |  | 0 | 25635 | 498047 | 259 | 1324
243.442 | 243.442 | 1086 | 1086 | 5.29 | 1.2494 | 0.3288 | 0 |  |  | 0 | 4393311 | 493164 | 360 | 1324
243.474 | 243.474 | 1087 | 1087 | 4.55 | 29.2682 | 3.7095 | 0.0056 |  |  | 5 | 180664 | 205078 | 1028 | 965
243.519 | 243.519 | 1088 | 1088 | 4.23 | 35.4291 | 4.2117 | 0.0073 |  |  | 5 | 180664 | 186768 | 721 | 741
243.59 | 243.59 | 1089 | 1089 | 5.29 | 1.192 | 0.3349 | 0 |  |  | 0 | 325928 | 479736 | 1243 | 1324
243.626 | 243.626 | 1090 | 1090 | 5.24 | 1.192 | 0.3311 | 0 |  |  | 0 | 1071777 | 493164 | 603 | 1324
243.744 | 243.744 | 1091 | 1091 | 5.22 | 1.192 | 0.3201 | 0 |  |  | 0 | 2490234 | 483398 | 551 | 1324
243.763 | 243.763 | 1092 | 1092 | 4.04 | 113.31 | 12.7577 | 0.0667 |  |  | 19 | 196533 | 206299 | 1321 | 984
243.793 | 243.793 | 1093 | 1093 | 4.42 | 24.9311 | 3.7118 | 0.0056 |  |  | 6 | 196533 | 201416 | 1096 | 806
243.881 | 243.881 | 1094 | 1094 | 5.07 | 1.192 | 0.3355 | 0 |  |  | 0 | 2153320 | 476074 | 463 | 1324
243.925 | 243.925 | 1095 | 1095 | 4.59 | 26.3385 | 3.0561 | 0.0038 |  |  | 5 | 180664 | 208740 | 1025 | 1016
243.981 | 243.981 | 1096 | 1096 | 3.83 | 108.9154 | 13.9903 | 0.0802 |  |  | 25 | 181885 | 186768 | 1334 | 1010
243.99 | 243.99 | 1097 | 1097 | 4.46 | 28.349 | 3.789 | 0.0059 |  |  | 7 | 196533 | 219727 | 7005 | 965
244.121 | 244.121 | 1098 | 1098 | 5.12 | 22.2455 | 1.9881 | 0.0016 |  |  | 1 | 1204834 | 417480 | 2420 | 1324
244.239 | 244.239 | 1099 | 1099 | 4.43 | 27.8033 | 3.3059 | 0.0045 |  |  | 6 | 180664 | 190430 | 1032 | 960
244.334 | 244.334 | 1100 | 1100 | 5.31 | 1.192 | 0.3265 | 0 |  |  | 0 | 2772217 | 467529 | 589 | 1324
244.372 | 244.372 | 1101 | 1101 | 4.86 | 24.9311 | 0.6194 | 0.0002 |  |  | 0 | 168457 | 421143 | 7802 | 1324
244.443 | 244.443 | 1102 | 1102 | 5.27 | 1.192 | 0.3393 | 0 |  |  | 0 | 330811 | 476074 | 9 | 1324
244.476 | 244.476 | 1103 | 1103 | 5.31 | 1.192 | 0.331 | 0 |  |  | 0 | 430908 | 483398 | 361 | 1324
244.504 | 244.504 | 1104 | 1104 | 4.11 | 58.565 | 7.178 | 0.0211 |  |  | 10 | 181885 | 184326 | 1089 | 825
244.574 | 244.574 | 1105 | 1105 | 5.02 | 21.2689 | 1.9967 | 0.0016 |  |  | 1 | 2108154 | 397949 | 5479 | 1324
244.665 | 244.665 | 1106 | 1106 | 4.16 | 67.4115 | 6.2426 | 0.016 |  |  | 7 | 166016 | 208740 | 7612 | 1324
244.684 | 244.684 | 1107 | 1107 | 4.08 | 63.017 | 8.5377 | 0.0299 |  |  | 10 | 135498 | 198975 | 1371 | 1022
244.732 | 244.732 | 1108 | 1108 | 4.36 | 500.8832 | 9.5487 | 0.0373 |  |  | 12 | 180664 | 225830 | 1163 | 1022
244.825 | 244.825 | 1109 | 1109 | 4.88 | 21.2689 | 1.9383 | 0.0015 |  |  | 1 | 67139 | 390625 | 2329 | 1324
244.888 | 244.888 | 1110 | 1110 | 4.86 | 18.8275 | 1.9661 | 0.0016 |  |  | 1 | 181885 | 380859 | 3316 | 1324
244.934 | 244.934 | 1111 | 1111 | 4.1 | 46.4154 | 6.8264 | 0.0191 |  |  | 14 | 180664 | 186768 | 1065 | 864
245.053 | 245.053 | 1112 | 1112 | 4.18 | 50.2643 | 6.2465 | 0.016 |  |  | 13 | 180664 | 190430 | 1177 | 1018
245.114 | 245.114 | 1113 | 1113 | 4.5 | 28.7799 | 3.5088 | 0.005 |  |  | 3 | 145264 | 192871 | 1030 | 970
245.181 | 245.181 | 1114 | 1114 | 5.31 | 1.192 | 0.3259 | 0 |  |  | 0 | 4333496 | 500488 | 742 | 1324
245.218 | 245.218 | 1115 | 1115 | 4.42 | 24.1986 | 2.9542 | 0.0036 |  |  | 4 | 179443 | 222168 | 6766 | 788
245.239 | 245.239 | 1116 | 1116 | 4.49 | 26.3385 | 3.6659 | 0.0055 |  |  | 5 | 181885 | 250244 | 1071 | 867
245.294 | 245.294 | 1117 | 1117 | 4.28 | 65.401 | 6.7498 | 0.0187 |  |  | 12 | 179443 | 197754 | 1094 | 935
245.332 | 245.332 | 1118 | 1118 | 4.4 | 23.8971 | 3.3586 | 0.0046 |  |  | 3 | 183105 | 220947 | 1024 | 956
245.387 | 245.387 | 1119 | 1119 | 3.5 | 388.6432 | 47.8824 | 0.9391 |  |  | 77 | 142822 | 173340 | 1424 | 1022
245.424 | 245.424 | 1120 | 1120 | 4.65 | 26.3385 | 2.8833 | 0.0034 |  |  | 2 | 179443 | 252686 | 1025 | 1020
245.524 | 245.524 | 1121 | 1121 | 4.21 | 43.974 | 6.1702 | 0.0156 |  |  | 7 | 195313 | 197754 | 1148 | 968
245.591 | 245.591 | 1122 | 1122 | 4.63 | 28.2916 | 2.8326 | 0.0033 |  |  | 5 | 180664 | 233154 | 1026 | 1015
245.606 | 245.606 | 1123 | 1123 | 4.11 | 43.4283 | 5.1946 | 0.0111 |  |  | 7 | 141602 | 190430 | 1035 | 876
245.698 | 245.698 | 1124 | 1124 | 4.44 | 16.6303 | 0.7287 | 0.0002 |  |  | 0 | 41504 | 334473 | 7831 | 1324
245.74 | 245.74 | 1125 | 1125 | 3.89 | 73.7018 | 9.1732 | 0.0345 |  |  | 15 | 142822 | 181885 | 1445 | 960
245.816 | 245.816 | 1126 | 1126 | 5.2 | 1.192 | 0.3272 | 0 |  |  | 0 | 325928 | 472412 | 27 | 1324
245.857 | 245.857 | 1127 | 1127 | 5.11 | 500.8832 | 6.3606 | 0.0166 |  |  | 6 | 180664 | 419922 | 3708 | 956
245.878 | 245.878 | 1128 | 1128 | 4.44 | 32.9877 | 3.4346 | 0.0048 |  |  | 4 | 178223 | 225830 | 1945 | 1324
245.927 | 245.927 | 1129 | 1129 | 4.26 | 47.8803 | 6.0632 | 0.0151 |  |  | 8 | 164795 | 202637 | 1346 | 1022
245.973 | 245.973 | 1130 | 1130 | 5.21 | 1.2494 | 0.3291 | 0 |  |  | 0 | 3631592 | 466309 | 7604 | 1324
246.034 | 246.034 | 1131 | 1131 | 3.87 | 127.9584 | 13.244 | 0.0718 |  |  | 24 | 180664 | 181885 | 1220 | 980
246.101 | 246.101 | 1132 | 1132 | 5.33 | 1.192 | 0.3347 | 0 |  |  | 0 | 1970215 | 491943 | 1038 | 1324
246.119 | 246.119 | 1133 | 1133 | 4.26 | 49.8334 | 6.2129 | 0.0158 |  |  | 9 | 181885 | 186768 | 1160 | 775
246.139 | 246.139 | 1134 | 1134 | 3.96 | 113.31 | 14.3195 | 0.084 |  |  | 26 | 196533 | 198975 | 1222 | 984
246.151 | 246.151 | 1135 | 1135 | 4.42 | 40.0104 | 4.576 | 0.0086 |  |  | 4 | 136719 | 281982 | 1117 | 960
246.249 | 246.249 | 1136 | 1136 | 4.99 | 23.2221 | 2.1371 | 0.0019 |  |  | 1 | 1204834 | 401611 | 721 | 1324
246.315 | 246.315 | 1137 | 1137 | 5.22 | 1.192 | 0.3335 | 0 |  |  | 0 | 233154 | 484619 | 303 | 1324
246.358 | 246.358 | 1138 | 1138 | 4.47 | 25.8502 | 3.2025 | 0.0042 |  |  | 3 | 155029 | 196533 | 1026 | 816
246.375 | 246.375 | 1139 | 1139 | 3.83 | 115.2631 | 13.6094 | 0.0759 |  |  | 22 | 181885 | 184326 | 1347 | 1022
246.427 | 246.427 | 1140 | 1140 | 4.56 | 29.2682 | 3.4077 | 0.0048 |  |  | 4 | 163574 | 223389 | 1025 | 834
246.522 | 246.522 | 1141 | 1141 | 5.26 | 1.192 | 0.333 | 0 |  |  | 0 | 208740 | 494385 | 609 | 1324
246.537 | 246.537 | 1142 | 1142 | 4.24 | 29.8139 | 4.657 | 0.0089 |  |  | 7 | 179443 | 195313 | 4027 | 1018
246.561 | 246.561 | 1143 | 1143 | 3.76 | 68.8764 | 9.6911 | 0.0385 |  |  | 18 | 181885 | 180664 | 1343 | 1023
246.574 | 246.574 | 1144 | 1144 | 4.11 | 59.599 | 7.4974 | 0.023 |  |  | 15 | 180664 | 185547 | 1067 | 1022
246.664 | 246.664 | 1145 | 1145 | 5.25 | 1.192 | 0.337 | 0 |  |  | 0 | 3856201 | 480957 | 162 | 1324
246.684 | 246.684 | 1146 | 1146 | 3.89 | 43.4283 | 6.7397 | 0.0186 |  |  | 14 | 180664 | 184326 | 6074 | 849
246.708 | 246.708 | 1147 | 1147 | 5.22 | 1.192 | 0.3308 | 0 |  |  | 0 | 314941 | 501709 | 1087 | 1324
246.797 | 246.797 | 1148 | 1148 | 4.46 | 25.3619 | 3.0237 | 0.0037 |  |  | 3 | 185547 | 200195 | 1025 | 962
246.851 | 246.851 | 1149 | 1149 | 4.19 | 35.1275 | 4.1065 | 0.0069 |  |  | 8 | 180664 | 184326 | 1092 | 875
246.878 | 246.878 | 1150 | 1150 | 4.24 | 22.4896 | 3.6009 | 0.0053 |  |  | 8 | 180664 | 190430 | 7885 | 1324
246.97 | 246.97 | 1151 | 1151 | 4.97 | 22.7338 | 2.0121 | 0.0017 |  |  | 1 | 190430 | 394287 | 3501 | 1324
247.033 | 247.033 | 1152 | 1152 | 4.41 | 41.5326 | 3.8797 | 0.0062 |  |  | 5 | 196533 | 200195 | 1050 | 969
247.08 | 247.08 | 1153 | 1153 | 4.13 | 73.2709 | 9.2718 | 0.0352 |  |  | 11 | 185547 | 192871 | 1212 | 1023
247.161 | 247.161 | 1154 | 1154 | 5.29 | 1.192 | 0.3318 | 0 |  |  | 0 | 457764 | 491943 | 131 | 1324
247.189 | 247.189 | 1155 | 1155 | 4.3 | 42.4518 | 5.1717 | 0.011 |  |  | 11 | 180664 | 186768 | 1084 | 958
247.253 | 247.253 | 1156 | 1156 | 4.5 | 25.3619 | 3.5666 | 0.0052 |  |  | 4 | 194092 | 231934 | 7007 | 1023
247.298 | 247.298 | 1157 | 1157 | 4.39 | 29.3256 | 3.3041 | 0.0045 |  |  | 7 | 180664 | 216064 | 1063 | 1021
247.366 | 247.366 | 1158 | 1158 | 4.4 | 25.3619 | 3.2398 | 0.0043 |  |  | 4 | 185547 | 189209 | 1028 | 1020
247.384 | 247.384 | 1159 | 1159 | 4.32 | 25.3619 | 4.3048 | 0.0076 |  |  | 8 | 184326 | 192871 | 1027 | 759
247.412 | 247.412 | 1160 | 1160 | 3.88 | 188.9936 | 23.0952 | 0.2185 |  |  | 45 | 195313 | 197754 | 1264 | 1023
247.505 | 247.505 | 1161 | 1161 | 5 | 21.2689 | 1.943 | 0.0015 |  |  | 1 | 1430664 | 400391 | 356 | 1324
247.565 | 247.565 | 1162 | 1162 | 5.21 | 1.4361 | 0.4291 | 0.0001 |  |  | 1 | 1221 | 445557 | 5662 | 1324
247.602 | 247.602 | 1163 | 1163 | 4.47 | 24.8736 | 3.0232 | 0.0037 |  |  | 4 | 180664 | 194092 | 1025 | 954
247.647 | 247.647 | 1164 | 1164 | 3.87 | 66.435 | 9.7347 | 0.0388 |  |  | 19 | 181885 | 183105 | 1124 | 1022
247.674 | 247.674 | 1165 | 1165 | 3.78 | 998.9947 | 273.4945 | 30.6378 |  |  | 547 | 180664 | 200195 | 1083 | 1023
247.793 | 247.793 | 1166 | 1166 | 4.22 | 26.3385 | 4.8782 | 0.0097 |  |  | 6 | 195313 | 198975 | 1025 | 809
247.872 | 247.872 | 1167 | 1167 | 4.49 | 27.1283 | 2.883 | 0.0034 |  |  | 4 | 184326 | 216064 | 3606 | 1324
247.886 | 247.886 | 1168 | 1168 | 4.28 | 29.2682 | 3.675 | 0.0055 |  |  | 6 | 142822 | 205078 | 1030 | 758
247.955 | 247.955 | 1169 | 1169 | 2.97 | 82.5482 | 22.765 | 0.2123 |  |  | 44 | 59814 | 124512 | 1072 | 725
248.047 | 248.047 | 1170 | 1170 | 5.06 | 21.7572 | 1.9719 | 0.0016 |  |  | 1 | 2158203 | 423584 | 5189 | 1324
248.115 | 248.115 | 1171 | 1171 | 3.99 | 49.776 | 6.5215 | 0.0174 |  |  | 15 | 180664 | 181885 | 1101 | 936
248.159 | 248.159 | 1172 | 1172 | 4.27 | 25.3619 | 3.2628 | 0.0044 |  |  | 3 | 196533 | 212402 | 1025 | 816
248.224 | 248.224 | 1173 | 1173 | 4.08 | 41.7768 | 5.2907 | 0.0115 |  |  | 11 | 180664 | 183105 | 1004 | 972
248.302 | 248.302 | 1174 | 1174 | 3.89 | 53.2514 | 7.8628 | 0.0253 |  |  | 17 | 181885 | 183105 | 1341 | 1022
248.381 | 248.381 | 1175 | 1175 | 5.28 | 1.192 | 0.3267 | 0 |  |  | 0 | 256348 | 478516 | 544 | 1324
248.413 | 248.413 | 1176 | 1176 | 5.14 | 1.192 | 0.3329 | 0 |  |  | 0 | 322266 | 494385 | 660 | 1324
248.451 | 248.451 | 1177 | 1177 | 3.96 | 61.0064 | 7.2684 | 0.0216 |  |  | 12 | 183105 | 181885 | 1310 | 1021
248.475 | 248.475 | 1178 | 1178 | 3.72 | 109.892 | 15.5956 | 0.0996 |  |  | 34 | 180664 | 178223 | 1103 | 975
248.564 | 248.564 | 1179 | 1179 | 4.51 | 22.9205 | 3.3348 | 0.0046 |  |  | 6 | 196533 | 231934 | 1025 | 1017
248.653 | 248.653 | 1180 | 1180 | 5.32 | 1.192 | 0.3234 | 0 |  |  | 0 | 2769775 | 487061 | 174 | 1324
248.672 | 248.672 | 1181 | 1181 | 4.23 | 33.7201 | 4.7869 | 0.0094 |  |  | 5 | 140381 | 195313 | 1134 | 1022
248.782 | 248.782 | 1182 | 1182 | 5.26 | 1.192 | 0.3258 | 0 |  |  | 0 | 3041992 | 494385 | 1118 | 1324
248.897 | 248.897 | 1183 | 1183 | 5.29 | 1.192 | 0.329 | 0 |  |  | 0 | 340576 | 478516 | 124 | 1324
248.933 | 248.933 | 1184 | 1184 | 4.38 | 35.4291 | 4.4125 | 0.008 |  |  | 8 | 180664 | 191650 | 830 | 798
248.943 | 248.943 | 1185 | 1185 | 3.8 | 48.8568 | 6.3493 | 0.0165 |  |  | 11 | 181885 | 189209 | 272 | 840
249.005 | 249.005 | 1186 | 1186 | 4.48 | 33.1744 | 4.7394 | 0.0092 |  |  | 6 | 142822 | 319824 | 1074 | 942
249.049 | 249.049 | 1187 | 1187 | 4 | 70.2838 | 7.5581 | 0.0234 |  |  | 19 | 180664 | 190430 | 1198 | 1021
249.13 | 249.13 | 1188 | 1188 | 4.94 | 23.2221 | 2.0342 | 0.0017 |  |  | 1 | 1204834 | 396729 | 7570 | 1324
249.195 | 249.195 | 1189 | 1189 | 4.88 | 20.2924 | 2.0387 | 0.0017 |  |  | 2 | 175781 | 371094 | 1729 | 1324
249.262 | 249.262 | 1190 | 1190 | 5.26 | 1.4361 | 0.3667 | 0.0001 |  |  | 0 | 1221 | 450439 | 7096 | 1324
249.299 | 249.299 | 1191 | 1191 | 4.94 | 22.7338 | 2.0796 | 0.0018 |  |  | 1 | 2158203 | 395508 | 3205 | 1324
249.359 | 249.359 | 1192 | 1192 | 4.29 | 31.0346 | 3.6602 | 0.0055 |  |  | 7 | 183105 | 195313 | 5061 | 1324
249.37 | 249.37 | 1193 | 1193 | 4.65 | 37.0807 | 4.4408 | 0.0081 |  |  | 5 | 305176 | 294189 | 1268 | 961
249.403 | 249.403 | 1194 | 1194 | 4.35 | 25.3619 | 3.6975 | 0.0056 |  |  | 7 | 181885 | 197754 | 1026 | 744
249.446 | 249.446 | 1195 | 1195 | 4.45 | 31.767 | 4.4833 | 0.0082 |  |  | 6 | 181885 | 263672 | 4096 | 964
249.501 | 249.501 | 1196 | 1196 | 4.61 | 29.3256 | 2.9896 | 0.0037 |  |  | 4 | 180664 | 242920 | 2223 | 1024
249.581 | 249.581 | 1197 | 1197 | 4.85 | 22.7338 | 2.1205 | 0.0018 |  |  | 2 | 178223 | 357666 | 4233 | 1324
249.6 | 249.6 | 1198 | 1198 | 3.78 | 28.8373 | 5.9959 | 0.0147 |  |  | 11 | 181885 | 185547 | 3020 | 917
249.625 | 249.625 | 1199 | 1199 | 4.15 | 42.0209 | 6.9559 | 0.0198 |  |  | 10 | 183105 | 197754 | 1191 | 964
249.693 | 249.693 | 1200 | 1200 | 4.22 | 37.6264 | 4.6119 | 0.0087 |  |  | 5 | 168457 | 190430 | 1058 | 886
249.71 | 249.71 | 1201 | 1201 | 4.16 | 40.0678 | 5.1285 | 0.0108 |  |  | 8 | 183105 | 194092 | 1050 | 772
249.742 | 249.742 | 1202 | 1202 | 4.22 | 41.9635 | 5.7556 | 0.0136 |  |  | 9 | 180664 | 187988 | 1276 | 1013
249.766 | 249.766 | 1203 | 1203 | 4.43 | 29.2682 | 4.2527 | 0.0074 |  |  | 6 | 183105 | 306396 | 1026 | 864
249.811 | 249.811 | 1204 | 1204 | 4.16 | 33.7201 | 4.2273 | 0.0073 |  |  | 4 | 181885 | 207520 | 1301 | 1020
249.894 | 249.894 | 1205 | 1205 | 4.42 | 29.7564 | 4.0509 | 0.0067 |  |  | 7 | 181885 | 262451 | 1073 | 963
249.962 | 249.962 | 1206 | 1206 | 5.28 | 1.4361 | 0.3877 | 0.0001 |  |  | 1 | 1221 | 444336 | 6156 | 1324
249.976 | 249.976 | 1207 | 1207 | 4.5 | 24.8736 | 2.7216 | 0.003 |  |  | 3 | 183105 | 303955 | 1025 | 1019
250.004 | 250.004 | 1208 | 1208 | 4.23 | 74.7357 | 8.3943 | 0.0289 |  |  | 11 | 180664 | 251465 | 7430 | 786
250.064 | 250.064 | 1209 | 1209 | 4.29 | 30.2447 | 3.4221 | 0.0048 |  |  | 3 | 136719 | 181885 | 1026 | 1012
250.109 | 250.109 | 1210 | 1210 | 3.74 | 33.2318 | 9.4898 | 0.0369 |  |  | 23 | 179443 | 179443 | 4641 | 764
250.197 | 250.197 | 1211 | 1211 | 5.31 | 1.192 | 0.327 | 0 |  |  | 0 | 4759521 | 479736 | 818 | 1324
250.252 | 250.252 | 1212 | 1212 | 4.39 | 23.4088 | 3.1453 | 0.0041 |  |  | 3 | 181885 | 216064 | 1024 | 925
250.303 | 250.303 | 1213 | 1213 | 4.5 | 29.2682 | 3.53 | 0.0051 |  |  | 6 | 180664 | 194092 | 1092 | 1020
250.333 | 250.333 | 1214 | 1214 | 4.33 | 42.9975 | 5.6543 | 0.0131 |  |  | 6 | 164795 | 207520 | 1347 | 960
250.413 | 250.413 | 1215 | 1215 | 5.3 | 1.192 | 0.3266 | 0 |  |  | 0 | 327148 | 494385 | 882 | 1324
250.448 | 250.448 | 1216 | 1216 | 5.32 | 1.192 | 0.3229 | 0 |  |  | 0 | 333252 | 489502 | 633 | 1324
250.464 | 250.464 | 1217 | 1217 | 4.61 | 35.6158 | 4.312 | 0.0076 |  |  | 4 | 397949 | 362549 | 1029 | 773
250.492 | 250.492 | 1218 | 1218 | 5.18 | 1.192 | 0.3303 | 0 |  |  | 0 | 804443 | 474854 | 1007 | 1324
250.545 | 250.545 | 1219 | 1219 | 4.23 | 53.7396 | 5.9045 | 0.0143 |  |  | 7 | 181885 | 196533 | 1196 | 916
250.623 | 250.623 | 1220 | 1220 | 5.3 | 1.192 | 0.3295 | 0 |  |  | 0 | 319824 | 480957 | 181 | 1324
250.635 | 250.635 | 1221 | 1221 | 4.43 | 27.8033 | 3.7978 | 0.0059 |  |  | 4 | 142822 | 223389 | 5408 | 1015
250.657 | 250.657 | 1222 | 1222 | 5.3 | 1.192 | 0.322 | 0 |  |  | 0 | 3973389 | 496826 | 357 | 1324
250.665 | 250.665 | 1223 | 1223 | 4.9 | 61.0639 | 6.7973 | 0.0189 |  |  | 7 | 400391 | 434570 | 1061 | 953
250.808 | 250.808 | 1224 | 1224 | 4.77 | 34.9408 | 3.0485 | 0.0038 |  |  | 3 | 192871 | 269775 | 2001 | 1324
250.833 | 250.833 | 1225 | 1225 | 4.6 | 27.8033 | 3.2691 | 0.0044 |  |  | 4 | 181885 | 300293 | 1027 | 968
250.894 | 250.894 | 1226 | 1226 | 5.32 | 1.192 | 0.3246 | 0 |  |  | 0 | 1954346 | 484619 | 87 | 1324
250.939 | 250.939 | 1227 | 1227 | 4.65 | 23.9545 | 2.6413 | 0.0029 |  |  | 5 | 181885 | 268555 | 1426 | 1020
250.994 | 250.994 | 1228 | 1228 | 4.43 | 51.2408 | 6.1566 | 0.0155 |  |  | 7 | 181885 | 317383 | 1282 | 1005
251.143 | 251.143 | 1229 | 1229 | 3.87 | 76.6889 | 11.1875 | 0.0513 |  |  | 16 | 185547 | 189209 | 7181 | 830
251.213 | 251.213 | 1230 | 1230 | 4.38 | 47.8803 | 5.0365 | 0.0104 |  |  | 5 | 178223 | 256348 | 1181 | 960
251.338 | 251.338 | 1231 | 1231 | 4.98 | 21.7572 | 1.8895 | 0.0015 |  |  | 1 | 2183838 | 397949 | 3895 | 1324
251.355 | 251.355 | 1232 | 1232 | 4.41 | 27.6166 | 4.1325 | 0.007 |  |  | 9 | 180664 | 194092 | 991 | 957
251.397 | 251.397 | 1233 | 1233 | 5.26 | 1.192 | 0.331 | 0 |  |  | 0 | 465088 | 476074 | 49 | 1324
251.466 | 251.466 | 1234 | 1234 | 4.38 | 37.3822 | 4.3907 | 0.0079 |  |  | 6 | 142822 | 203857 | 1000 | 868
251.488 | 251.488 | 1235 | 1235 | 4.64 | 26.8842 | 3.052 | 0.0038 |  |  | 5 | 181885 | 216064 | 1426 | 900
251.57 | 251.57 | 1236 | 1236 | 4.47 | 39.0338 | 4.7465 | 0.0092 |  |  | 6 | 180664 | 327148 | 1134 | 1022
251.586 | 251.586 | 1237 | 1237 | 3.91 | 70.7721 | 7.5178 | 0.0231 |  |  | 16 | 180664 | 183105 | 1142 | 977
251.626 | 251.626 | 1238 | 1238 | 4.61 | 24.4428 | 3.1345 | 0.004 |  |  | 3 | 180664 | 290527 | 7799 | 877
251.675 | 251.675 | 1239 | 1239 | 4.3 | 28.7799 | 3.8935 | 0.0062 |  |  | 8 | 180664 | 202637 | 1030 | 870
251.746 | 251.746 | 1240 | 1240 | 4.25 | 34.9408 | 4.2552 | 0.0074 |  |  | 7 | 181885 | 186768 | 943 | 884
251.866 | 251.866 | 1241 | 1241 | 4.38 | 33.7201 | 3.6383 | 0.0054 |  |  | 4 | 186768 | 200195 | 1110 | 968
251.913 | 251.913 | 1242 | 1242 | 4.47 | 39.5795 | 4.7438 | 0.0092 |  |  | 5 | 397949 | 351563 | 1063 | 1024
251.94 | 251.94 | 1243 | 1243 | 4.43 | 56.6119 | 7.0834 | 0.0206 |  |  | 7 | 399170 | 369873 | 1300 | 1024
251.988 | 251.988 | 1244 | 1244 | 3.93 | 65.401 | 9.2114 | 0.0348 |  |  | 14 | 135498 | 192871 | 2782 | 857
252.039 | 252.039 | 1245 | 1245 | 3.99 | 80.1068 | 10.5539 | 0.0456 |  |  | 20 | 181885 | 191650 | 1375 | 958
252.132 | 252.132 | 1246 | 1246 | 4.13 | 29.8139 | 4.6212 | 0.0087 |  |  | 9 | 180664 | 184326 | 1114 | 807
252.181 | 252.181 | 1247 | 1247 | 3.71 | 112.3334 | 14.1715 | 0.0823 |  |  | 28 | 181885 | 180664 | 1346 | 1023
252.216 | 252.216 | 1248 | 1248 | 4.04 | 39.0338 | 5.61 | 0.0129 |  |  | 12 | 181885 | 195313 | 1088 | 1021
252.269 | 252.269 | 1249 | 1249 | 4.22 | 31.2213 | 4.5089 | 0.0083 |  |  | 7 | 196533 | 196533 | 1128 | 867
252.317 | 252.317 | 1250 | 1250 | 4.18 | 43.4283 | 6.5057 | 0.0173 |  |  | 11 | 194092 | 205078 | 1089 | 1022
252.364 | 252.364 | 1251 | 1251 | 5.28 | 1.192 | 0.3305 | 0 |  |  | 0 | 328369 | 488281 | 308 | 1324
252.413 | 252.413 | 1252 | 1252 | 5.22 | 1.192 | 0.3256 | 0 |  |  | 0 | 2918701 | 482178 | 726 | 1324
252.443 | 252.443 | 1253 | 1253 | 5.27 | 1.2494 | 0.3287 | 0 |  |  | 0 | 3702393 | 484619 | 5418 | 1324
252.47 | 252.47 | 1254 | 1254 | 4.2 | 63.9361 | 9.3057 | 0.0355 |  |  | 8 | 195313 | 227051 | 1328 | 1023
252.54 | 252.54 | 1255 | 1255 | 4.69 | 31.2213 | 3.8332 | 0.006 |  |  | 3 | 400391 | 388184 | 1121 | 845
252.603 | 252.603 | 1256 | 1256 | 4.27 | 38.6029 | 4.9089 | 0.0099 |  |  | 13 | 180664 | 190430 | 1057 | 868
252.621 | 252.621 | 1257 | 1257 | 4.28 | 38.1146 | 4.2238 | 0.0073 |  |  | 6 | 142822 | 186768 | 1052 | 1022
252.705 | 252.705 | 1258 | 1258 | 4.78 | 34.6967 | 3.5317 | 0.0051 |  |  | 3 | 454102 | 383301 | 1318 | 955
252.775 | 252.775 | 1259 | 1259 | 5.33 | 1.192 | 0.3238 | 0 |  |  | 0 | 344238 | 494385 | 808 | 1324
252.788 | 252.788 | 1260 | 1260 | 3.98 | 160.6158 | 17.5732 | 0.1265 |  |  | 21 | 190430 | 200195 | 1329 | 981
252.829 | 252.829 | 1261 | 1261 | 4.38 | 34.6393 | 3.8589 | 0.0061 |  |  | 7 | 181885 | 190430 | 1084 | 889
252.851 | 252.851 | 1262 | 1262 | 5.31 | 1.192 | 0.3267 | 0 |  |  | 0 | 385742 | 479736 | 743 | 1324
252.926 | 252.926 | 1263 | 1263 | 4.14 | 92.2564 | 11.9403 | 0.0584 |  |  | 16 | 181885 | 300293 | 1165 | 970
253.003 | 253.003 | 1264 | 1264 | 5.3 | 1.192 | 0.3337 | 0 |  |  | 0 | 324707 | 477295 | 77 | 1324
253.033 | 253.033 | 1265 | 1265 | 4.02 | 61.4947 | 10.1407 | 0.0421 |  |  | 14 | 195313 | 196533 | 1137 | 979
253.116 | 253.116 | 1266 | 1266 | 4.84 | 21.2689 | 2.268 | 0.0021 |  |  | 2 | 180664 | 332031 | 122 | 1324
253.183 | 253.183 | 1267 | 1267 | 4.48 | 39.3354 | 3.5486 | 0.0052 |  |  | 4 | 142822 | 218506 | 1006 | 829
253.247 | 253.247 | 1268 | 1268 | 4.37 | 29.8139 | 4.2845 | 0.0075 |  |  | 5 | 135498 | 231934 | 1711 | 911
253.321 | 253.321 | 1269 | 1269 | 4.66 | 19.56 | 0.7364 | 0.0002 |  |  | 0 | 141602 | 325928 | 7809 | 1324
253.334 | 253.334 | 1270 | 1270 | 3.76 | 62.4713 | 11.5216 | 0.0544 |  |  | 17 | 195313 | 194092 | 2375 | 1022
253.387 | 253.387 | 1271 | 1271 | 4.36 | 25.6635 | 2.605 | 0.0028 |  |  | 2 | 159912 | 277100 | 1043 | 911
253.405 | 253.405 | 1272 | 1272 | 4.34 | 31.7096 | 4.3386 | 0.0077 |  |  | 5 | 142822 | 217285 | 1178 | 767
253.49 | 253.49 | 1273 | 1273 | 4.59 | 18.0951 | 0.7624 | 0.0002 |  |  | 0 | 178223 | 338135 | 8131 | 1324
253.527 | 253.527 | 1274 | 1274 | 3.92 | 51.7291 | 6.1656 | 0.0156 |  |  | 9 | 136719 | 174561 | 1327 | 848
253.604 | 253.604 | 1275 | 1275 | 4.47 | 23.2221 | 3.0372 | 0.0038 |  |  | 4 | 184326 | 260010 | 2399 | 807
253.62 | 253.62 | 1276 | 1276 | 4.31 | 49.2877 | 6.0122 | 0.0148 |  |  | 8 | 178223 | 267334 | 1480 | 964
253.712 | 253.712 | 1277 | 1277 | 3.74 | 103.0561 | 14.5478 | 0.0867 |  |  | 29 | 181885 | 186768 | 2658 | 964
253.725 | 253.725 | 1278 | 1278 | 4.42 | 26.8268 | 3.2776 | 0.0044 |  |  | 3 | 181885 | 201416 | 1028 | 956
253.77 | 253.77 | 1279 | 1279 | 5.23 | 1.192 | 0.3294 | 0 |  |  | 0 | 344238 | 474854 | 584 | 1324
253.8 | 253.8 | 1280 | 1280 | 4.4 | 32.7436 | 3.8365 | 0.006 |  |  | 5 | 164795 | 219727 | 1256 | 963
253.872 | 253.872 | 1281 | 1281 | 4.19 | 30.2447 | 4.3362 | 0.0077 |  |  | 7 | 181885 | 190430 | 1029 | 859
253.884 | 253.884 | 1282 | 1282 | 3.69 | 82.9791 | 10.2108 | 0.0427 |  |  | 11 | 186768 | 162354 | 1350 | 768
253.938 | 253.938 | 1283 | 1283 | 5.32 | 1.192 | 0.3281 | 0 |  |  | 0 | 1977539 | 510254 | 72 | 1324
253.98 | 253.98 | 1284 | 1284 | 4.33 | 30.2447 | 4.5622 | 0.0085 |  |  | 8 | 180664 | 266113 | 1299 | 1023
253.997 | 253.997 | 1285 | 1285 | 4.04 | 46.9037 | 6.1857 | 0.0157 |  |  | 7 | 169678 | 178223 | 1306 | 933
254.086 | 254.086 | 1286 | 1286 | 4.17 | 29.8139 | 4.4905 | 0.0083 |  |  | 5 | 196533 | 207520 | 1614 | 770
254.101 | 254.101 | 1287 | 1287 | 3.72 | 94.6979 | 11.3032 | 0.0523 |  |  | 24 | 181885 | 185547 | 1202 | 978
254.138 | 254.138 | 1288 | 1288 | 4.34 | 41.4752 | 4.6934 | 0.009 |  |  | 9 | 180664 | 196533 | 1093 | 934
254.188 | 254.188 | 1289 | 1289 | 4.33 | 24.3854 | 3.8105 | 0.0059 |  |  | 7 | 181885 | 195313 | 1025 | 962
254.261 | 254.261 | 1290 | 1290 | 4.3 | 32.1979 | 4.9337 | 0.01 |  |  | 11 | 181885 | 189209 | 1129 | 867
254.322 | 254.322 | 1291 | 1291 | 4.1 | 32.7436 | 4.6285 | 0.0088 |  |  | 7 | 180664 | 186768 | 1200 | 883
254.337 | 254.337 | 1292 | 1292 | 4.24 | 29.3256 | 4.1218 | 0.007 |  |  | 7 | 195313 | 205078 | 1823 | 1017
254.379 | 254.379 | 1293 | 1293 | 3.97 | 63.9936 | 8.1755 | 0.0274 |  |  | 13 | 180664 | 186768 | 1214 | 1023
254.458 | 254.458 | 1294 | 1294 | 5.34 | 1.192 | 0.3265 | 0 |  |  | 0 | 350342 | 501709 | 73 | 1324
254.493 | 254.493 | 1295 | 1295 | 4.31 | 42.9975 | 4.8056 | 0.0095 |  |  | 7 | 180664 | 266113 | 1217 | 1023
254.506 | 254.506 | 1296 | 1296 | 4.36 | 25.3619 | 4.3927 | 0.0079 |  |  | 6 | 196533 | 236816 | 1027 | 967
254.544 | 254.544 | 1297 | 1297 | 4.55 | 26.3385 | 3.8528 | 0.0061 |  |  | 4 | 142822 | 236816 | 1269 | 870
254.614 | 254.614 | 1298 | 1298 | 4.52 | 26.8268 | 3.48 | 0.005 |  |  | 3 | 152588 | 244141 | 1027 | 1022
254.631 | 254.631 | 1299 | 1299 | 4.2 | 84.9322 | 12.4954 | 0.064 |  |  | 19 | 180664 | 241699 | 5878 | 766
254.664 | 254.664 | 1300 | 1300 | 4.32 | 33.1744 | 4.5411 | 0.0084 |  |  | 5 | 180664 | 189209 | 1095 | 755
254.688 | 254.688 | 1301 | 1301 | 4.07 | 51.7291 | 6.7174 | 0.0185 |  |  | 9 | 195313 | 197754 | 1092 | 1023
254.741 | 254.741 | 1302 | 1302 | 5.28 | 1.192 | 0.3327 | 0 |  |  | 0 | 2343750 | 488281 | 389 | 1324
254.788 | 254.788 | 1303 | 1303 | 4.47 | 27.3725 | 3.7309 | 0.0057 |  |  | 5 | 181885 | 264893 | 1150 | 958
254.818 | 254.818 | 1304 | 1304 | 3.66 | 998.9947 | 284.4988 | 33.1528 |  |  | 435 | 141602 | 191650 | 1261 | 968
254.863 | 254.863 | 1305 | 1305 | 3.95 | 563.9361 | 62.0108 | 1.5751 |  |  | 86 | 196533 | 203857 | 1344 | 936
254.99 | 254.99 | 1306 | 1306 | 5.27 | 1.4361 | 0.3922 | 0.0001 |  |  | 1 | 1221 | 466309 | 6063 | 1324
255.026 | 255.026 | 1307 | 1307 | 5.38 | 1.192 | 0.326 | 0 |  |  | 0 | 1688232 | 484619 | 592 | 1324
255.038 | 255.038 | 1308 | 1308 | 3.97 | 44.9506 | 5.6493 | 0.0131 |  |  | 9 | 180664 | 180664 | 1275 | 956
255.065 | 255.065 | 1309 | 1309 | 3.93 | 144.5025 | 17.4447 | 0.1246 |  |  | 24 | 164795 | 185547 | 7578 | 1018
255.079 | 255.079 | 1310 | 1310 | 4.36 | 24.3854 | 3.1944 | 0.0042 |  |  | 4 | 180664 | 203857 | 1025 | 1025
255.178 | 255.178 | 1311 | 1311 | 5.25 | 1.4361 | 0.452 | 0.0001 |  |  | 0 | 1221 | 441895 | 1737 | 1324
255.194 | 255.194 | 1312 | 1312 | 4.1 | 46.9037 | 6.0654 | 0.0151 |  |  | 11 | 181885 | 185547 | 1221 | 1020
255.234 | 255.234 | 1313 | 1313 | 4.02 | 65.8893 | 9.1256 | 0.0341 |  |  | 16 | 180664 | 198975 | 1091 | 976
255.251 | 255.251 | 1314 | 1314 | 4.46 | 26.3385 | 3.5162 | 0.0051 |  |  | 5 | 196533 | 228271 | 1026 | 766
255.302 | 255.302 | 1315 | 1315 | 4.28 | 29.3256 | 4.3664 | 0.0078 |  |  | 8 | 180664 | 196533 | 1153 | 962
255.347 | 255.347 | 1316 | 1316 | 4.17 | 34.6393 | 4.7944 | 0.0094 |  |  | 6 | 141602 | 196533 | 1177 | 961
255.39 | 255.39 | 1317 | 1317 | 4.5 | 61.5521 | 7.0637 | 0.0204 |  |  | 8 | 319824 | 300293 | 1498 | 1020
255.475 | 255.475 | 1318 | 1318 | 3.84 | 81.0834 | 11.7581 | 0.0566 |  |  | 24 | 181885 | 183105 | 1331 | 963
255.553 | 255.553 | 1319 | 1319 | 5.3 | 1.192 | 0.3303 | 0 |  |  | 0 | 332031 | 501709 | 333 | 1324
255.572 | 255.572 | 1320 | 1320 | 4.34 | 36.5924 | 4.5128 | 0.0083 |  |  | 7 | 181885 | 218506 | 1029 | 962
255.59 | 255.59 | 1321 | 1321 | 4.02 | 30.3021 | 4.3886 | 0.0079 |  |  | 6 | 142822 | 183105 | 1280 | 1020
255.602 | 255.602 | 1322 | 1322 | 3.58 | 381.3189 | 47.6536 | 0.9301 |  |  | 64 | 196533 | 186768 | 1300 | 756
255.639 | 255.639 | 1323 | 1323 | 4.04 | 101.5912 | 11.3871 | 0.0531 |  |  | 14 | 195313 | 200195 | 1356 | 1024
255.715 | 255.715 | 1324 | 1324 | 4.47 | 23.2221 | 3.0764 | 0.0039 |  |  | 4 | 179443 | 241699 | 4730 | 1324
255.762 | 255.762 | 1325 | 1325 | 4.28 | 32.1979 | 4.9624 | 0.0101 |  |  | 7 | 180664 | 209961 | 1090 | 1023
255.789 | 255.789 | 1326 | 1326 | 4.21 | 54.7162 | 6.8959 | 0.0195 |  |  | 7 | 152588 | 201416 | 1282 | 871
255.882 | 255.882 | 1327 | 1327 | 4.21 | 70.3412 | 7.7978 | 0.0249 |  |  | 11 | 183105 | 225830 | 1311 | 1008
255.951 | 255.951 | 1328 | 1328 | 4.21 | 35.6158 | 4.5028 | 0.0083 |  |  | 7 | 142822 | 186768 | 1032 | 924
255.964 | 255.964 | 1329 | 1329 | 4.05 | 73.2709 | 9.1471 | 0.0343 |  |  | 13 | 185547 | 189209 | 4993 | 803
255.983 | 255.983 | 1330 | 1330 | 4.38 | 67.8424 | 8.8398 | 0.032 |  |  | 11 | 319824 | 313721 | 1118 | 960
256.033 | 256.033 | 1331 | 1331 | 4.17 | 26.3959 | 4.4441 | 0.0081 |  |  | 9 | 180664 | 187988 | 1195 | 940
256.08 | 256.08 | 1332 | 1332 | 4.28 | 33.476 | 4.4093 | 0.008 |  |  | 8 | 142822 | 190430 | 1003 | 816
256.127 | 256.127 | 1333 | 1333 | 5.15 | 1.4361 | 0.4431 | 0.0001 |  |  | 0 | 1221 | 445557 | 2157 | 1324
256.185 | 256.185 | 1334 | 1334 | 4.05 | 53.7396 | 6.8761 | 0.0194 |  |  | 15 | 180664 | 197754 | 1216 | 1023
256.22 | 256.22 | 1335 | 1335 | 4.43 | 52.7057 | 6.047 | 0.015 |  |  | 7 | 319824 | 322266 | 1055 | 964
256.318 | 256.318 | 1336 | 1336 | 5.3 | 1.192 | 0.3283 | 0 |  |  | 0 | 285645 | 487061 | 1194 | 1324
256.354 | 256.354 | 1337 | 1337 | 5.29 | 1.192 | 0.3285 | 0 |  |  | 0 | 3913574 | 480957 | 190 | 1324
256.376 | 256.376 | 1338 | 1338 | 5.26 | 1.4361 | 0.4117 | 0.0001 |  |  | 1 | 1221 | 445557 | 4440 | 1324
256.416 | 256.416 | 1339 | 1339 | 4.28 | 55.6354 | 6.0255 | 0.0149 |  |  | 11 | 180664 | 201416 | 1092 | 932
256.439 | 256.439 | 1340 | 1340 | 4.55 | 26.3959 | 3.7381 | 0.0057 |  |  | 5 | 181885 | 196533 | 3811 | 1019
256.484 | 256.484 | 1341 | 1341 | 4.02 | 31.767 | 6.0794 | 0.0151 |  |  | 12 | 181885 | 191650 | 6605 | 725
256.582 | 256.582 | 1342 | 1342 | 5.24 | 1.2494 | 0.3235 | 0 |  |  | 0 | 3330078 | 474854 | 2281 | 1324
256.6 | 256.6 | 1343 | 1343 | 4.31 | 35.6158 | 4.3014 | 0.0076 |  |  | 5 | 142822 | 191650 | 1032 | 838
256.623 | 256.623 | 1344 | 1344 | 4.51 | 25.3619 | 3.1097 | 0.004 |  |  | 5 | 180664 | 250244 | 1026 | 854
256.631 | 256.631 | 1345 | 1345 | 3.96 | 38.0572 | 5.3903 | 0.0119 |  |  | 6 | 130615 | 178223 | 1327 | 959
256.669 | 256.669 | 1346 | 1346 | 3.93 | 29.8139 | 5.0365 | 0.0104 |  |  | 5 | 175781 | 223389 | 7138 | 1024
256.744 | 256.744 | 1347 | 1347 | 5.28 | 1.2494 | 0.3271 | 0 |  |  | 0 | 935059 | 482178 | 376 | 1324
256.759 | 256.759 | 1348 | 1348 | 4.12 | 55.1471 | 6.113 | 0.0153 |  |  | 13 | 180664 | 190430 | 1186 | 1010
256.779 | 256.779 | 1349 | 1349 | 4.34 | 30.2447 | 4.1843 | 0.0072 |  |  | 6 | 180664 | 198975 | 1029 | 916
256.801 | 256.801 | 1350 | 1350 | 4.29 | 66.9232 | 6.297 | 0.0162 |  |  | 8 | 196533 | 198975 | 1123 | 930
256.891 | 256.891 | 1351 | 1351 | 5.25 | 1.192 | 0.3295 | 0 |  |  | 0 | 1826172 | 491943 | 70 | 1324
256.899 | 256.899 | 1352 | 1352 | 4.26 | 38.5455 | 4.7316 | 0.0092 |  |  | 8 | 142822 | 189209 | 1186 | 827
256.924 | 256.924 | 1353 | 1353 | 4.26 | 48.8568 | 5.9901 | 0.0147 |  |  | 9 | 181885 | 264893 | 1218 | 1023
256.999 | 256.999 | 1354 | 1354 | 5.36 | 1.192 | 0.3265 | 0 |  |  | 0 | 4960938 | 506592 | 417 | 1324
257.006 | 257.006 | 1355 | 1355 | 4.5 | 48.3111 | 5.586 | 0.0128 |  |  | 7 | 319824 | 296631 | 1067 | 914
257.029 | 257.029 | 1356 | 1356 | 4.07 | 35.1275 | 5.2803 | 0.0114 |  |  | 7 | 163574 | 195313 | 1764 | 871
257.04 | 257.04 | 1357 | 1357 | 4.55 | 27.315 | 3.1311 | 0.004 |  |  | 3 | 184326 | 209961 | 1026 | 1015
257.082 | 257.082 | 1358 | 1358 | 5.22 | 1.192 | 0.3291 | 0 |  |  | 0 | 2937012 | 478516 | 169 | 1324
257.12 | 257.12 | 1359 | 1359 | 4.17 | 48.3111 | 6.7234 | 0.0185 |  |  | 14 | 180664 | 214844 | 1089 | 1022
257.14 | 257.14 | 1360 | 1360 | 4.19 | 29.8139 | 5.3994 | 0.0119 |  |  | 11 | 180664 | 205078 | 3754 | 799
257.188 | 257.188 | 1361 | 1361 | 4.18 | 32.2553 | 5.004 | 0.0103 |  |  | 12 | 181885 | 194092 | 1159 | 744
257.232 | 257.232 | 1362 | 1362 | 3.97 | 81.5717 | 9.3359 | 0.0357 |  |  | 20 | 180664 | 184326 | 1215 | 1018
257.332 | 257.332 | 1363 | 1363 | 4.46 | 25.8502 | 3.541 | 0.0051 |  |  | 6 | 181885 | 227051 | 1025 | 1024
257.35 | 257.35 | 1364 | 1364 | 3.81 | 998.9947 | 387.6235 | 61.5432 |  |  | 583 | 141602 | 196533 | 1034 | 1024
257.38 | 257.38 | 1365 | 1365 | 4.06 | 31.5229 | 5.3955 | 0.0119 |  |  | 7 | 142822 | 184326 | 999 | 763
257.405 | 257.405 | 1366 | 1366 | 4.1 | 62.4713 | 8.4319 | 0.0291 |  |  | 14 | 196533 | 200195 | 1394 | 741
257.454 | 257.454 | 1367 | 1367 | 4.33 | 24.8736 | 3.1752 | 0.0041 |  |  | 3 | 179443 | 202637 | 1025 | 1012
257.502 | 257.502 | 1368 | 1368 | 4.3 | 25.9076 | 4.5355 | 0.0084 |  |  | 7 | 181885 | 202637 | 1717 | 735
257.546 | 257.546 | 1369 | 1369 | 4.03 | 41.5326 | 5.5106 | 0.0124 |  |  | 9 | 181885 | 184326 | 1057 | 1021
257.593 | 257.593 | 1370 | 1370 | 5.25 | 1.192 | 0.3587 | 0.0001 |  |  | 0 | 1221 | 450439 | 910 | 1324
257.651 | 257.651 | 1371 | 1371 | 4.27 | 52.5189 | 7.044 | 0.0203 |  |  | 9 | 180664 | 194092 | 1000 | 921
257.671 | 257.671 | 1372 | 1372 | 4.11 | 28.2916 | 4.0193 | 0.0066 |  |  | 6 | 141602 | 197754 | 1025 | 1022
257.768 | 257.768 | 1373 | 1373 | 5.22 | 1.192 | 0.3305 | 0 |  |  | 0 | 435791 | 488281 | 757 | 1324
257.802 | 257.802 | 1374 | 1374 | 5.25 | 1.192 | 0.3312 | 0 |  |  | 0 | 324707 | 474854 | 2131 | 1324
257.831 | 257.831 | 1375 | 1375 | 4.49 | 39.0338 | 4.739 | 0.0092 |  |  | 6 | 319824 | 310059 | 1029 | 964
257.904 | 257.904 | 1376 | 1376 | 5.28 | 1.192 | 0.3271 | 0 |  |  | 0 | 2116699 | 494385 | 852 | 1324
257.943 | 257.943 | 1377 | 1377 | 4.8 | 21.2689 | 2.1264 | 0.0019 |  |  | 2 | 180664 | 338135 | 1685 | 1324
257.986 | 257.986 | 1378 | 1378 | 4.29 | 34.2084 | 5.5184 | 0.0125 |  |  | 7 | 179443 | 207520 | 1221 | 964
258.061 | 258.061 | 1379 | 1379 | 5.32 | 1.2494 | 0.3242 | 0 |  |  | 0 | 4270020 | 494385 | 3993 | 1324
258.077 | 258.077 | 1380 | 1380 | 4.19 | 40.5561 | 6.2982 | 0.0162 |  |  | 11 | 180664 | 198975 | 5334 | 1023
258.142 | 258.142 | 1381 | 1381 | 4.32 | 47.8229 | 6.2191 | 0.0158 |  |  | 9 | 196533 | 223389 | 1392 | 1022
258.215 | 258.215 | 1382 | 1382 | 4.19 | 40.4986 | 4.7319 | 0.0092 |  |  | 4 | 142822 | 197754 | 1031 | 918
258.233 | 258.233 | 1383 | 1383 | 4.24 | 31.767 | 4.5844 | 0.0086 |  |  | 9 | 180664 | 197754 | 1156 | 962
258.326 | 258.326 | 1384 | 1384 | 3.97 | 55.6928 | 6.7504 | 0.0187 |  |  | 11 | 181885 | 181885 | 1290 | 965
258.336 | 258.336 | 1385 | 1385 | 4.24 | 45.3814 | 5.9988 | 0.0147 |  |  | 8 | 180664 | 245361 | 1090 | 1022
258.396 | 258.396 | 1386 | 1386 | 4.44 | 35.185 | 4.3913 | 0.0079 |  |  | 6 | 180664 | 269775 | 1215 | 1021
258.413 | 258.413 | 1387 | 1387 | 4.16 | 35.6732 | 4.9844 | 0.0102 |  |  | 8 | 180664 | 190430 | 1051 | 799
258.444 | 258.444 | 1388 | 1388 | 4.58 | 24.9311 | 3.2955 | 0.0044 |  |  | 3 | 195313 | 223389 | 6208 | 920
258.472 | 258.472 | 1389 | 1389 | 4.23 | 32.7436 | 4.3587 | 0.0078 |  |  | 7 | 181885 | 186768 | 1057 | 800
258.559 | 258.559 | 1390 | 1390 | 5.28 | 1.192 | 0.3268 | 0 |  |  | 0 | 3360596 | 488281 | 2925 | 1324
258.571 | 258.571 | 1391 | 1391 | 4.37 | 37.3822 | 4.4773 | 0.0082 |  |  | 5 | 180664 | 198975 | 999 | 973
258.594 | 258.594 | 1392 | 1392 | 3.21 | 272.4322 | 53.0374 | 1.1522 |  |  | 81 | 142822 | 147705 | 934 | 725
258.605 | 258.605 | 1393 | 1393 | 4.24 | 29.0814 | 3.9764 | 0.0065 |  |  | 5 | 129395 | 192871 | 993 | 878
258.631 | 258.631 | 1394 | 1394 | 4.24 | 38.1146 | 5.3701 | 0.0118 |  |  | 8 | 196533 | 195313 | 1115 | 1020
258.682 | 258.682 | 1395 | 1395 | 4.15 | 36.1615 | 4.4242 | 0.008 |  |  | 8 | 180664 | 183105 | 1148 | 1022
258.725 | 258.725 | 1396 | 1396 | 5.27 | 1.192 | 0.327 | 0 |  |  | 0 | 3511963 | 498047 | 250 | 1324
258.766 | 258.766 | 1397 | 1397 | 4.26 | 47.3346 | 5.7712 | 0.0136 |  |  | 9 | 195313 | 201416 | 1089 | 1022
258.841 | 258.841 | 1398 | 1398 | 3.84 | 93.7213 | 10.1144 | 0.0419 |  |  | 22 | 180664 | 197754 | 1202 | 977
258.853 | 258.853 | 1399 | 1399 | 3.71 | 98.1732 | 11.15 | 0.0509 |  |  | 17 | 181885 | 172119 | 1343 | 1021
258.895 | 258.895 | 1400 | 1400 | 3.2 | 854.9518 | 127.1751 | 6.6247 |  |  | 134 | 164795 | 137939 | 1563 | 987
258.919 | 258.919 | 1401 | 1401 | 4.51 | 26.8268 | 2.804 | 0.0032 |  |  | 3 | 142822 | 206299 | 1031 | 961
258.984 | 258.984 | 1402 | 1402 | 4.29 | 30.5463 | 4.3939 | 0.0079 |  |  | 4 | 142822 | 197754 | 1002 | 880
259.041 | 259.041 | 1403 | 1403 | 3.94 | 62.4713 | 8.6482 | 0.0306 |  |  | 20 | 180664 | 185547 | 6111 | 962
259.081 | 259.081 | 1404 | 1404 | 4.27 | 27.315 | 3.8237 | 0.006 |  |  | 7 | 181885 | 203857 | 1027 | 962
259.132 | 259.132 | 1405 | 1405 | 3.98 | 38.6029 | 5.3491 | 0.0117 |  |  | 10 | 181885 | 190430 | 132 | 768
259.224 | 259.224 | 1406 | 1406 | 4.47 | 35.9174 | 3.4535 | 0.0049 |  |  | 4 | 142822 | 217285 | 5679 | 1324
259.241 | 259.241 | 1407 | 1407 | 3.68 | 998.9947 | 264.0899 | 28.5669 |  |  | 408 | 183105 | 189209 | 1081 | 1023
259.273 | 259.273 | 1408 | 1408 | 4.41 | 26.3959 | 3.4497 | 0.0049 |  |  | 6 | 180664 | 209961 | 1673 | 872
259.299 | 259.299 | 1409 | 1409 | 4.13 | 42.5092 | 4.3917 | 0.0079 |  |  | 6 | 180664 | 184326 | 1272 | 1019
259.342 | 259.342 | 1410 | 1410 | 4.1 | 60.5756 | 7.9528 | 0.0259 |  |  | 15 | 180664 | 214844 | 1215 | 1022
259.442 | 259.442 | 1411 | 1411 | 4.35 | 28.7799 | 3.7036 | 0.0056 |  |  | 4 | 144043 | 198975 | 1026 | 961
259.504 | 259.504 | 1412 | 1412 | 4.06 | 50.81 | 7.605 | 0.0237 |  |  | 11 | 183105 | 209961 | 1376 | 974
259.554 | 259.554 | 1413 | 1413 | 3.76 | 115.7514 | 11.7902 | 0.0569 |  |  | 18 | 144043 | 175781 | 1284 | 953
259.583 | 259.583 | 1414 | 1414 | 4.03 | 35.185 | 5.315 | 0.0116 |  |  | 8 | 142822 | 183105 | 1060 | 805
259.629 | 259.629 | 1415 | 1415 | 5.28 | 1.192 | 0.3231 | 0 |  |  | 0 | 2416992 | 487061 | 2820 | 1324
259.681 | 259.681 | 1416 | 1416 | 4.19 | 34.6967 | 4.541 | 0.0084 |  |  | 8 | 180664 | 191650 | 1820 | 907
259.707 | 259.707 | 1417 | 1417 | 4.58 | 28.7799 | 3.02 | 0.0037 |  |  | 4 | 180664 | 255127 | 1026 | 1023
259.755 | 259.755 | 1418 | 1418 | 4.39 | 37.0807 | 4.8027 | 0.0094 |  |  | 6 | 141602 | 214844 | 1194 | 945
259.797 | 259.797 | 1419 | 1419 | 4.6 | 25.4193 | 3.1487 | 0.0041 |  |  | 3 | 181885 | 214844 | 1968 | 1019
259.879 | 259.879 | 1420 | 1420 | 5.29 | 1.192 | 0.3298 | 0 |  |  | 0 | 212402 | 480957 | 156 | 1324
259.911 | 259.911 | 1421 | 1421 | 4.36 | 27.3725 | 3.5875 | 0.0053 |  |  | 4 | 141602 | 202637 | 1426 | 1019
259.974 | 259.974 | 1422 | 1422 | 5.27 | 1.192 | 0.3291 | 0 |  |  | 0 | 706787 | 468750 | 540 | 1324
260.008 | 260.008 | 1423 | 1423 | 4.39 | 27.8607 | 3.7296 | 0.0057 |  |  | 9 | 180664 | 195313 | 1049 | 961
260.081 | 260.081 | 1424 | 1424 | 4.56 | 20.2924 | 2.6489 | 0.0029 |  |  | 2 | 179443 | 251465 | 1844 | 1324
260.146 | 260.146 | 1425 | 1425 | 4.18 | 23.9545 | 4.4923 | 0.0083 |  |  | 6 | 185547 | 196533 | 5006 | 875
260.164 | 260.164 | 1426 | 1426 | 4.13 | 26.8842 | 5.7339 | 0.0135 |  |  | 8 | 183105 | 190430 | 3028 | 760
260.195 | 260.195 | 1427 | 1427 | 4.45 | 29.0814 | 3.3877 | 0.0047 |  |  | 3 | 183105 | 214844 | 628 | 761
260.22 | 260.22 | 1428 | 1428 | 4.21 | 33.1744 | 4.8758 | 0.0097 |  |  | 7 | 140381 | 197754 | 1253 | 811
260.266 | 260.266 | 1429 | 1429 | 5.26 | 1.4361 | 0.4005 | 0.0001 |  |  | 1 | 1221 | 455322 | 6809 | 1324
260.324 | 260.324 | 1430 | 1430 | 4.27 | 40.0104 | 5.8249 | 0.0139 |  |  | 12 | 180664 | 207520 | 1075 | 963
260.346 | 260.346 | 1431 | 1431 | 4.51 | 27.6166 | 3.4395 | 0.0048 |  |  | 3 | 195313 | 209961 | 702 | 771
260.397 | 260.397 | 1432 | 1432 | 3.88 | 69.3646 | 8.0115 | 0.0263 |  |  | 12 | 142822 | 168457 | 1194 | 937
260.447 | 260.447 | 1433 | 1433 | 3.63 | 998.9947 | 193.2026 | 15.2892 |  |  | 293 | 183105 | 190430 | 1139 | 801
260.488 | 260.488 | 1434 | 1434 | 4.38 | 27.315 | 4.9588 | 0.0101 |  |  | 9 | 181885 | 273438 | 1133 | 963
260.613 | 260.613 | 1435 | 1435 | 5.25 | 1.192 | 0.3255 | 0 |  |  | 0 | 821533 | 488281 | 116 | 1324
260.632 | 260.632 | 1436 | 1436 | 4.35 | 32.7436 | 5.2563 | 0.0113 |  |  | 7 | 181885 | 264893 | 6890 | 989
260.684 | 260.684 | 1437 | 1437 | 5.28 | 1.192 | 0.3314 | 0 |  |  | 0 | 841064 | 488281 | 251 | 1324
260.699 | 260.699 | 1438 | 1438 | 4.3 | 50.3217 | 6.0637 | 0.0151 |  |  | 7 | 164795 | 228271 | 1410 | 1022
260.723 | 260.723 | 1439 | 1439 | 3.82 | 269.5025 | 28.3848 | 0.33 |  |  | 36 | 180664 | 181885 | 1250 | 1022
260.773 | 260.773 | 1440 | 1440 | 5.19 | 1.192 | 0.3227 | 0 |  |  | 0 | 332031 | 472412 | 1936 | 1324
260.837 | 260.837 | 1441 | 1441 | 4.05 | 374.9713 | 44.4824 | 0.8105 |  |  | 63 | 183105 | 227051 | 1518 | 1022
260.86 | 260.86 | 1442 | 1442 | 4.32 | 29.2682 | 3.9224 | 0.0063 |  |  | 6 | 180664 | 189209 | 1029 | 964
260.959 | 260.959 | 1443 | 1443 | 4.24 | 39.0338 | 5.3202 | 0.0116 |  |  | 6 | 162354 | 202637 | 1133 | 974
260.976 | 260.976 | 1444 | 1444 | 4.46 | 30.2447 | 3.9936 | 0.0065 |  |  | 4 | 195313 | 273438 | 1026 | 769
261.006 | 261.006 | 1445 | 1445 | 4.17 | 51.2408 | 6.7367 | 0.0186 |  |  | 9 | 181885 | 228271 | 1093 | 1023
261.031 | 261.031 | 1446 | 1446 | 4.27 | 35.1275 | 4.6645 | 0.0089 |  |  | 7 | 180664 | 201416 | 1094 | 934
261.079 | 261.079 | 1447 | 1447 | 4.27 | 38.1146 | 4.4927 | 0.0083 |  |  | 6 | 144043 | 190430 | 1185 | 932
261.124 | 261.124 | 1448 | 1448 | 4.2 | 72.2943 | 8.6661 | 0.0308 |  |  | 11 | 181885 | 252686 | 1219 | 1024
261.213 | 261.213 | 1449 | 1449 | 4.28 | 36.1041 | 5.4966 | 0.0124 |  |  | 7 | 181885 | 227051 | 1212 | 1022
261.231 | 261.231 | 1450 | 1450 | 4.22 | 60.0299 | 5.9318 | 0.0144 |  |  | 11 | 180664 | 201416 | 1186 | 1009
261.33 | 261.33 | 1451 | 1451 | 5.25 | 1.192 | 0.3358 | 0 |  |  | 0 | 325928 | 483398 | 63 | 1324
261.362 | 261.362 | 1452 | 1452 | 4.01 | 54.1705 | 6.4328 | 0.0169 |  |  | 9 | 169678 | 177002 | 1249 | 1015
261.433 | 261.433 | 1453 | 1453 | 5.29 | 1.192 | 0.3361 | 0 |  |  | 0 | 126953 | 483398 | 1073 | 1324
261.45 | 261.45 | 1454 | 1454 | 4.17 | 41.5326 | 5.0188 | 0.0103 |  |  | 6 | 140381 | 219727 | 1062 | 938
261.521 | 261.521 | 1455 | 1455 | 4.34 | 29.7564 | 4.5616 | 0.0085 |  |  | 5 | 181885 | 208740 | 1181 | 935
261.569 | 261.569 | 1456 | 1456 | 4.29 | 40.0678 | 4.9993 | 0.0102 |  |  | 5 | 195313 | 213623 | 1357 | 961
261.605 | 261.605 | 1457 | 1457 | 4.28 | 38.5455 | 4.7428 | 0.0092 |  |  | 6 | 142822 | 181885 | 1209 | 1012
261.645 | 261.645 | 1458 | 1458 | 5.31 | 1.192 | 0.3343 | 0 |  |  | 0 | 2674561 | 487061 | 1378 | 1324
261.691 | 261.691 | 1459 | 1459 | 4.43 | 28.8373 | 4.1426 | 0.007 |  |  | 4 | 166016 | 200195 | 1060 | 957
261.763 | 261.763 | 1460 | 1460 | 5.21 | 1.192 | 0.3349 | 0 |  |  | 0 | 3382568 | 482178 | 981 | 1324
261.776 | 261.776 | 1461 | 1461 | 4.56 | 34.2084 | 4.0358 | 0.0067 |  |  | 3 | 321045 | 313721 | 1214 | 813
261.798 | 261.798 | 1462 | 1462 | 4.37 | 22.9779 | 1.3841 | 0.0008 |  |  | 1 | 141602 | 295410 | 7397 | 1324
261.807 | 261.807 | 1463 | 1463 | 4.38 | 44.9506 | 3.561 | 0.0052 |  |  | 5 | 180664 | 198975 | 348 | 1142
261.839 | 261.839 | 1464 | 1464 | 5.33 | 1.192 | 0.328 | 0 |  |  | 0 | 456543 | 500488 | 692 | 1324
261.863 | 261.863 | 1465 | 1465 | 5.25 | 1.192 | 0.3295 | 0 |  |  | 0 | 4490967 | 483398 | 2313 | 1324
261.903 | 261.903 | 1466 | 1466 | 3.79 | 197.7252 | 19.8343 | 0.1611 |  |  | 22 | 180664 | 189209 | 1251 | 1022
261.929 | 261.929 | 1467 | 1467 | 5.28 | 1.192 | 0.3336 | 0 |  |  | 0 | 2012939 | 496826 | 626 | 1324
261.996 | 261.996 | 1468 | 1468 | 4.19 | 53.2514 | 4.8076 | 0.0095 |  |  | 7 | 142822 | 183105 | 1059 | 890
262.017 | 262.017 | 1469 | 1469 | 4.81 | 25.3619 | 2.5145 | 0.0026 |  |  | 3 | 180664 | 314941 | 1025 | 1024
262.062 | 262.062 | 1470 | 1470 | 4.05 | 73.7592 | 7.8751 | 0.0254 |  |  | 11 | 196533 | 197754 | 1603 | 1017
262.154 | 262.154 | 1471 | 1471 | 5.25 | 1.192 | 0.3272 | 0 |  |  | 0 | 4953613 | 478516 | 23 | 1324
262.167 | 262.167 | 1472 | 1472 | 4.22 | 76.6889 | 9.1772 | 0.0345 |  |  | 13 | 181885 | 249023 | 1219 | 1024
262.187 | 262.187 | 1473 | 1473 | 4.51 | 23.8971 | 3.3958 | 0.0047 |  |  | 4 | 195313 | 217285 | 1025 | 909
262.235 | 262.235 | 1474 | 1474 | 3.98 | 69.3072 | 7.6136 | 0.0237 |  |  | 13 | 180664 | 178223 | 1152 | 984
262.289 | 262.289 | 1475 | 1475 | 3.94 | 61.5521 | 12.1956 | 0.0609 |  |  | 30 | 181885 | 191650 | 1311 | 977
262.329 | 262.329 | 1476 | 1476 | 4.26 | 67.8998 | 6.1715 | 0.0156 |  |  | 10 | 181885 | 200195 | 1246 | 969
262.435 | 262.435 | 1477 | 1477 | 4.41 | 28.1049 | 3.4025 | 0.0047 |  |  | 4 | 196533 | 212402 | 939 | 961
262.453 | 262.453 | 1478 | 1478 | 4.28 | 31.7096 | 4.5365 | 0.0084 |  |  | 7 | 181885 | 196533 | 1090 | 734
262.501 | 262.501 | 1479 | 1479 | 5.22 | 1.192 | 0.3273 | 0 |  |  | 0 | 4481201 | 467529 | 1448 | 1324
262.558 | 262.558 | 1480 | 1480 | 5.29 | 1.192 | 0.3323 | 0 |  |  | 0 | 4406738 | 474854 | 714 | 1324
262.613 | 262.613 | 1481 | 1481 | 4.2 | 67.3541 | 7.7219 | 0.0244 |  |  | 8 | 164795 | 209961 | 1070 | 1002
262.682 | 262.682 | 1482 | 1482 | 5.3 | 1.192 | 0.3266 | 0 |  |  | 0 | 325928 | 496826 | 57 | 1324
262.7 | 262.7 | 1483 | 1483 | 3.89 | 58.6225 | 8.1392 | 0.0271 |  |  | 15 | 181885 | 180664 | 1341 | 1022
262.779 | 262.779 | 1484 | 1484 | 3.53 | 116.6705 | 16.0209 | 0.1051 |  |  | 28 | 195313 | 183105 | 1242 | 1022
262.788 | 262.788 | 1485 | 1485 | 3.85 | 162.6264 | 25.6108 | 0.2687 |  |  | 59 | 183105 | 196533 | 1359 | 1022
262.849 | 262.849 | 1486 | 1486 | 4.5 | 30.2447 | 4.3807 | 0.0079 |  |  | 6 | 196533 | 205078 | 1032 | 858
262.865 | 262.865 | 1487 | 1487 | 3.67 | 36.5924 | 9.0578 | 0.0336 |  |  | 14 | 130615 | 159912 | 127 | 864
262.906 | 262.906 | 1488 | 1488 | 4.26 | 36.1041 | 4.626 | 0.0088 |  |  | 7 | 180664 | 205078 | 1139 | 981
262.978 | 262.978 | 1489 | 1489 | 4.19 | 274.9311 | 28.2648 | 0.3272 |  |  | 22 | 319824 | 269775 | 1295 | 953
263.054 | 263.054 | 1490 | 1490 | 4.16 | 40.8002 | 5.4982 | 0.0124 |  |  | 7 | 181885 | 214844 | 994 | 934
263.07 | 263.07 | 1491 | 1491 | 4.33 | 43.7299 | 4.8834 | 0.0098 |  |  | 7 | 183105 | 279541 | 1013 | 971
263.112 | 263.112 | 1492 | 1492 | 5.22 | 1.192 | 0.3327 | 0 |  |  | 0 | 319824 | 483398 | 496 | 1324
263.144 | 263.144 | 1493 | 1493 | 4.19 | 29.3256 | 4.6694 | 0.0089 |  |  | 6 | 179443 | 181885 | 1060 | 815
263.214 | 263.214 | 1494 | 1494 | 5.27 | 1.192 | 0.3237 | 0 |  |  | 0 | 3931885 | 469971 | 2455 | 1324
263.252 | 263.252 | 1495 | 1495 | 5.34 | 1.2494 | 0.3314 | 0 |  |  | 0 | 2308350 | 478516 | 6779 | 1324
263.288 | 263.288 | 1496 | 1496 | 4.41 | 31.767 | 4.2681 | 0.0075 |  |  | 7 | 196533 | 201416 | 1216 | 964
263.346 | 263.346 | 1497 | 1497 | 3.71 | 325.7123 | 39.6468 | 0.6438 |  |  | 52 | 184326 | 181885 | 1388 | 976
263.44 | 263.44 | 1498 | 1498 | 5.3 | 1.192 | 0.333 | 0 |  |  | 0 | 2471924 | 509033 | 479 | 1324
263.478 | 263.478 | 1499 | 1499 | 3.73 | 281.2787 | 33.2561 | 0.453 |  |  | 63 | 184326 | 183105 | 5347 | 896
263.547 | 263.547 | 1500 | 1500 | 4.42 | 29.2682 | 3.7759 | 0.0058 |  |  | 5 | 180664 | 238037 | 1026 | 797
263.624 | 263.624 | 1501 | 1501 | 5.24 | 1.192 | 0.3346 | 0 |  |  | 0 | 556641 | 488281 | 195 | 1324
263.637 | 263.637 | 1502 | 1502 | 4.42 | 24.4428 | 3.5294 | 0.0051 |  |  | 3 | 195313 | 288086 | 1294 | 1024
263.672 | 263.672 | 1503 | 1503 | 3.94 | 102.9986 | 10.2947 | 0.0434 |  |  | 20 | 180664 | 179443 | 1191 | 967
263.705 | 263.705 | 1504 | 1504 | 4.34 | 29.3256 | 4.2121 | 0.0073 |  |  | 7 | 180664 | 186768 | 1058 | 799
263.751 | 263.751 | 1505 | 1505 | 4.04 | 48.8568 | 7.2852 | 0.0217 |  |  | 8 | 190430 | 195313 | 1301 | 1021
263.815 | 263.815 | 1506 | 1506 | 4.4 | 28.8373 | 3.8373 | 0.006 |  |  | 7 | 180664 | 189209 | 1605 | 1016
263.934 | 263.934 | 1507 | 1507 | 5.34 | 1.192 | 0.336 | 0 |  |  | 0 | 4034424 | 487061 | 795 | 1324
263.945 | 263.945 | 1508 | 1508 | 4.38 | 38.5455 | 3.3633 | 0.0046 |  |  | 4 | 142822 | 190430 | 1031 | 1020
263.974 | 263.974 | 1509 | 1509 | 5.3 | 1.192 | 0.3265 | 0 |  |  | 0 | 2611084 | 494385 | 14 | 1324
264.018 | 264.018 | 1510 | 1510 | 4.26 | 26.3385 | 4.8414 | 0.0096 |  |  | 7 | 181885 | 220947 | 1028 | 766
264.094 | 264.094 | 1511 | 1511 | 4.5 | 24.8736 | 3.0179 | 0.0037 |  |  | 4 | 196533 | 216064 | 1025 | 967
264.164 | 264.164 | 1512 | 1512 | 4.42 | 34.2084 | 4.6462 | 0.0088 |  |  | 5 | 183105 | 266113 | 1487 | 1023
264.229 | 264.229 | 1513 | 1513 | 4.96 | 500.8832 | 6.3016 | 0.0163 |  |  | 5 | 180664 | 417480 | 7473 | 1024
264.24 | 264.24 | 1514 | 1514 | 4.35 | 38.8471 | 3.7409 | 0.0057 |  |  | 6 | 180664 | 186768 | 929 | 959
264.282 | 264.282 | 1515 | 1515 | 3.84 | 75.1666 | 8.872 | 0.0322 |  |  | 18 | 180664 | 179443 | 1150 | 988
264.35 | 264.35 | 1516 | 1516 | 5.19 | 1.192 | 0.3223 | 0 |  |  | 0 | 4041748 | 480957 | 673 | 1324
264.387 | 264.387 | 1517 | 1517 | 4.32 | 30.733 | 4.1219 | 0.007 |  |  | 6 | 184326 | 198975 | 1074 | 975
264.397 | 264.397 | 1518 | 1518 | 4.43 | 79.6186 | 9.5192 | 0.0371 |  |  | 9 | 345459 | 345459 | 1412 | 1001
264.455 | 264.455 | 1519 | 1519 | 4.34 | 26.3959 | 3.8122 | 0.006 |  |  | 7 | 181885 | 197754 | 1162 | 966
264.518 | 264.518 | 1520 | 1520 | 4.34 | 26.8842 | 3.9471 | 0.0064 |  |  | 7 | 181885 | 187988 | 1501 | 799
264.584 | 264.584 | 1521 | 1521 | 4.01 | 48.7994 | 6.0511 | 0.015 |  |  | 8 | 144043 | 177002 | 1215 | 917
264.651 | 264.651 | 1522 | 1522 | 4.93 | 23.7104 | 2.1492 | 0.0019 |  |  | 2 | 179443 | 372314 | 381 | 1324
264.714 | 264.714 | 1523 | 1523 | 5.3 | 1.192 | 0.326 | 0 |  |  | 0 | 4632568 | 494385 | 409 | 1324
264.726 | 264.726 | 1524 | 1524 | 4.3 | 91.3373 | 10.3193 | 0.0436 |  |  | 13 | 180664 | 284424 | 1286 | 1021
264.77 | 264.77 | 1525 | 1525 | 4.3 | 25.6635 | 3.5061 | 0.005 |  |  | 5 | 142822 | 183105 | 930 | 731
264.833 | 264.833 | 1526 | 1526 | 5.26 | 1.192 | 0.3305 | 0 |  |  | 0 | 319824 | 489502 | 880 | 1324
264.868 | 264.868 | 1527 | 1527 | 5.26 | 1.2494 | 0.3258 | 0 |  |  | 0 | 2770996 | 476074 | 1730 | 1324
264.952 | 264.952 | 1528 | 1528 | 4.62 | 24.8736 | 2.8747 | 0.0034 |  |  | 4 | 181885 | 255127 | 1025 | 1024
264.965 | 264.965 | 1529 | 1529 | 3.97 | 86.4545 | 10.4676 | 0.0449 |  |  | 15 | 184326 | 186768 | 1312 | 975
265.05 | 265.05 | 1530 | 1530 | 4.15 | 31.7096 | 5.421 | 0.012 |  |  | 9 | 183105 | 196533 | 3306 | 911
265.125 | 265.125 | 1531 | 1531 | 5.26 | 1.192 | 0.3325 | 0 |  |  | 0 | 4696045 | 476074 | 237 | 1324
265.144 | 265.144 | 1532 | 1532 | 3.89 | 69.7955 | 11.2327 | 0.0517 |  |  | 24 | 185547 | 187988 | 2268 | 1022
265.218 | 265.218 | 1533 | 1533 | 4.09 | 72.2943 | 10.144 | 0.0421 |  |  | 11 | 196533 | 203857 | 1089 | 1011
265.227 | 265.227 | 1534 | 1534 | 4.09 | 42.0209 | 6.8911 | 0.0195 |  |  | 9 | 195313 | 195313 | 1127 | 952
265.29 | 265.29 | 1535 | 1535 | 5.3 | 1.192 | 0.3307 | 0 |  |  | 0 | 3580322 | 490723 | 238 | 1324
265.325 | 265.325 | 1536 | 1536 | 4.07 | 56.1236 | 6.5239 | 0.0174 |  |  | 12 | 180664 | 195313 | 1092 | 1022
265.339 | 265.339 | 1537 | 1537 | 4.41 | 30.7904 | 3.8073 | 0.0059 |  |  | 5 | 181885 | 196533 | 1045 | 743
265.368 | 265.368 | 1538 | 1538 | 4.45 | 500.8832 | 10.9621 | 0.0492 |  |  | 10 | 135498 | 230713 | 5386 | 960
265.406 | 265.406 | 1539 | 1539 | 4.59 | 22.0014 | 0.9808 | 0.0004 |  |  | 1 | 191650 | 321045 | 7801 | 1324
265.451 | 265.451 | 1540 | 1540 | 4.37 | 64.4244 | 7.5241 | 0.0232 |  |  | 8 | 184326 | 214844 | 1314 | 965
265.485 | 265.485 | 1541 | 1541 | 5.24 | 1.192 | 0.3281 | 0 |  |  | 0 | 1221 | 469971 | 3424 | 1324
265.531 | 265.531 | 1542 | 1542 | 5.26 | 1.2494 | 0.3293 | 0 |  |  | 0 | 53711 | 478516 | 4451 | 1324
265.566 | 265.566 | 1543 | 1543 | 4.07 | 53.1939 | 6.6815 | 0.0183 |  |  | 8 | 141602 | 205078 | 1395 | 1016
265.639 | 265.639 | 1544 | 1544 | 5.28 | 1.192 | 0.3312 | 0 |  |  | 0 | 1094971 | 485840 | 706 | 1324
265.647 | 265.647 | 1545 | 1545 | 4.65 | 21.9439 | 2.5049 | 0.0026 |  |  | 2 | 140381 | 295410 | 1024 | 1024
265.671 | 265.671 | 1546 | 1546 | 5.36 | 1.4361 | 0.3617 | 0.0001 |  |  | 0 | 1221 | 460205 | 6270 | 1324
265.678 | 265.678 | 1547 | 1547 | 4.25 | 69.3646 | 8.4945 | 0.0296 |  |  | 9 | 152588 | 213623 | 1351 | 965
265.701 | 265.701 | 1548 | 1548 | 4.58 | 29.5697 | 3.7711 | 0.0058 |  |  | 3 | 180664 | 288086 | 926 | 892
265.715 | 265.715 | 1549 | 1549 | 4.22 | 32.6861 | 4.0333 | 0.0067 |  |  | 6 | 181885 | 185547 | 1026 | 1022
265.739 | 265.739 | 1550 | 1550 | 4.38 | 77.608 | 7.9091 | 0.0256 |  |  | 7 | 184326 | 307617 | 1156 | 1022
265.784 | 265.784 | 1551 | 1551 | 4.03 | 92.2564 | 10.4594 | 0.0448 |  |  | 14 | 201416 | 200195 | 1375 | 1018
265.836 | 265.836 | 1552 | 1552 | 5.28 | 1.192 | 0.3263 | 0 |  |  | 0 | 3288574 | 496826 | 312 | 1324
265.895 | 265.895 | 1553 | 1553 | 5.27 | 1.192 | 0.3311 | 0 |  |  | 0 | 324707 | 480957 | 2956 | 1324
265.927 | 265.927 | 1554 | 1554 | 4.31 | 28.7799 | 3.9535 | 0.0064 |  |  | 8 | 180664 | 205078 | 1093 | 978
265.986 | 265.986 | 1555 | 1555 | 3.44 | 584.9322 | 70.4127 | 2.0308 |  |  | 127 | 180664 | 151367 | 1352 | 1024
266.092 | 266.092 | 1556 | 1556 | 5.29 | 1.192 | 0.3287 | 0 |  |  | 0 | 3554688 | 483398 | 93 | 1324
266.104 | 266.104 | 1557 | 1557 | 4.38 | 35.1275 | 4.4446 | 0.0081 |  |  | 5 | 142822 | 197754 | 1030 | 725
266.124 | 266.124 | 1558 | 1558 | 4.2 | 45.8697 | 5.6475 | 0.0131 |  |  | 10 | 180664 | 190430 | 1095 | 921
266.22 | 266.22 | 1559 | 1559 | 5.05 | 23.2221 | 2.1816 | 0.0019 |  |  | 1 | 2183838 | 401611 | 6779 | 1324
266.271 | 266.271 | 1560 | 1560 | 5.28 | 1.192 | 0.3302 | 0 |  |  | 0 | 325928 | 491943 | 1228 | 1324
266.308 | 266.308 | 1561 | 1561 | 5.24 | 1.2494 | 0.3315 | 0 |  |  | 0 | 3392334 | 479736 | 8170 | 1324
266.348 | 266.348 | 1562 | 1562 | 4.66 | 34.151 | 3.1703 | 0.0041 |  |  | 4 | 180664 | 264893 | 1026 | 1022
266.419 | 266.419 | 1563 | 1563 | 5.26 | 1.192 | 0.3304 | 0 |  |  | 0 | 1390381 | 474854 | 269 | 1324
266.456 | 266.456 | 1564 | 1564 | 4.28 | 36.1615 | 4.8879 | 0.0098 |  |  | 9 | 181885 | 191650 | 1412 | 1016
266.52 | 266.52 | 1565 | 1565 | 4.23 | 44.8932 | 5.7544 | 0.0136 |  |  | 11 | 180664 | 191650 | 1092 | 942
266.591 | 266.591 | 1566 | 1566 | 4 | 61.983 | 6.9221 | 0.0196 |  |  | 10 | 144043 | 174561 | 1220 | 928
266.602 | 266.602 | 1567 | 1567 | 4.21 | 41.9635 | 5.1882 | 0.011 |  |  | 12 | 180664 | 187988 | 1094 | 1023
266.656 | 266.656 | 1568 | 1568 | 4.82 | 22.2455 | 2.1115 | 0.0018 |  |  | 2 | 179443 | 346680 | 3353 | 1324
266.662 | 266.662 | 1569 | 1569 | 4.17 | 40.9869 | 5.5886 | 0.0128 |  |  | 8 | 195313 | 198975 | 616 | 725
266.706 | 266.706 | 1570 | 1570 | 3.77 | 153.2916 | 20.1106 | 0.1657 |  |  | 31 | 180664 | 195313 | 1143 | 1022
266.78 | 266.78 | 1571 | 1571 | 4.51 | 24.9311 | 3.1985 | 0.0042 |  |  | 6 | 180664 | 231934 | 4472 | 963
266.787 | 266.787 | 1572 | 1572 | 4.16 | 70.2838 | 8.336 | 0.0285 |  |  | 10 | 142822 | 198975 | 1245 | 1019
266.833 | 266.833 | 1573 | 1573 | 5.28 | 1.2494 | 0.336 | 0 |  |  | 0 | 4658203 | 490723 | 2693 | 1324
266.857 | 266.857 | 1574 | 1574 | 4.44 | 26.3385 | 3.1273 | 0.004 |  |  | 4 | 180664 | 222168 | 1025 | 1015
266.928 | 266.928 | 1575 | 1575 | 4.3 | 27.315 | 3.4674 | 0.0049 |  |  | 3 | 150146 | 189209 | 1025 | 1019
266.999 | 266.999 | 1576 | 1576 | 5.25 | 1.192 | 0.3297 | 0 |  |  | 0 | 319824 | 474854 | 267 | 1324
267.008 | 267.008 | 1577 | 1577 | 4.28 | 45.3814 | 5.43 | 0.0121 |  |  | 10 | 180664 | 203857 | 1138 | 963
267.041 | 267.041 | 1578 | 1578 | 4.04 | 49.3451 | 6.7132 | 0.0185 |  |  | 14 | 180664 | 196533 | 1268 | 865
267.101 | 267.101 | 1579 | 1579 | 4.41 | 37.0807 | 4.3823 | 0.0079 |  |  | 6 | 181885 | 258789 | 1256 | 991
267.117 | 267.117 | 1580 | 1580 | 4.56 | 36.1041 | 3.4635 | 0.0049 |  |  | 6 | 180664 | 235596 | 1030 | 965
267.161 | 267.161 | 1581 | 1581 | 5.33 | 1.192 | 0.3326 | 0 |  |  | 0 | 325928 | 491943 | 1846 | 1324
267.194 | 267.194 | 1582 | 1582 | 4.23 | 59.5416 | 7.341 | 0.0221 |  |  | 8 | 140381 | 197754 | 1247 | 1020
267.264 | 267.264 | 1583 | 1583 | 5.32 | 1.192 | 0.3299 | 0 |  |  | 0 | 2230225 | 479736 | 2240 | 1324
267.302 | 267.302 | 1584 | 1584 | 5.23 | 1.192 | 0.3298 | 0 |  |  | 0 | 4702148 | 483398 | 184 | 1324
267.335 | 267.335 | 1585 | 1585 | 4.13 | 63.9361 | 7.556 | 0.0234 |  |  | 13 | 180664 | 207520 | 1091 | 1023
267.362 | 267.362 | 1586 | 1586 | 4.04 | 34.6393 | 5.0725 | 0.0105 |  |  | 7 | 180664 | 178223 | 1031 | 875
267.414 | 267.414 | 1587 | 1587 | 4.45 | 32.1979 | 4.4011 | 0.0079 |  |  | 7 | 140381 | 251465 | 1252 | 804
267.454 | 267.454 | 1588 | 1588 | 4.35 | 64.4818 | 7.6652 | 0.0241 |  |  | 14 | 186768 | 277100 | 1218 | 812
267.505 | 267.505 | 1589 | 1589 | 5.28 | 1.192 | 0.3331 | 0 |  |  | 0 | 318604 | 489502 | 37 | 1324
267.557 | 267.557 | 1590 | 1590 | 4.02 | 42.9975 | 7.1428 | 0.0209 |  |  | 11 | 196533 | 195313 | 2812 | 1324
267.588 | 267.588 | 1591 | 1591 | 5.27 | 1.192 | 0.3298 | 0 |  |  | 0 | 4010010 | 477295 | 875 | 1324
267.643 | 267.643 | 1592 | 1592 | 4.68 | 33.7201 | 4.0406 | 0.0067 |  |  | 4 | 324707 | 332031 | 1042 | 961
267.715 | 267.715 | 1593 | 1593 | 5.28 | 1.2494 | 0.3243 | 0 |  |  | 0 | 2227783 | 476074 | 7111 | 1324
267.73 | 267.73 | 1594 | 1594 | 4.51 | 34.2084 | 4.4971 | 0.0083 |  |  | 7 | 179443 | 279541 | 1376 | 975
267.799 | 267.799 | 1595 | 1595 | 3.98 | 165.4986 | 21.8406 | 0.1954 |  |  | 25 | 166016 | 211182 | 3308 | 1023
267.882 | 267.882 | 1596 | 1596 | 5.34 | 1.192 | 0.3321 | 0 |  |  | 0 | 1074219 | 487061 | 84 | 1324
267.897 | 267.897 | 1597 | 1597 | 4.62 | 24.8736 | 2.711 | 0.003 |  |  | 3 | 195313 | 238037 | 1025 | 1024
267.922 | 267.922 | 1598 | 1598 | 5.34 | 1.192 | 0.3307 | 0 |  |  | 0 | 1527100 | 494385 | 215 | 1324
267.928 | 267.928 | 1599 | 1599 | 4.46 | 24.6869 | 3.8194 | 0.006 |  |  | 5 | 181885 | 244141 | 992 | 725
267.95 | 267.95 | 1600 | 1600 | 4.04 | 61.4947 | 7.1927 | 0.0212 |  |  | 13 | 180664 | 197754 | 1093 | 1024
267.969 | 267.969 | 1601 | 1601 | 3.57 | 237.7643 | 36.29 | 0.5394 |  |  | 60 | 183105 | 185547 | 1292 | 1023
268.066 | 268.066 | 1602 | 1602 | 4.27 | 38.0572 | 5.2058 | 0.0111 |  |  | 5 | 142822 | 194092 | 1122 | 959
268.111 | 268.111 | 1603 | 1603 | 4.29 | 37.1381 | 4.9665 | 0.0101 |  |  | 8 | 180664 | 216064 | 1776 | 976
268.147 | 268.147 | 1604 | 1604 | 5.3 | 1.192 | 0.3278 | 0 |  |  | 0 | 2100830 | 494385 | 216 | 1324
268.193 | 268.193 | 1605 | 1605 | 4.14 | 83.4674 | 8.3554 | 0.0286 |  |  | 12 | 180664 | 201416 | 1182 | 959
268.222 | 268.222 | 1606 | 1606 | 5.28 | 1.192 | 0.333 | 0 |  |  | 0 | 62256 | 490723 | 547 | 1324
268.289 | 268.289 | 1607 | 1607 | 3.66 | 998.9947 | 173.1869 | 12.2854 |  |  | 255 | 185547 | 190430 | 1290 | 1024
268.394 | 268.394 | 1608 | 1608 | 3.76 | 998.9947 | 119.5463 | 5.8537 |  |  | 170 | 180664 | 195313 | 1246 | 1024
268.49 | 268.49 | 1609 | 1609 | 4.95 | 25.6635 | 2.2565 | 0.0021 |  |  | 1 | 189209 | 371094 | 4401 | 1324
268.554 | 268.554 | 1610 | 1610 | 5.23 | 1.192 | 0.3351 | 0 |  |  | 0 | 2392578 | 488281 | 567 | 1324
268.59 | 268.59 | 1611 | 1611 | 5.3 | 1.4361 | 0.4233 | 0.0001 |  |  | 1 | 1221 | 451660 | 4606 | 1324
268.622 | 268.622 | 1612 | 1612 | 4.22 | 66.9232 | 6.4557 | 0.0171 |  |  | 6 | 198975 | 225830 | 1237 | 836
268.631 | 268.631 | 1613 | 1613 | 3.92 | 53.6822 | 8.7922 | 0.0317 |  |  | 19 | 180664 | 190430 | 7183 | 869
268.691 | 268.691 | 1614 | 1614 | 5.31 | 1.192 | 0.3314 | 0 |  |  | 0 | 180664 | 477295 | 312 | 1324
268.726 | 268.726 | 1615 | 1615 | 5.27 | 1.192 | 0.3306 | 0 |  |  | 0 | 317383 | 478516 | 49 | 1324
268.76 | 268.76 | 1616 | 1616 | 4.42 | 26.3385 | 3.8201 | 0.006 |  |  | 6 | 142822 | 201416 | 1025 | 803
268.784 | 268.784 | 1617 | 1617 | 4.28 | 24.8736 | 3.9448 | 0.0064 |  |  | 10 | 180664 | 218506 | 1026 | 851
268.847 | 268.847 | 1618 | 1618 | 4.33 | 23.4088 | 3.9226 | 0.0063 |  |  | 5 | 180664 | 200195 | 1024 | 776
268.908 | 268.908 | 1619 | 1619 | 4.34 | 29.8139 | 3.4058 | 0.0048 |  |  | 6 | 180664 | 191650 | 1426 | 736
268.972 | 268.972 | 1620 | 1620 | 5.2 | 1.192 | 0.3327 | 0 |  |  | 0 | 321045 | 490723 | 592 | 1324
268.991 | 268.991 | 1621 | 1621 | 4.37 | 35.4291 | 4.2641 | 0.0074 |  |  | 6 | 180664 | 212402 | 791 | 821
269.02 | 269.02 | 1622 | 1622 | 4.23 | 30.058 | 4.7607 | 0.0093 |  |  | 8 | 180664 | 194092 | 939 | 771
269.065 | 269.065 | 1623 | 1623 | 3.71 | 116.6705 | 14.064 | 0.081 |  |  | 21 | 180664 | 184326 | 1142 | 1020
269.148 | 269.148 | 1624 | 1624 | 5.27 | 1.2494 | 0.3296 | 0 |  |  | 0 | 3345947 | 482178 | 6533 | 1324
269.184 | 269.184 | 1625 | 1625 | 4.52 | 30.733 | 3.5933 | 0.0053 |  |  | 3 | 195313 | 268555 | 1025 | 893
269.196 | 269.196 | 1626 | 1626 | 4.47 | 25.8502 | 3.4773 | 0.005 |  |  | 4 | 180664 | 279541 | 1028 | 1022
269.255 | 269.255 | 1627 | 1627 | 5.18 | 1.4361 | 0.4407 | 0.0001 |  |  | 0 | 1221 | 439453 | 2393 | 1324
269.29 | 269.29 | 1628 | 1628 | 5.28 | 1.192 | 0.3275 | 0 |  |  | 0 | 325928 | 494385 | 1091 | 1324
269.31 | 269.31 | 1629 | 1629 | 4.03 | 321.7486 | 37.0984 | 0.5637 |  |  | 31 | 144043 | 222168 | 1371 | 1024
269.389 | 269.389 | 1630 | 1630 | 4.21 | 47.8803 | 6.4762 | 0.0172 |  |  | 9 | 164795 | 196533 | 1222 | 1022
269.4 | 269.4 | 1631 | 1631 | 4.26 | 25.9076 | 4.8861 | 0.0098 |  |  | 7 | 141602 | 200195 | 3598 | 806
269.461 | 269.461 | 1632 | 1632 | 5.27 | 1.192 | 0.3258 | 0 |  |  | 0 | 239258 | 477295 | 1096 | 1324
269.476 | 269.476 | 1633 | 1633 | 4.33 | 28.5932 | 3.8129 | 0.006 |  |  | 7 | 180664 | 194092 | 817 | 972
269.498 | 269.498 | 1634 | 1634 | 3.99 | 73.2135 | 10.4938 | 0.0451 |  |  | 24 | 180664 | 194092 | 6999 | 961
269.507 | 269.507 | 1635 | 1635 | 4.14 | 39.5795 | 5.3993 | 0.0119 |  |  | 8 | 180664 | 197754 | 1622 | 899
269.549 | 269.549 | 1636 | 1636 | 4.54 | 23.4088 | 2.5709 | 0.0027 |  |  | 3 | 180664 | 275879 | 1025 | 1024
269.62 | 269.62 | 1637 | 1637 | 4.9 | 19.8041 | 1.9312 | 0.0015 |  |  | 1 | 180664 | 368652 | 1631 | 1324
269.637 | 269.637 | 1638 | 1638 | 4.17 | 43.4857 | 5.8007 | 0.0138 |  |  | 8 | 140381 | 189209 | 1439 | 959
269.677 | 269.677 | 1639 | 1639 | 4.25 | 34.151 | 4.4959 | 0.0083 |  |  | 11 | 180664 | 190430 | 1088 | 1023
269.726 | 269.726 | 1640 | 1640 | 3.99 | 86.8854 | 10.25 | 0.043 |  |  | 18 | 180664 | 202637 | 1093 | 829
269.841 | 269.841 | 1641 | 1641 | 4.61 | 23.2221 | 2.6272 | 0.0028 |  |  | 3 | 179443 | 256348 | 5257 | 1324
269.851 | 269.851 | 1642 | 1642 | 4.48 | 29.7564 | 4.0394 | 0.0067 |  |  | 7 | 180664 | 297852 | 1029 | 869
269.89 | 269.89 | 1643 | 1643 | 5.26 | 1.192 | 0.3328 | 0 |  |  | 0 | 3948975 | 467529 | 252 | 1324
269.923 | 269.923 | 1644 | 1644 | 4.43 | 30.3021 | 3.5746 | 0.0052 |  |  | 4 | 183105 | 203857 | 1437 | 871
269.991 | 269.991 | 1645 | 1645 | 5.34 | 1.192 | 0.3341 | 0 |  |  | 0 | 185547 | 505371 | 1140 | 1324
270.026 | 270.026 | 1646 | 1646 | 3.93 | 62.0404 | 8.528 | 0.0298 |  |  | 18 | 180664 | 189209 | 3330 | 959
270.042 | 270.042 | 1647 | 1647 | 4.15 | 57.6459 | 8.0904 | 0.0268 |  |  | 9 | 198975 | 220947 | 1264 | 978
270.133 | 270.133 | 1648 | 1648 | 3.04 | 46.9037 | 13.4567 | 0.0742 |  |  | 49 | 45166 | 153809 | 6518 | 922
270.213 | 270.213 | 1649 | 1649 | 5.24 | 1.192 | 0.3404 | 0 |  |  | 0 | 329590 | 476074 | 391 | 1324
270.227 | 270.227 | 1650 | 1650 | 4.39 | 33.7201 | 3.9458 | 0.0064 |  |  | 7 | 181885 | 272217 | 1336 | 1016
270.248 | 270.248 | 1651 | 1651 | 4.37 | 32.7436 | 3.9941 | 0.0065 |  |  | 5 | 136719 | 196533 | 1438 | 872
270.261 | 270.261 | 1652 | 1652 | 4.04 | 80.5377 | 8.6862 | 0.0309 |  |  | 14 | 184326 | 191650 | 1234 | 979
270.347 | 270.347 | 1653 | 1653 | 3.61 | 61.5521 | 10.9364 | 0.049 |  |  | 19 | 180664 | 172119 | 1052 | 733
270.421 | 270.421 | 1654 | 1654 | 4.37 | 29.8139 | 4.9315 | 0.01 |  |  | 7 | 181885 | 234375 | 4443 | 1020
270.429 | 270.429 | 1655 | 1655 | 4.26 | 42.7533 | 4.8907 | 0.0098 |  |  | 6 | 183105 | 196533 | 944 | 774
270.493 | 270.493 | 1656 | 1656 | 4.84 | 23.7104 | 2.5393 | 0.0026 |  |  | 2 | 196533 | 310059 | 5151 | 1324
270.556 | 270.556 | 1657 | 1657 | 4.23 | 78.1537 | 10.5845 | 0.0459 |  |  | 14 | 196533 | 239258 | 5128 | 772
270.571 | 270.571 | 1658 | 1658 | 3.74 | 115.7514 | 12.9704 | 0.0689 |  |  | 16 | 184326 | 167236 | 1197 | 1009
270.608 | 270.608 | 1659 | 1659 | 4.69 | 24.4428 | 2.7054 | 0.003 |  |  | 3 | 142822 | 272217 | 3816 | 1024
270.657 | 270.657 | 1660 | 1660 | 4.2 | 109.8346 | 11.663 | 0.0557 |  |  | 17 | 196533 | 228271 | 1152 | 777
270.777 | 270.777 | 1661 | 1661 | 4.25 | 36.4057 | 5.6333 | 0.013 |  |  | 7 | 157471 | 200195 | 997 | 916
270.79 | 270.79 | 1662 | 1662 | 4.04 | 59.5416 | 7.8215 | 0.0251 |  |  | 8 | 164795 | 185547 | 1386 | 1021
270.881 | 270.881 | 1663 | 1663 | 4.37 | 30.7904 | 3.899 | 0.0062 |  |  | 5 | 144043 | 197754 | 1120 | 901
270.962 | 270.962 | 1664 | 1664 | 4.45 | 28.7799 | 4.0465 | 0.0067 |  |  | 6 | 183105 | 214844 | 1025 | 779
271.032 | 271.032 | 1665 | 1665 | 4.26 | 31.7096 | 5.0352 | 0.0104 |  |  | 5 | 177002 | 203857 | 2804 | 806
271.039 | 271.039 | 1666 | 1666 | 4.19 | 36.1041 | 4.6311 | 0.0088 |  |  | 11 | 180664 | 198975 | 1091 | 932
271.102 | 271.102 | 1667 | 1667 | 4.34 | 52.7057 | 6.4182 | 0.0169 |  |  | 9 | 195313 | 257568 | 1884 | 970
271.165 | 271.165 | 1668 | 1668 | 4.08 | 82.06 | 9.5952 | 0.0377 |  |  | 11 | 152588 | 187988 | 1186 | 971
271.178 | 271.178 | 1669 | 1669 | 4.39 | 31.5229 | 4.2039 | 0.0072 |  |  | 4 | 194092 | 223389 | 1010 | 870
271.22 | 271.22 | 1670 | 1670 | 3.92 | 41.0443 | 7.6654 | 0.0241 |  |  | 12 | 181885 | 180664 | 1062 | 749
271.288 | 271.288 | 1671 | 1671 | 4.37 | 33.1744 | 4.3308 | 0.0077 |  |  | 5 | 175781 | 195313 | 1028 | 780
271.338 | 271.338 | 1672 | 1672 | 4.35 | 44.8932 | 5.8525 | 0.014 |  |  | 8 | 196533 | 250244 | 1181 | 974
271.361 | 271.361 | 1673 | 1673 | 3.17 | 135.7135 | 37.0386 | 0.5619 |  |  | 46 | 174561 | 145264 | 2116 | 770
271.407 | 271.407 | 1674 | 1674 | 3.97 | 55.1471 | 9.0778 | 0.0338 |  |  | 16 | 184326 | 192871 | 713 | 725
271.533 | 271.533 | 1675 | 1675 | 4.32 | 33.7201 | 4.5109 | 0.0083 |  |  | 8 | 196533 | 201416 | 2621 | 763
271.582 | 271.582 | 1676 | 1676 | 3.99 | 109.4037 | 12.1379 | 0.0603 |  |  | 15 | 184326 | 190430 | 1359 | 998
271.655 | 271.655 | 1677 | 1677 | 5.32 | 1.192 | 0.3293 | 0 |  |  | 0 | 4315186 | 493164 | 119 | 1324
271.662 | 271.662 | 1678 | 1678 | 2.88 | 289.0338 | 84.0894 | 2.8963 |  |  | 251 | 45166 | 131836 | 4655 | 802
271.685 | 271.685 | 1679 | 1679 | 3.92 | 998.9947 | 370.6552 | 56.273 |  |  | 697 | 196533 | 207520 | 1473 | 725
271.693 | 271.693 | 1680 | 1680 | 3.55 | 402.8033 | 46.8495 | 0.899 |  |  | 48 | 185547 | 184326 | 7654 | 767
271.765 | 271.765 | 1681 | 1681 | 3.85 | 402.8033 | 31.342 | 0.4024 |  |  | 34 | 187988 | 189209 | 7654 | 777
271.772 | 271.772 | 1682 | 1682 | 4.12 | 325.1666 | 14.2473 | 0.0831 |  |  | 22 | 181885 | 267334 | 7659 | 734
271.817 | 271.817 | 1683 | 1683 | 4.08 | 325.1666 | 13.2463 | 0.0719 |  |  | 15 | 181885 | 262451 | 7659 | 725
271.842 | 271.842 | 1684 | 1684 | 4.05 | 325.1666 | 17.2765 | 0.1223 |  |  | 25 | 109863 | 247803 | 7659 | 740
271.894 | 271.894 | 1685 | 1685 | 3.4 | 768.526 | 148.7897 | 9.0679 |  |  | 240 | 196533 | 168457 | 1328 | 732
272.021 | 272.021 | 1686 | 1686 | 4.1 | 325.1666 | 15.5012 | 0.0984 |  |  | 35 | 181885 | 288086 | 7659 | 725
272.094 | 272.094 | 1687 | 1687 | 3.5 | 325.1666 | 44.448 | 0.8092 |  |  | 64 | 196533 | 181885 | 7659 | 736
272.1 | 272.1 | 1688 | 1688 | 3.96 | 998.9947 | 542.9608 | 120.7527 |  |  | 890 | 180664 | 217285 | 44 | 725
272.19 | 272.19 | 1689 | 1689 | 3.58 | 998.9947 | 452.2976 | 83.7931 |  |  | 804 | 179443 | 191650 | 6 | 734
272.234 | 272.234 | 1690 | 1690 | 4.05 | 837.8619 | 49.3679 | 0.9983 |  |  | 53 | 190430 | 200195 | 7209 | 725
272.334 | 272.334 | 1691 | 1691 | 4.13 | 325.1666 | 17.8859 | 0.131 |  |  | 18 | 161133 | 288086 | 7659 | 725
272.418 | 272.418 | 1692 | 1692 | 3.82 | 101.1029 | 15.5559 | 0.0991 |  |  | 19 | 141602 | 177002 | 7308 | 757
272.428 | 272.428 | 1693 | 1693 | 3.98 | 44.9506 | 10.0376 | 0.0413 |  |  | 15 | 179443 | 227051 | 6886 | 831
272.49 | 272.49 | 1694 | 1694 | 3.8 | 69.7955 | 11.522 | 0.0544 |  |  | 15 | 179443 | 184326 | 6114 | 725
272.506 | 272.506 | 1695 | 1695 | 3.76 | 48.7994 | 8.6064 | 0.0303 |  |  | 11 | 142822 | 189209 | 197 | 747
272.551 | 272.551 | 1696 | 1696 | 3.86 | 998.9947 | 142.3777 | 8.3032 |  |  | 221 | 183105 | 197754 | 5421 | 749
272.576 | 272.576 | 1697 | 1697 | 3.74 | 163.5455 | 22.6583 | 0.2103 |  |  | 44 | 150146 | 194092 | 3790 | 725
272.688 | 272.688 | 1698 | 1698 | 3.75 | 94.267 | 6.5869 | 0.0178 |  |  | 7 | 195313 | 185547 | 7295 | 1061
272.738 | 272.738 | 1699 | 1699 | 4.01 | 88.8959 | 10.666 | 0.0466 |  |  | 15 | 177002 | 229492 | 7376 | 725
272.818 | 272.818 | 1700 | 1700 | 3.96 | 75.7123 | 9.801 | 0.0393 |  |  | 11 | 180664 | 198975 | 6209 | 870
272.834 | 272.834 | 1701 | 1701 | 4.45 | 52.2174 | 7.1892 | 0.0212 |  |  | 10 | 318604 | 322266 | 1270 | 792
272.876 | 272.876 | 1702 | 1702 | 4.1 | 32.1979 | 6.1111 | 0.0153 |  |  | 8 | 177002 | 206299 | 2617 | 1024
272.947 | 272.947 | 1703 | 1703 | 3.95 | 45.4389 | 8.9275 | 0.0326 |  |  | 12 | 183105 | 207520 | 7083 | 967
272.959 | 272.959 | 1704 | 1704 | 3.69 | 73.7592 | 12.3148 | 0.0621 |  |  | 17 | 141602 | 202637 | 62 | 736
273.002 | 273.002 | 1705 | 1705 | 3.88 | 131.3764 | 14.0747 | 0.0811 |  |  | 19 | 142822 | 211182 | 5980 | 959
273.084 | 273.084 | 1706 | 1706 | 4.15 | 29.2682 | 5.4629 | 0.0122 |  |  | 7 | 180664 | 195313 | 1087 | 745
273.1 | 273.1 | 1707 | 1707 | 3.77 | 78.642 | 12.0485 | 0.0595 |  |  | 16 | 183105 | 184326 | 1406 | 941
273.14 | 273.14 | 1708 | 1708 | 3.93 | 169.4049 | 21.1084 | 0.1825 |  |  | 23 | 130615 | 249023 | 1537 | 962
273.218 | 273.218 | 1709 | 1709 | 4.13 | 58.565 | 6.6563 | 0.0181 |  |  | 7 | 145264 | 249023 | 8182 | 742
273.225 | 273.225 | 1710 | 1710 | 3.64 | 201.1432 | 32.2878 | 0.427 |  |  | 53 | 141602 | 200195 | 539 | 741
273.283 | 273.283 | 1711 | 1711 | 3.56 | 346.1627 | 56.7334 | 1.3184 |  |  | 108 | 141602 | 200195 | 6117 | 1021
273.363 | 273.363 | 1712 | 1712 | 4.13 | 54.1705 | 8.4983 | 0.0296 |  |  | 10 | 195313 | 279541 | 7682 | 725
273.431 | 273.431 | 1713 | 1713 | 3.92 | 90.7916 | 13.9656 | 0.0799 |  |  | 17 | 181885 | 195313 | 6128 | 974
273.444 | 273.444 | 1714 | 1714 | 3.77 | 69.3072 | 13.2469 | 0.0719 |  |  | 32 | 142822 | 202637 | 2282 | 937
273.504 | 273.504 | 1715 | 1715 | 4.14 | 41.4752 | 7.4282 | 0.0226 |  |  | 8 | 144043 | 247803 | 5431 | 1001
273.522 | 273.522 | 1716 | 1716 | 4.15 | 115.2057 | 15.8981 | 0.1035 |  |  | 21 | 194092 | 272217 | 5563 | 1007
273.563 | 273.563 | 1717 | 1717 | 4.02 | 54.6588 | 9.9815 | 0.0408 |  |  | 13 | 183105 | 202637 | 4692 | 773
273.632 | 273.632 | 1718 | 1718 | 4.02 | 44.9506 | 7.8715 | 0.0254 |  |  | 13 | 196533 | 214844 | 7941 | 790
273.647 | 273.647 | 1719 | 1719 | 4.08 | 92.2564 | 12.7522 | 0.0666 |  |  | 14 | 195313 | 263672 | 2597 | 1324
273.688 | 273.688 | 1720 | 1720 | 3.75 | 84.9322 | 17.2488 | 0.1219 |  |  | 26 | 140381 | 203857 | 2684 | 990
273.769 | 273.769 | 1721 | 1721 | 3.83 | 141.142 | 20.7902 | 0.177 |  |  | 39 | 141602 | 206299 | 1488 | 962
273.838 | 273.838 | 1722 | 1722 | 4.09 | 56.6693 | 9.5581 | 0.0374 |  |  | 15 | 164795 | 261230 | 6184 | 736
273.85 | 273.85 | 1723 | 1723 | 3.93 | 103.4869 | 15.9011 | 0.1036 |  |  | 21 | 144043 | 229492 | 4318 | 768
273.893 | 273.893 | 1724 | 1724 | 4.04 | 71.3178 | 11.3911 | 0.0531 |  |  | 11 | 195313 | 244141 | 1114 | 1023
273.965 | 273.965 | 1725 | 1725 | 3.94 | 87.3736 | 11.4323 | 0.0535 |  |  | 14 | 195313 | 205078 | 78 | 879
273.975 | 273.975 | 1726 | 1726 | 3.73 | 405.733 | 91.6854 | 3.4432 |  |  | 134 | 164795 | 207520 | 4500 | 760
274.037 | 274.037 | 1727 | 1727 | 3.97 | 108.858 | 20.2028 | 0.1672 |  |  | 28 | 180664 | 238037 | 6717 | 762
274.053 | 274.053 | 1728 | 1728 | 3.97 | 34.6967 | 5.4288 | 0.0121 |  |  | 6 | 140381 | 213623 | 1470 | 952
274.118 | 274.118 | 1729 | 1729 | 3.95 | 155.2447 | 21.2657 | 0.1852 |  |  | 31 | 162354 | 252686 | 7200 | 769
274.131 | 274.131 | 1730 | 1730 | 3.9 | 61.0639 | 8.8321 | 0.032 |  |  | 10 | 164795 | 205078 | 1526 | 867
274.196 | 274.196 | 1731 | 1731 | 4.03 | 155.7904 | 22.9637 | 0.216 |  |  | 41 | 196533 | 250244 | 1752 | 856
274.209 | 274.209 | 1732 | 1732 | 3.86 | 157.7436 | 31.1753 | 0.3981 |  |  | 37 | 196533 | 252686 | 4947 | 725
274.279 | 274.279 | 1733 | 1733 | 3.82 | 161.1615 | 30.1588 | 0.3726 |  |  | 49 | 162354 | 230713 | 7142 | 752
274.287 | 274.287 | 1734 | 1734 | 4.09 | 684.5416 | 69.0941 | 1.9554 |  |  | 65 | 451660 | 296631 | 4100 | 1324
274.368 | 274.368 | 1735 | 1735 | 4.19 | 126.4936 | 14.1548 | 0.0821 |  |  | 18 | 194092 | 257568 | 1116 | 736
274.381 | 274.381 | 1736 | 1736 | 3.88 | 155.3021 | 26.9938 | 0.2985 |  |  | 39 | 141602 | 207520 | 5994 | 768
274.448 | 274.448 | 1737 | 1737 | 3.75 | 477.5104 | 65.5123 | 1.7579 |  |  | 82 | 170898 | 207520 | 5613 | 773
274.459 | 274.459 | 1738 | 1738 | 3.49 | 860.3229 | 141.6988 | 8.2242 |  |  | 184 | 180664 | 183105 | 6340 | 728
274.541 | 274.541 | 1739 | 1739 | 3.83 | 149.8736 | 25.2985 | 0.2622 |  |  | 32 | 195313 | 205078 | 7189 | 753
274.553 | 274.553 | 1740 | 1740 | 3.83 | 998.9947 | 164.8686 | 11.1336 |  |  | 286 | 180664 | 196533 | 1045 | 750
274.628 | 274.628 | 1741 | 1741 | 3.77 | 67.4115 | 14.0822 | 0.0812 |  |  | 34 | 178223 | 187988 | 3971 | 730
274.707 | 274.707 | 1742 | 1742 | 4.06 | 165.4986 | 23.8146 | 0.2323 |  |  | 26 | 450439 | 258789 | 903 | 725
274.795 | 274.795 | 1743 | 1743 | 4.09 | 64.9127 | 12.0052 | 0.059 |  |  | 16 | 144043 | 207520 | 4766 | 725
274.803 | 274.803 | 1744 | 1744 | 3.79 | 998.9947 | 183.0599 | 13.7261 |  |  | 194 | 181885 | 233154 | 4233 | 983
274.87 | 274.87 | 1745 | 1745 | 3.77 | 998.9947 | 80.0741 | 2.6263 |  |  | 52 | 192871 | 290527 | 8131 | 873
274.881 | 274.881 | 1746 | 1746 | 3.77 | 998.9947 | 83.5923 | 2.8621 |  |  | 73 | 184326 | 292969 | 8131 | 762
274.947 | 274.947 | 1747 | 1747 | 3.77 | 998.9947 | 78.4165 | 2.5187 |  |  | 52 | 192871 | 295410 | 8131 | 752
274.959 | 274.959 | 1748 | 1748 | 3.71 | 998.9947 | 244.4753 | 24.481 |  |  | 403 | 181885 | 208740 | 2672 | 750
274.998 | 274.998 | 1749 | 1749 | 3.78 | 998.9947 | 101.6336 | 4.2309 |  |  | 133 | 184326 | 289307 | 8131 | 739
275.095 | 275.095 | 1750 | 1750 | 3.98 | 998.9947 | 395.8371 | 64.179 |  |  | 450 | 183105 | 268555 | 565 | 725
275.174 | 275.174 | 1751 | 1751 | 3.77 | 998.9947 | 82.2024 | 2.7678 |  |  | 59 | 196533 | 292969 | 8131 | 786
275.255 | 275.255 | 1752 | 1752 | 3.99 | 129.8541 | 19.52 | 0.1561 |  |  | 24 | 169678 | 228271 | 1129 | 1024
275.272 | 275.272 | 1753 | 1753 | 3.91 | 85.4779 | 16.0406 | 0.1054 |  |  | 28 | 183105 | 203857 | 2620 | 889
275.333 | 275.333 | 1754 | 1754 | 3.73 | 292.9975 | 57.7268 | 1.3649 |  |  | 86 | 180664 | 195313 | 1526 | 745
275.35 | 275.35 | 1755 | 1755 | 3.98 | 168.4283 | 25.2666 | 0.2615 |  |  | 36 | 181885 | 252686 | 7230 | 1022
275.435 | 275.435 | 1756 | 1756 | 3.95 | 93.7213 | 15.8888 | 0.1034 |  |  | 22 | 169678 | 208740 | 349 | 745
275.444 | 275.444 | 1757 | 1757 | 3.88 | 397.4322 | 43.5735 | 0.7777 |  |  | 60 | 179443 | 228271 | 3284 | 725
275.507 | 275.507 | 1758 | 1758 | 3.79 | 128.8775 | 15.7911 | 0.1021 |  |  | 20 | 178223 | 224609 | 1226 | 975
275.522 | 275.522 | 1759 | 1759 | 4.07 | 39.5221 | 6.4335 | 0.017 |  |  | 12 | 150146 | 192871 | 105 | 1324
275.584 | 275.584 | 1760 | 1760 | 3.8 | 580.5377 | 62.9339 | 1.6223 |  |  | 80 | 178223 | 223389 | 2709 | 864
275.6 | 275.6 | 1761 | 1761 | 3.62 | 91.2799 | 14.7511 | 0.0891 |  |  | 19 | 196533 | 206299 | 42 | 740
275.677 | 275.677 | 1762 | 1762 | 4.1 | 95.1861 | 12.4725 | 0.0637 |  |  | 19 | 196533 | 252686 | 1128 | 1022
275.694 | 275.694 | 1763 | 1763 | 3.95 | 80.5377 | 10.9478 | 0.0491 |  |  | 17 | 186768 | 212402 | 7125 | 776
275.734 | 275.734 | 1764 | 1764 | 4.07 | 65.8893 | 9.9598 | 0.0406 |  |  | 13 | 192871 | 241699 | 1091 | 1021
275.808 | 275.808 | 1765 | 1765 | 4.04 | 289.0338 | 24.525 | 0.2464 |  |  | 23 | 180664 | 253906 | 3664 | 866
275.819 | 275.819 | 1766 | 1766 | 3.88 | 176.2408 | 29.7453 | 0.3624 |  |  | 49 | 150146 | 219727 | 494 | 725
275.88 | 275.88 | 1767 | 1767 | 3.9 | 78.5846 | 12.7389 | 0.0665 |  |  | 22 | 195313 | 213623 | 3339 | 861
275.897 | 275.897 | 1768 | 1768 | 3.74 | 124.483 | 22.2207 | 0.2022 |  |  | 39 | 181885 | 202637 | 6093 | 804
275.957 | 275.957 | 1769 | 1769 | 3.95 | 135.7135 | 18.9043 | 0.1464 |  |  | 24 | 195313 | 222168 | 5956 | 964
275.975 | 275.975 | 1770 | 1770 | 3.93 | 168.9166 | 22.2656 | 0.2031 |  |  | 28 | 187988 | 235596 | 5426 | 725
276.036 | 276.036 | 1771 | 1771 | 3.91 | 353.4869 | 61.4561 | 1.547 |  |  | 76 | 194092 | 219727 | 6429 | 725
276.053 | 276.053 | 1772 | 1772 | 3.82 | 165.4986 | 31.4753 | 0.4058 |  |  | 45 | 196533 | 214844 | 5126 | 733
276.137 | 276.137 | 1773 | 1773 | 3.9 | 142.0611 | 25.9219 | 0.2752 |  |  | 28 | 161133 | 214844 | 290 | 725
276.147 | 276.147 | 1774 | 1774 | 3.93 | 126.0053 | 17.7969 | 0.1297 |  |  | 23 | 140381 | 206299 | 2571 | 958
276.219 | 276.219 | 1775 | 1775 | 3.87 | 49.3451 | 8.6331 | 0.0305 |  |  | 17 | 150146 | 206299 | 4564 | 808
276.225 | 276.225 | 1776 | 1776 | 3.58 | 196.2604 | 22.4654 | 0.2067 |  |  | 33 | 196533 | 195313 | 67 | 763
276.285 | 276.285 | 1777 | 1777 | 3.8 | 148.4088 | 23.1256 | 0.2191 |  |  | 34 | 195313 | 218506 | 5797 | 785
276.304 | 276.304 | 1778 | 1778 | 3.8 | 175.7525 | 28.2116 | 0.326 |  |  | 42 | 186768 | 212402 | 4719 | 1022
276.365 | 276.365 | 1779 | 1779 | 4.08 | 481.9049 | 46.3622 | 0.8804 |  |  | 67 | 195313 | 251465 | 7328 | 863
276.381 | 276.381 | 1780 | 1780 | 3.93 | 106.4166 | 17.276 | 0.1222 |  |  | 24 | 195313 | 220947 | 7404 | 737
276.447 | 276.447 | 1781 | 1781 | 3.9 | 199.19 | 34.3282 | 0.4827 |  |  | 63 | 196533 | 216064 | 3602 | 889
276.459 | 276.459 | 1782 | 1782 | 3.73 | 398.4088 | 87.3694 | 3.1266 |  |  | 148 | 191650 | 205078 | 1859 | 742
276.535 | 276.535 | 1783 | 1783 | 3.8 | 638.1549 | 76.3108 | 2.3852 |  |  | 99 | 142822 | 214844 | 7066 | 725
276.633 | 276.633 | 1784 | 1784 | 3.98 | 386.69 | 53.0907 | 1.1545 |  |  | 78 | 189209 | 235596 | 1210 | 725
276.647 | 276.647 | 1785 | 1785 | 4.04 | 298.7994 | 36.5886 | 0.5483 |  |  | 54 | 181885 | 267334 | 5853 | 730
276.719 | 276.719 | 1786 | 1786 | 3.78 | 336.3971 | 37.692 | 0.5819 |  |  | 56 | 195313 | 202637 | 3128 | 825
276.725 | 276.725 | 1787 | 1787 | 3.67 | 386.2018 | 100.0782 | 4.1024 |  |  | 157 | 164795 | 200195 | 1326 | 725
276.805 | 276.805 | 1788 | 1788 | 3.96 | 998.9947 | 448.4972 | 82.3909 |  |  | 831 | 196533 | 241699 | 290 | 725
276.819 | 276.819 | 1789 | 1789 | 3.42 | 344.4537 | 32.8637 | 0.4424 |  |  | 38 | 180664 | 205078 | 3 | 725
276.858 | 276.858 | 1790 | 1790 | 3.8 | 89.3842 | 20.3726 | 0.17 |  |  | 26 | 183105 | 202637 | 1238 | 857
276.942 | 276.942 | 1791 | 1791 | 3.62 | 998.9947 | 161.1102 | 10.6318 |  |  | 199 | 194092 | 201416 | 6877 | 753
276.959 | 276.959 | 1792 | 1792 | 3.42 | 98.1158 | 24.4936 | 0.2457 |  |  | 41 | 137939 | 191650 | 88 | 750
277.032 | 277.032 | 1793 | 1793 | 3.85 | 133.7604 | 25.0387 | 0.2568 |  |  | 33 | 164795 | 212402 | 5706 | 736
277.037 | 277.037 | 1794 | 1794 | 3.66 | 233.858 | 45.2033 | 0.837 |  |  | 57 | 141602 | 198975 | 593 | 740
277.116 | 277.116 | 1795 | 1795 | 3.64 | 105.9283 | 22.6763 | 0.2106 |  |  | 37 | 140381 | 195313 | 4951 | 753
277.131 | 277.131 | 1796 | 1796 | 3.89 | 280.2447 | 46.7648 | 0.8958 |  |  | 59 | 195313 | 211182 | 954 | 754
277.203 | 277.203 | 1797 | 1797 | 3.69 | 260.2826 | 54.4929 | 1.2163 |  |  | 78 | 183105 | 192871 | 5564 | 754
277.209 | 277.209 | 1798 | 1798 | 3.71 | 998.9947 | 396.9097 | 64.5273 |  |  | 664 | 142822 | 198975 | 3267 | 725
277.298 | 277.298 | 1799 | 1799 | 3.34 | 708.4674 | 105.6552 | 4.5724 |  |  | 143 | 196533 | 175781 | 7203 | 725
277.308 | 277.308 | 1800 | 1800 | 4.01 | 177.7631 | 23.496 | 0.2261 |  |  | 25 | 177002 | 249023 | 6588 | 991
277.332 | 277.332 | 1801 | 1801 | 3.78 | 313.4479 | 51.0909 | 1.0692 |  |  | 73 | 183105 | 223389 | 5195 | 725
277.392 | 277.392 | 1802 | 1802 | 3.9 | 67.8998 | 11.9291 | 0.0583 |  |  | 21 | 184326 | 218506 | 5923 | 1233
277.468 | 277.468 | 1803 | 1803 | 3.96 | 74.6783 | 10.9963 | 0.0495 |  |  | 14 | 142822 | 219727 | 7607 | 964
277.569 | 277.569 | 1804 | 1804 | 3.96 | 112.276 | 14.7015 | 0.0885 |  |  | 26 | 196533 | 227051 | 2387 | 759
277.584 | 277.584 | 1805 | 1805 | 4 | 228.9752 | 23.417 | 0.2246 |  |  | 25 | 192871 | 213623 | 1599 | 754
277.646 | 277.646 | 1806 | 1806 | 3.8 | 205.0494 | 29.6273 | 0.3595 |  |  | 43 | 169678 | 187988 | 2681 | 966
277.662 | 277.662 | 1807 | 1807 | 3.25 | 83.0365 | 22.9149 | 0.2151 |  |  | 41 | 140381 | 153809 | 3544 | 725
277.706 | 277.706 | 1808 | 1808 | 3.92 | 235.8111 | 35.2641 | 0.5094 |  |  | 32 | 157471 | 234375 | 5558 | 959
277.732 | 277.732 | 1809 | 1809 | 3.84 | 121.1225 | 14.9259 | 0.0913 |  |  | 22 | 150146 | 198975 | 5688 | 784
277.798 | 277.798 | 1810 | 1810 | 4.02 | 101.5912 | 15.5332 | 0.0988 |  |  | 24 | 180664 | 227051 | 2057 | 765
277.907 | 277.907 | 1811 | 1811 | 3.72 | 157.7436 | 22.157 | 0.2011 |  |  | 27 | 150146 | 191650 | 2415 | 725
277.913 | 277.913 | 1812 | 1812 | 3.83 | 181.1811 | 23.908 | 0.2341 |  |  | 30 | 178223 | 207520 | 3567 | 993
277.984 | 277.984 | 1813 | 1813 | 4.3 | 26.8842 | 4.2126 | 0.0073 |  |  | 6 | 196533 | 213623 | 3023 | 1324
277.991 | 277.991 | 1814 | 1814 | 4.07 | 89.815 | 15.5282 | 0.0988 |  |  | 18 | 178223 | 229492 | 357 | 725
278.055 | 278.055 | 1815 | 1815 | 3.8 | 407.1979 | 64.5394 | 1.7061 |  |  | 103 | 180664 | 196533 | 1551 | 1025
278.069 | 278.069 | 1816 | 1816 | 3.89 | 292.94 | 40.2978 | 0.6652 |  |  | 52 | 196533 | 196533 | 5066 | 983
278.14 | 278.14 | 1817 | 1817 | 3.67 | 74.6783 | 11.6702 | 0.0558 |  |  | 14 | 142822 | 185547 | 3774 | 1324
278.147 | 278.147 | 1818 | 1818 | 3.92 | 202.1197 | 30.6915 | 0.3858 |  |  | 37 | 179443 | 222168 | 3743 | 779
278.209 | 278.209 | 1819 | 1819 | 4.05 | 71.7486 | 10.6181 | 0.0462 |  |  | 15 | 178223 | 236816 | 84 | 1154
278.225 | 278.225 | 1820 | 1820 | 4.01 | 56.6693 | 9.7715 | 0.0391 |  |  | 13 | 190430 | 201416 | 1657 | 1324
278.263 | 278.263 | 1821 | 1821 | 3.92 | 151.8268 | 20.4113 | 0.1706 |  |  | 31 | 186768 | 198975 | 3698 | 963
278.344 | 278.344 | 1822 | 1822 | 4.02 | 73.2135 | 9.5052 | 0.037 |  |  | 15 | 196533 | 239258 | 7807 | 949
278.35 | 278.35 | 1823 | 1823 | 3.94 | 111.7877 | 20.6559 | 0.1748 |  |  | 27 | 177002 | 213623 | 7084 | 740
278.419 | 278.419 | 1824 | 1824 | 4 | 78.642 | 14.1829 | 0.0824 |  |  | 24 | 195313 | 218506 | 3754 | 963
278.428 | 278.428 | 1825 | 1825 | 3.99 | 57.1002 | 10.2823 | 0.0433 |  |  | 21 | 196533 | 200195 | 386 | 735
278.493 | 278.493 | 1826 | 1826 | 3.88 | 201.1432 | 30.5464 | 0.3822 |  |  | 58 | 196533 | 205078 | 3445 | 835
278.506 | 278.506 | 1827 | 1827 | 3.27 | 634.7369 | 150.6828 | 9.3001 |  |  | 255 | 150146 | 173340 | 6221 | 725
278.578 | 278.578 | 1828 | 1828 | 3.82 | 455.0494 | 71.7669 | 2.1096 |  |  | 121 | 195313 | 203857 | 3445 | 729
278.584 | 278.584 | 1829 | 1829 | 4.09 | 998.9947 | 349.7951 | 50.1173 |  |  | 529 | 179443 | 247803 | 2899 | 725
278.671 | 278.671 | 1830 | 1830 | 3.83 | 537.0807 | 73.2546 | 2.198 |  |  | 104 | 177002 | 197754 | 776 | 725
278.678 | 278.678 | 1831 | 1831 | 3.83 | 394.5025 | 74.7332 | 2.2876 |  |  | 156 | 195313 | 203857 | 5202 | 725
278.765 | 278.765 | 1832 | 1832 | 3.69 | 149.9311 | 22.7004 | 0.2111 |  |  | 28 | 151367 | 200195 | 7299 | 725
278.772 | 278.772 | 1833 | 1833 | 3.83 | 152.8033 | 30.3809 | 0.3781 |  |  | 64 | 195313 | 198975 | 5057 | 809
278.843 | 278.843 | 1834 | 1834 | 3.79 | 357.3932 | 50.9813 | 1.0646 |  |  | 65 | 195313 | 195313 | 829 | 752
278.85 | 278.85 | 1835 | 1835 | 3.89 | 160.6158 | 25.9583 | 0.276 |  |  | 34 | 197754 | 223389 | 4551 | 934
278.938 | 278.938 | 1836 | 1836 | 3.79 | 120.0885 | 19.6251 | 0.1578 |  |  | 21 | 196533 | 223389 | 5861 | 957
278.944 | 278.944 | 1837 | 1837 | 3.85 | 77.1197 | 11.9774 | 0.0588 |  |  | 17 | 178223 | 191650 | 3431 | 1021
279.02 | 279.02 | 1838 | 1838 | 3.85 | 199.19 | 24.6763 | 0.2494 |  |  | 48 | 196533 | 200195 | 939 | 770
279.037 | 279.037 | 1839 | 1839 | 4.14 | 998.9947 | 367.0695 | 55.1895 |  |  | 624 | 194092 | 264893 | 4292 | 743
279.081 | 279.081 | 1840 | 1840 | 3.46 | 398.4088 | 105.3553 | 4.5465 |  |  | 208 | 141602 | 163574 | 2138 | 725
279.107 | 279.107 | 1841 | 1841 | 3.77 | 429.1705 | 68.7654 | 1.9369 |  |  | 145 | 179443 | 184326 | 2222 | 726
279.251 | 279.251 | 1842 | 1842 | 4.03 | 998.9947 | 305.4743 | 38.2216 |  |  | 316 | 195313 | 252686 | 5359 | 742
279.346 | 279.346 | 1843 | 1843 | 3.85 | 156.2213 | 19.4257 | 0.1546 |  |  | 26 | 186768 | 191650 | 3385 | 787
279.416 | 279.416 | 1844 | 1844 | 3.79 | 299.776 | 32.4378 | 0.431 |  |  | 38 | 181885 | 186768 | 1250 | 836
279.428 | 279.428 | 1845 | 1845 | 3.92 | 56.1236 | 9.7809 | 0.0392 |  |  | 12 | 195313 | 197754 | 2502 | 745
279.494 | 279.494 | 1846 | 1846 | 3.92 | 160.6158 | 18.2573 | 0.1365 |  |  | 19 | 135498 | 216064 | 7519 | 964
279.507 | 279.507 | 1847 | 1847 | 4.25 | 32.1979 | 4.8512 | 0.0096 |  |  | 8 | 181885 | 202637 | 1030 | 872
279.571 | 279.571 | 1848 | 1848 | 4.23 | 89.815 | 9.0347 | 0.0334 |  |  | 10 | 186768 | 262451 | 1183 | 1022
279.584 | 279.584 | 1849 | 1849 | 3.55 | 770.9674 | 92.744 | 3.5232 |  |  | 102 | 192871 | 183105 | 1448 | 1023
279.625 | 279.625 | 1850 | 1850 | 4.29 | 24.6869 | 3.6824 | 0.0056 |  |  | 5 | 187988 | 194092 | 620 | 808
279.675 | 279.675 | 1851 | 1851 | 3.62 | 269.0717 | 28.5851 | 0.3347 |  |  | 33 | 181885 | 189209 | 3252 | 990
279.758 | 279.758 | 1852 | 1852 | 4.38 | 45.8697 | 5.3078 | 0.0115 |  |  | 6 | 190430 | 235596 | 1184 | 1025
279.772 | 279.772 | 1853 | 1853 | 4.11 | 65.8893 | 7.2092 | 0.0213 |  |  | 14 | 181885 | 224609 | 441 | 763
279.812 | 279.812 | 1854 | 1854 | 4.01 | 39.0338 | 6.8916 | 0.0195 |  |  | 9 | 189209 | 201416 | 4080 | 1021
279.885 | 279.885 | 1855 | 1855 | 4.32 | 43.9166 | 4.3778 | 0.0079 |  |  | 5 | 186768 | 277100 | 1080 | 986
279.897 | 279.897 | 1856 | 1856 | 3.96 | 96.651 | 12.5263 | 0.0643 |  |  | 17 | 195313 | 198975 | 59 | 740
279.937 | 279.937 | 1857 | 1857 | 3.93 | 211.3971 | 24.6102 | 0.2481 |  |  | 35 | 187988 | 214844 | 5535 | 961
280.011 | 280.011 | 1858 | 1858 | 3.99 | 86.3971 | 9.927 | 0.0404 |  |  | 13 | 130615 | 213623 | 2232 | 831
280.023 | 280.023 | 1859 | 1859 | 4.22 | 101.5338 | 10.5264 | 0.0454 |  |  | 12 | 186768 | 236816 | 1185 | 1023
280.081 | 280.081 | 1860 | 1860 | 3.97 | 71.8061 | 11.6838 | 0.0559 |  |  | 16 | 196533 | 203857 | 4008 | 960
280.153 | 280.153 | 1861 | 1861 | 4.04 | 102.9986 | 12.4765 | 0.0638 |  |  | 12 | 183105 | 238037 | 2068 | 1022
280.162 | 280.162 | 1862 | 1862 | 3.67 | 998.9947 | 279.3881 | 31.9724 |  |  | 276 | 135498 | 198975 | 5369 | 936
280.224 | 280.224 | 1863 | 1863 | 3.83 | 538.5455 | 57.7722 | 1.3671 |  |  | 80 | 187988 | 200195 | 4005 | 962
280.241 | 280.241 | 1864 | 1864 | 3.8 | 178.1939 | 20.427 | 0.1709 |  |  | 30 | 185547 | 187988 | 5330 | 972
280.309 | 280.309 | 1865 | 1865 | 4.12 | 32.1979 | 5.3116 | 0.0116 |  |  | 6 | 184326 | 202637 | 1026 | 964
280.32 | 280.32 | 1866 | 1866 | 3.97 | 108.3697 | 17.4443 | 0.1246 |  |  | 25 | 187988 | 225830 | 7892 | 1023
280.358 | 280.358 | 1867 | 1867 | 3.84 | 274.3854 | 28.7283 | 0.338 |  |  | 37 | 196533 | 202637 | 5187 | 725
280.433 | 280.433 | 1868 | 1868 | 3.94 | 162.5689 | 26.4624 | 0.2868 |  |  | 38 | 179443 | 246582 | 5592 | 725
280.444 | 280.444 | 1869 | 1869 | 3.98 | 103.9752 | 15.4719 | 0.098 |  |  | 23 | 189209 | 230713 | 6084 | 947
280.511 | 280.511 | 1870 | 1870 | 3.86 | 125.517 | 15.8898 | 0.1034 |  |  | 29 | 195313 | 211182 | 4889 | 725
280.524 | 280.524 | 1871 | 1871 | 4.42 | 29.7564 | 4.1587 | 0.0071 |  |  | 5 | 190430 | 288086 | 1080 | 982
280.585 | 280.585 | 1872 | 1872 | 3.86 | 215.7916 | 23.3704 | 0.2237 |  |  | 26 | 185547 | 219727 | 6305 | 983
280.6 | 280.6 | 1873 | 1873 | 3.74 | 753.8775 | 109.7152 | 4.9305 |  |  | 167 | 194092 | 202637 | 4382 | 731
280.64 | 280.64 | 1874 | 1874 | 3.73 | 275.9076 | 28.5589 | 0.3341 |  |  | 42 | 194092 | 195313 | 3496 | 885
280.72 | 280.72 | 1875 | 1875 | 4.03 | 96.1627 | 11.4806 | 0.054 |  |  | 15 | 181885 | 230713 | 1850 | 725
280.786 | 280.786 | 1876 | 1876 | 3.93 | 68.8189 | 9.6036 | 0.0378 |  |  | 16 | 195313 | 217285 | 121 | 768
280.803 | 280.803 | 1877 | 1877 | 3.95 | 58.1342 | 7.082 | 0.0205 |  |  | 10 | 180664 | 191650 | 208 | 1269
280.841 | 280.841 | 1878 | 1878 | 4.06 | 90.7916 | 11.1712 | 0.0511 |  |  | 15 | 186768 | 247803 | 7749 | 900
280.924 | 280.924 | 1879 | 1879 | 3.99 | 204.5611 | 18.3373 | 0.1377 |  |  | 22 | 178223 | 211182 | 1251 | 774
280.994 | 280.994 | 1880 | 1880 | 4.01 | 83.9557 | 9.9412 | 0.0405 |  |  | 12 | 181885 | 245361 | 93 | 767
281.006 | 281.006 | 1881 | 1881 | 3.83 | 43.4283 | 6.9705 | 0.0199 |  |  | 8 | 140381 | 200195 | 727 | 725
281.05 | 281.05 | 1882 | 1882 | 3.93 | 79.0729 | 8.7399 | 0.0313 |  |  | 10 | 196533 | 224609 | 23 | 731
281.08 | 281.08 | 1883 | 1883 | 4 | 110.3229 | 17.7852 | 0.1296 |  |  | 30 | 196533 | 214844 | 1138 | 1024
281.129 | 281.129 | 1884 | 1884 | 3.34 | 136.9916 | 21.8171 | 0.195 |  |  | 35 | 179443 | 177002 | 8 | 741
281.31 | 281.31 | 1885 | 1885 | 4.15 | 112.276 | 13.3292 | 0.0728 |  |  | 18 | 196533 | 233154 | 3319 | 887
281.319 | 281.319 | 1886 | 1886 | 3.81 | 80.1068 | 11.6932 | 0.056 |  |  | 13 | 189209 | 191650 | 744 | 765
281.379 | 281.379 | 1887 | 1887 | 4 | 46.4154 | 8.8245 | 0.0319 |  |  | 11 | 196533 | 197754 | 42 | 1040
281.397 | 281.397 | 1888 | 1888 | 3.39 | 304.2279 | 80.0042 | 2.6217 |  |  | 184 | 196533 | 175781 | 844 | 750
281.474 | 281.474 | 1889 | 1889 | 3.96 | 90.849 | 17.3699 | 0.1236 |  |  | 24 | 186768 | 196533 | 1523 | 963
281.492 | 281.492 | 1890 | 1890 | 4.2 | 49.776 | 7.6808 | 0.0242 |  |  | 13 | 195313 | 201416 | 1295 | 965
281.554 | 281.554 | 1891 | 1891 | 3.77 | 158.7201 | 21.5595 | 0.1904 |  |  | 30 | 140381 | 170898 | 1418 | 864
281.569 | 281.569 | 1892 | 1892 | 4.07 | 68.8764 | 8.9308 | 0.0327 |  |  | 14 | 187988 | 191650 | 4168 | 752
281.632 | 281.632 | 1893 | 1893 | 4.14 | 30.2447 | 5.4315 | 0.0121 |  |  | 7 | 195313 | 202637 | 1031 | 725
281.701 | 281.701 | 1894 | 1894 | 4.14 | 36.1615 | 5.3697 | 0.0118 |  |  | 7 | 170898 | 197754 | 5618 | 1020
281.711 | 281.711 | 1895 | 1895 | 3.62 | 284.6967 | 32.1709 | 0.4239 |  |  | 48 | 142822 | 172119 | 1361 | 1023
281.75 | 281.75 | 1896 | 1896 | 4.21 | 79.5611 | 8.2483 | 0.0279 |  |  | 11 | 192871 | 280762 | 7384 | 1023
281.819 | 281.819 | 1897 | 1897 | 3.93 | 98.6615 | 12.4318 | 0.0633 |  |  | 16 | 172119 | 189209 | 1475 | 1024
281.834 | 281.834 | 1898 | 1898 | 4.07 | 71.2604 | 9.5768 | 0.0376 |  |  | 11 | 194092 | 197754 | 1438 | 961
281.871 | 281.871 | 1899 | 1899 | 4.13 | 47.8229 | 6.2917 | 0.0162 |  |  | 8 | 186768 | 200195 | 1069 | 1022
281.9 | 281.9 | 1900 | 1900 | 4.31 | 54.6588 | 6.2603 | 0.0161 |  |  | 11 | 180664 | 227051 | 4066 | 806
281.988 | 281.988 | 1901 | 1901 | 3.9 | 50.3217 | 6.0071 | 0.0148 |  |  | 12 | 141602 | 189209 | 4280 | 1324
282.006 | 282.006 | 1902 | 1902 | 3.93 | 99.5807 | 13.2038 | 0.0714 |  |  | 17 | 150146 | 194092 | 1100 | 988
282.042 | 282.042 | 1903 | 1903 | 4.21 | 58.565 | 7.5984 | 0.0236 |  |  | 10 | 185547 | 212402 | 1070 | 963
282.066 | 282.066 | 1904 | 1904 | 3.83 | 90.849 | 12.5518 | 0.0645 |  |  | 13 | 196533 | 189209 | 5148 | 1032
282.116 | 282.116 | 1905 | 1905 | 3.84 | 114.2291 | 17.1882 | 0.121 |  |  | 18 | 170898 | 197754 | 5492 | 1023
282.217 | 282.217 | 1906 | 1906 | 3.98 | 66.435 | 10.5816 | 0.0459 |  |  | 16 | 195313 | 198975 | 1161 | 963
282.227 | 282.227 | 1907 | 1907 | 4.11 | 76.6314 | 10.2266 | 0.0428 |  |  | 13 | 180664 | 220947 | 1250 | 1023
282.286 | 282.286 | 1908 | 1908 | 3.83 | 91.3373 | 12.546 | 0.0645 |  |  | 17 | 150146 | 185547 | 2722 | 971
282.303 | 282.303 | 1909 | 1909 | 4.01 | 79.1303 | 12.418 | 0.0632 |  |  | 20 | 195313 | 223389 | 6896 | 727
282.342 | 282.342 | 1910 | 1910 | 4.08 | 55.6354 | 8.979 | 0.033 |  |  | 13 | 187988 | 220947 | 1135 | 1022
282.413 | 282.413 | 1911 | 1911 | 4 | 56.6119 | 10.8886 | 0.0486 |  |  | 13 | 169678 | 198975 | 7573 | 930
282.428 | 282.428 | 1912 | 1912 | 3.36 | 435.7623 | 50.9018 | 1.0613 |  |  | 97 | 150146 | 196533 | 7 | 725
282.471 | 282.471 | 1913 | 1913 | 4.02 | 29.3256 | 5.096 | 0.0106 |  |  | 7 | 179443 | 195313 | 1047 | 1018
282.536 | 282.536 | 1914 | 1914 | 3.52 | 77.6654 | 21.209 | 0.1842 |  |  | 61 | 179443 | 175781 | 3255 | 725
282.554 | 282.554 | 1915 | 1915 | 4.1 | 58.6225 | 6.9674 | 0.0199 |  |  | 12 | 184326 | 196533 | 1116 | 925
282.649 | 282.649 | 1916 | 1916 | 5.23 | 1.192 | 0.3333 | 0 |  |  | 0 | 1051025 | 465088 | 630 | 1324
282.671 | 282.671 | 1917 | 1917 | 4.28 | 48.3111 | 6.2338 | 0.0159 |  |  | 8 | 189209 | 201416 | 1233 | 834
282.739 | 282.739 | 1918 | 1918 | 4 | 47.3346 | 8.7776 | 0.0316 |  |  | 11 | 194092 | 189209 | 4518 | 802
282.756 | 282.756 | 1919 | 1919 | 3.8 | 97.685 | 14.2658 | 0.0834 |  |  | 20 | 185547 | 187988 | 6162 | 739
282.794 | 282.794 | 1920 | 1920 | 3.89 | 68.3307 | 9.3907 | 0.0361 |  |  | 10 | 130615 | 211182 | 1506 | 1025
282.863 | 282.863 | 1921 | 1921 | 4.17 | 43.4283 | 6.6784 | 0.0183 |  |  | 9 | 195313 | 212402 | 1116 | 965
282.881 | 282.881 | 1922 | 1922 | 3.97 | 225.0689 | 27.4398 | 0.3084 |  |  | 39 | 181885 | 211182 | 579 | 727
282.916 | 282.916 | 1923 | 1923 | 4.12 | 49.3451 | 7.6459 | 0.0239 |  |  | 11 | 185547 | 212402 | 1212 | 745
282.944 | 282.944 | 1924 | 1924 | 4.17 | 46.8463 | 7.607 | 0.0237 |  |  | 11 | 194092 | 217285 | 3040 | 763
283.02 | 283.02 | 1925 | 1925 | 4.03 | 52.2748 | 8.9105 | 0.0325 |  |  | 15 | 189209 | 207520 | 1202 | 802
283.045 | 283.045 | 1926 | 1926 | 3.92 | 57.5885 | 9.893 | 0.0401 |  |  | 14 | 142822 | 183105 | 2436 | 889
283.097 | 283.097 | 1927 | 1927 | 4.16 | 41.5326 | 5.6318 | 0.013 |  |  | 7 | 196533 | 212402 | 1045 | 956
283.197 | 283.197 | 1928 | 1928 | 5.3 | 1.192 | 0.3285 | 0 |  |  | 0 | 686035 | 479736 | 1220 | 1324
283.21 | 283.21 | 1929 | 1929 | 4.3 | 30.3021 | 4.5564 | 0.0085 |  |  | 5 | 178223 | 236816 | 1048 | 988
283.234 | 283.234 | 1930 | 1930 | 5.16 | 1.192 | 0.3317 | 0 |  |  | 0 | 2878418 | 476074 | 1112 | 1324
283.243 | 283.243 | 1931 | 1931 | 4.23 | 40.4986 | 5.9217 | 0.0144 |  |  | 9 | 190430 | 220947 | 1030 | 965
283.265 | 283.265 | 1932 | 1932 | 4.17 | 55.1471 | 8.8186 | 0.0319 |  |  | 13 | 194092 | 207520 | 1446 | 1024
283.277 | 283.277 | 1933 | 1933 | 4.37 | 39.3354 | 4.9521 | 0.01 |  |  | 6 | 181885 | 240479 | 1011 | 873
283.303 | 283.303 | 1934 | 1934 | 5.25 | 1.4361 | 0.411 | 0.0001 |  |  | 1 | 1221 | 456543 | 4930 | 1324
283.352 | 283.352 | 1935 | 1935 | 4.3 | 28.1049 | 3.4643 | 0.0049 |  |  | 4 | 186768 | 201416 | 1004 | 972
283.38 | 283.38 | 1936 | 1936 | 4.36 | 27.8033 | 4.3251 | 0.0077 |  |  | 6 | 196533 | 228271 | 5014 | 974
283.426 | 283.426 | 1937 | 1937 | 3.92 | 74.19 | 14.6584 | 0.088 |  |  | 25 | 180664 | 192871 | 6040 | 1022
283.523 | 283.523 | 1938 | 1938 | 4.31 | 30.2447 | 3.8845 | 0.0062 |  |  | 4 | 183105 | 200195 | 1029 | 725
283.541 | 283.541 | 1939 | 1939 | 4.1 | 52.2174 | 8.3741 | 0.0287 |  |  | 10 | 195313 | 201416 | 6448 | 1021
283.575 | 283.575 | 1940 | 1940 | 4.06 | 102.5678 | 14.4113 | 0.0851 |  |  | 23 | 195313 | 198975 | 6430 | 850
283.6 | 283.6 | 1941 | 1941 | 4.26 | 50.7525 | 5.3965 | 0.0119 |  |  | 6 | 184326 | 184326 | 1093 | 962
283.702 | 283.702 | 1942 | 1942 | 4.18 | 35.185 | 5.1399 | 0.0108 |  |  | 6 | 195313 | 201416 | 1150 | 964
283.71 | 283.71 | 1943 | 1943 | 4 | 119.1119 | 16.1483 | 0.1068 |  |  | 23 | 195313 | 198975 | 1137 | 1022
283.751 | 283.751 | 1944 | 1944 | 3.99 | 58.565 | 8.5571 | 0.03 |  |  | 14 | 196533 | 214844 | 5975 | 728
283.829 | 283.829 | 1945 | 1945 | 5.25 | 1.4361 | 0.4579 | 0.0001 |  |  | 0 | 1221 | 450439 | 2955 | 1324
283.86 | 283.86 | 1946 | 1946 | 4.01 | 47.392 | 6.1338 | 0.0154 |  |  | 8 | 172119 | 191650 | 1167 | 964
283.925 | 283.925 | 1947 | 1947 | 4.18 | 44.4049 | 6.4614 | 0.0171 |  |  | 9 | 194092 | 246582 | 1084 | 1016
283.944 | 283.944 | 1948 | 1948 | 3.82 | 59.599 | 7.6882 | 0.0242 |  |  | 10 | 169678 | 180664 | 788 | 747
283.98 | 283.98 | 1949 | 1949 | 3.9 | 147.9205 | 20.7848 | 0.1769 |  |  | 30 | 196533 | 198975 | 6623 | 962
284.008 | 284.008 | 1950 | 1950 | 3.84 | 104.0326 | 11.1314 | 0.0508 |  |  | 13 | 168457 | 183105 | 5519 | 969
284.064 | 284.064 | 1951 | 1951 | 4.08 | 34.151 | 5.0751 | 0.0105 |  |  | 8 | 180664 | 186768 | 1086 | 1020
284.115 | 284.115 | 1952 | 1952 | 4.12 | 32.7436 | 5.3708 | 0.0118 |  |  | 10 | 178223 | 209961 | 6309 | 796
284.167 | 284.167 | 1953 | 1953 | 5.18 | 1.2494 | 0.3326 | 0 |  |  | 0 | 2991943 | 483398 | 6285 | 1324
284.229 | 284.229 | 1954 | 1954 | 3.97 | 170.8697 | 20.702 | 0.1755 |  |  | 28 | 196533 | 198975 | 1502 | 747
284.251 | 284.251 | 1955 | 1955 | 3.96 | 74.19 | 9.7162 | 0.0387 |  |  | 10 | 150146 | 189209 | 1437 | 960
284.348 | 284.348 | 1956 | 1956 | 4.24 | 48.7994 | 7.2465 | 0.0215 |  |  | 11 | 194092 | 225830 | 6973 | 783
284.366 | 284.366 | 1957 | 1957 | 4.39 | 28.1049 | 4.279 | 0.0075 |  |  | 5 | 194092 | 212402 | 1008 | 866
284.404 | 284.404 | 1958 | 1958 | 5.3 | 1.192 | 0.3341 | 0 |  |  | 0 | 1979980 | 504150 | 1623 | 1324
284.442 | 284.442 | 1959 | 1959 | 4.38 | 27.1283 | 3.9509 | 0.0064 |  |  | 5 | 192871 | 235596 | 796 | 775
284.488 | 284.488 | 1960 | 1960 | 4.41 | 29.3256 | 3.5012 | 0.005 |  |  | 4 | 180664 | 258789 | 1048 | 1021
284.554 | 284.554 | 1961 | 1961 | 3.76 | 113.31 | 13.9417 | 0.0796 |  |  | 17 | 30518 | 219727 | 1217 | 1023
284.569 | 284.569 | 1962 | 1962 | 4.15 | 35.6732 | 5.803 | 0.0138 |  |  | 6 | 135498 | 202637 | 1109 | 919
284.614 | 284.614 | 1963 | 1963 | 5.12 | 1.192 | 0.3325 | 0 |  |  | 0 | 1512451 | 477295 | 129 | 1324
284.639 | 284.639 | 1964 | 1964 | 4.22 | 44.8932 | 6.5164 | 0.0174 |  |  | 8 | 180664 | 198975 | 1093 | 725
284.706 | 284.706 | 1965 | 1965 | 4.17 | 36.1041 | 5.52 | 0.0125 |  |  | 7 | 194092 | 252686 | 7907 | 750
284.779 | 284.779 | 1966 | 1966 | 5.35 | 1.2494 | 0.3367 | 0 |  |  | 0 | 3824463 | 494385 | 4816 | 1324
284.788 | 284.788 | 1967 | 1967 | 4.43 | 30.5463 | 3.8826 | 0.0062 |  |  | 4 | 183105 | 234375 | 793 | 726
284.81 | 284.81 | 1968 | 1968 | 4.15 | 84.4439 | 8.5759 | 0.0301 |  |  | 12 | 195313 | 201416 | 1072 | 960
284.82 | 284.82 | 1969 | 1969 | 3.96 | 78.0963 | 12.1856 | 0.0608 |  |  | 18 | 196533 | 198975 | 1446 | 1022
284.88 | 284.88 | 1970 | 1970 | 4.46 | 27.8033 | 3.7257 | 0.0057 |  |  | 4 | 178223 | 251465 | 1091 | 937
284.897 | 284.897 | 1971 | 1971 | 4.11 | 27.8607 | 4.1605 | 0.0071 |  |  | 7 | 142822 | 200195 | 1072 | 941
284.932 | 284.932 | 1972 | 1972 | 4.31 | 43.4283 | 5.3528 | 0.0117 |  |  | 8 | 195313 | 206299 | 1380 | 966
284.96 | 284.96 | 1973 | 1973 | 4.24 | 76.6314 | 8.6678 | 0.0308 |  |  | 13 | 195313 | 275879 | 1133 | 1020
285.008 | 285.008 | 1974 | 1974 | 3.93 | 70.2838 | 10.8503 | 0.0482 |  |  | 17 | 186768 | 205078 | 7932 | 921
285.106 | 285.106 | 1975 | 1975 | 3.92 | 61.5521 | 8.9249 | 0.0326 |  |  | 12 | 196533 | 205078 | 1111 | 1018
285.116 | 285.116 | 1976 | 1976 | 4.05 | 186.0064 | 21.4312 | 0.1881 |  |  | 29 | 185547 | 196533 | 1250 | 1023
285.177 | 285.177 | 1977 | 1977 | 4.53 | 29.7564 | 4.1665 | 0.0071 |  |  | 6 | 195313 | 222168 | 1028 | 769
285.196 | 285.196 | 1978 | 1978 | 4 | 160.6732 | 16.5937 | 0.1128 |  |  | 20 | 183105 | 225830 | 1112 | 1024
285.228 | 285.228 | 1979 | 1979 | 3.92 | 54.2279 | 7.7751 | 0.0248 |  |  | 11 | 142822 | 208740 | 1111 | 1021
285.256 | 285.256 | 1980 | 1980 | 4.48 | 31.5229 | 3.9875 | 0.0065 |  |  | 5 | 184326 | 238037 | 997 | 803
285.33 | 285.33 | 1981 | 1981 | 4.06 | 99.0924 | 12.5327 | 0.0643 |  |  | 15 | 196533 | 194092 | 1164 | 749
285.401 | 285.401 | 1982 | 1982 | 4.14 | 83.4674 | 9.1618 | 0.0344 |  |  | 11 | 178223 | 228271 | 1130 | 1023
285.415 | 285.415 | 1983 | 1983 | 4.05 | 56.6693 | 9.1689 | 0.0344 |  |  | 12 | 186768 | 219727 | 2749 | 1018
285.472 | 285.472 | 1984 | 1984 | 4.36 | 34.9408 | 4.5119 | 0.0083 |  |  | 4 | 142822 | 233154 | 965 | 820
285.539 | 285.539 | 1985 | 1985 | 5.32 | 1.2494 | 0.3323 | 0 |  |  | 0 | 1221 | 478516 | 2213 | 1324
285.553 | 285.553 | 1986 | 1986 | 3.89 | 47.392 | 8.921 | 0.0326 |  |  | 11 | 144043 | 196533 | 5104 | 963
285.576 | 285.576 | 1987 | 1987 | 4.04 | 56.1811 | 4.9915 | 0.0102 |  |  | 6 | 185547 | 190430 | 148 | 943
285.584 | 285.584 | 1988 | 1988 | 3.73 | 152.8033 | 18.2986 | 0.1371 |  |  | 22 | 181885 | 187988 | 257 | 763
285.626 | 285.626 | 1989 | 1989 | 4.33 | 34.151 | 4.8493 | 0.0096 |  |  | 7 | 196533 | 216064 | 1378 | 962
285.677 | 285.677 | 1990 | 1990 | 4.03 | 62.4713 | 7.3551 | 0.0222 |  |  | 8 | 192871 | 222168 | 1170 | 952
285.702 | 285.702 | 1991 | 1991 | 4.14 | 58.565 | 7.5137 | 0.0231 |  |  | 11 | 180664 | 216064 | 1237 | 1017
285.749 | 285.749 | 1992 | 1992 | 3.72 | 254.9115 | 36.3355 | 0.5408 |  |  | 54 | 142822 | 200195 | 1272 | 1023
285.804 | 285.804 | 1993 | 1993 | 4.25 | 37.6264 | 6.027 | 0.0149 |  |  | 9 | 179443 | 196533 | 1225 | 821
285.858 | 285.858 | 1994 | 1994 | 3.82 | 128.8775 | 13.3957 | 0.0735 |  |  | 21 | 170898 | 183105 | 4944 | 854
285.907 | 285.907 | 1995 | 1995 | 3.83 | 598.1158 | 65.0604 | 1.7338 |  |  | 78 | 181885 | 183105 | 5286 | 1021
285.961 | 285.961 | 1996 | 1996 | 3.84 | 158.6627 | 14.3649 | 0.0845 |  |  | 19 | 195313 | 200195 | 1247 | 1024
286.022 | 286.022 | 1997 | 1997 | 4.02 | 66.3775 | 9.7163 | 0.0387 |  |  | 15 | 195313 | 197754 | 3444 | 983
286.077 | 286.077 | 1998 | 1998 | 4.14 | 61.4947 | 7.4796 | 0.0229 |  |  | 10 | 181885 | 220947 | 1287 | 725
286.128 | 286.128 | 1999 | 1999 | 4.41 | 40.9869 | 4.7289 | 0.0092 |  |  | 6 | 181885 | 236816 | 1033 | 925
286.18 | 286.18 | 2000 | 2000 | 4.08 | 84.4439 | 11.1215 | 0.0507 |  |  | 14 | 194092 | 200195 | 2477 | 967
286.272 | 286.272 | 2001 | 2001 | 3.95 | 120.5768 | 16.5066 | 0.1116 |  |  | 25 | 189209 | 222168 | 1863 | 958
286.288 | 286.288 | 2002 | 2002 | 3.82 | 92.7447 | 11.7499 | 0.0565 |  |  | 15 | 181885 | 194092 | 315 | 752
286.332 | 286.332 | 2003 | 2003 | 3.77 | 341.2799 | 39.8885 | 0.6517 |  |  | 54 | 186768 | 186768 | 1463 | 1023
286.36 | 286.36 | 2004 | 2004 | 4.04 | 45.3814 | 6.6985 | 0.0184 |  |  | 9 | 196533 | 206299 | 1121 | 957
286.457 | 286.457 | 2005 | 2005 | 4.18 | 33.7201 | 4.688 | 0.009 |  |  | 6 | 196533 | 203857 | 670 | 750
286.475 | 286.475 | 2006 | 2006 | 4.17 | 70.3412 | 7.3145 | 0.0219 |  |  | 10 | 194092 | 214844 | 6207 | 775
286.504 | 286.504 | 2007 | 2007 | 3.88 | 43.2416 | 8.6096 | 0.0304 |  |  | 11 | 196533 | 207520 | 67 | 1123
286.529 | 286.529 | 2008 | 2008 | 3.96 | 48.3111 | 6.3655 | 0.0166 |  |  | 8 | 166016 | 195313 | 884 | 725
286.58 | 286.58 | 2009 | 2009 | 4.01 | 104.4635 | 13.5056 | 0.0747 |  |  | 17 | 195313 | 196533 | 1503 | 1022
286.625 | 286.625 | 2010 | 2010 | 4.03 | 51.7865 | 6.3457 | 0.0165 |  |  | 8 | 141602 | 216064 | 1209 | 1018
286.675 | 286.675 | 2011 | 2011 | 3.73 | 124.9713 | 17.4618 | 0.1249 |  |  | 25 | 191650 | 194092 | 27 | 725
286.725 | 286.725 | 2012 | 2012 | 3.91 | 129.8541 | 19.1344 | 0.15 |  |  | 25 | 168457 | 194092 | 6014 | 1022
286.832 | 286.832 | 2013 | 2013 | 3.81 | 339.815 | 42.0405 | 0.7239 |  |  | 49 | 186768 | 195313 | 7702 | 1019
286.85 | 286.85 | 2014 | 2014 | 3.53 | 343.7213 | 58.6861 | 1.4107 |  |  | 98 | 196533 | 187988 | 2137 | 725
286.891 | 286.891 | 2015 | 2015 | 3.91 | 88.4076 | 15.8489 | 0.1029 |  |  | 21 | 175781 | 202637 | 2396 | 885
286.968 | 286.968 | 2016 | 2016 | 3.79 | 171.9037 | 30.9861 | 0.3933 |  |  | 42 | 170898 | 187988 | 929 | 727
286.975 | 286.975 | 2017 | 2017 | 3.95 | 135.7135 | 12.5666 | 0.0647 |  |  | 17 | 195313 | 228271 | 1180 | 1023
287.048 | 287.048 | 2018 | 2018 | 3.87 | 365.6939 | 45.4598 | 0.8465 |  |  | 78 | 194092 | 203857 | 1450 | 933
287.14 | 287.14 | 2019 | 2019 | 3.88 | 103.9752 | 13.1466 | 0.0708 |  |  | 17 | 195313 | 198975 | 7730 | 966
287.147 | 287.147 | 2020 | 2020 | 3.78 | 47.3346 | 7.0182 | 0.0202 |  |  | 10 | 142822 | 207520 | 1187 | 1019
287.211 | 287.211 | 2021 | 2021 | 4.06 | 42.5092 | 6.5923 | 0.0178 |  |  | 9 | 144043 | 206299 | 1094 | 956
287.225 | 287.225 | 2022 | 2022 | 3.54 | 180.6928 | 26.0746 | 0.2785 |  |  | 35 | 185547 | 208740 | 8147 | 1024
287.264 | 287.264 | 2023 | 2023 | 4.06 | 81.5717 | 10.9382 | 0.049 |  |  | 19 | 150146 | 217285 | 1327 | 1023
287.34 | 287.34 | 2024 | 2024 | 5.26 | 1.192 | 0.3453 | 0 |  |  | 0 | 1221 | 472412 | 189 | 1324
287.35 | 287.35 | 2025 | 2025 | 3.77 | 136.69 | 20.5519 | 0.173 |  |  | 48 | 196533 | 195313 | 5632 | 750
287.376 | 287.376 | 2026 | 2026 | 3.98 | 110.3229 | 13.2846 | 0.0723 |  |  | 16 | 195313 | 197754 | 6940 | 1022
287.444 | 287.444 | 2027 | 2027 | 4.16 | 52.2748 | 7.5376 | 0.0233 |  |  | 10 | 195313 | 202637 | 1997 | 988
287.46 | 287.46 | 2028 | 2028 | 3.81 | 154.2682 | 19.7698 | 0.1601 |  |  | 23 | 195313 | 198975 | 6468 | 764
287.499 | 287.499 | 2029 | 2029 | 4.18 | 44.4049 | 6.0226 | 0.0149 |  |  | 9 | 178223 | 216064 | 1032 | 989
287.551 | 287.551 | 2030 | 2030 | 3.94 | 126.4361 | 18.2465 | 0.1364 |  |  | 31 | 195313 | 197754 | 4373 | 1022
287.577 | 287.577 | 2031 | 2031 | 3.81 | 278.2916 | 41.7102 | 0.7126 |  |  | 74 | 195313 | 191650 | 5280 | 1024
287.629 | 287.629 | 2032 | 2032 | 3.69 | 85.4205 | 14.9328 | 0.0913 |  |  | 22 | 185547 | 194092 | 7546 | 958
287.687 | 287.687 | 2033 | 2033 | 3.73 | 59.0533 | 10.0302 | 0.0412 |  |  | 12 | 195313 | 198975 | 2183 | 728
287.739 | 287.739 | 2034 | 2034 | 3.61 | 61.5521 | 10.0004 | 0.041 |  |  | 13 | 179443 | 194092 | 3755 | 754
287.841 | 287.841 | 2035 | 2035 | 4.02 | 167.94 | 20.61 | 0.174 |  |  | 29 | 195313 | 197754 | 1449 | 1024
287.851 | 287.851 | 2036 | 2036 | 4.3 | 25.3619 | 3.9575 | 0.0064 |  |  | 6 | 195313 | 216064 | 1025 | 725
287.893 | 287.893 | 2037 | 2037 | 3.96 | 245.0885 | 29.3194 | 0.3521 |  |  | 35 | 195313 | 201416 | 6320 | 849
287.961 | 287.961 | 2038 | 2038 | 4.25 | 37.5689 | 4.8813 | 0.0098 |  |  | 6 | 186768 | 207520 | 1083 | 734
287.977 | 287.977 | 2039 | 2039 | 4.05 | 80.5377 | 10.3783 | 0.0441 |  |  | 16 | 195313 | 205078 | 1094 | 1023
288.009 | 288.009 | 2040 | 2040 | 3.94 | 84.4439 | 12.0189 | 0.0592 |  |  | 22 | 194092 | 197754 | 1870 | 727
288.035 | 288.035 | 2041 | 2041 | 4.11 | 65.8893 | 11.7902 | 0.0569 |  |  | 18 | 194092 | 202637 | 1441 | 1021
288.137 | 288.137 | 2042 | 2042 | 3.91 | 192.3541 | 26.5111 | 0.2879 |  |  | 34 | 196533 | 197754 | 6783 | 897
288.147 | 288.147 | 2043 | 2043 | 3.91 | 127.4127 | 16.8426 | 0.1162 |  |  | 23 | 192871 | 206299 | 2677 | 726
288.213 | 288.213 | 2044 | 2044 | 3.95 | 150.3619 | 20.3455 | 0.1695 |  |  | 27 | 187988 | 194092 | 7331 | 963
288.226 | 288.226 | 2045 | 2045 | 4.06 | 122.099 | 16.8169 | 0.1158 |  |  | 23 | 195313 | 200195 | 1420 | 1024
288.267 | 288.267 | 2046 | 2046 | 3.92 | 84.9322 | 15.9661 | 0.1044 |  |  | 21 | 195313 | 203857 | 4317 | 905
288.342 | 288.342 | 2047 | 2047 | 4.19 | 32.1979 | 4.4917 | 0.0083 |  |  | 5 | 192871 | 213623 | 662 | 725
288.35 | 288.35 | 2048 | 2048 | 4.25 | 27.315 | 4.2445 | 0.0074 |  |  | 5 | 178223 | 205078 | 694 | 744
288.395 | 288.395 | 2049 | 2049 | 3.81 | 135.2826 | 17.9053 | 0.1313 |  |  | 22 | 161133 | 201416 | 1850 | 963
288.465 | 288.465 | 2050 | 2050 | 3.69 | 998.9947 | 326.1393 | 43.5679 |  |  | 532 | 30518 | 208740 | 38 | 725
288.475 | 288.475 | 2051 | 2051 | 3.83 | 284.2084 | 48.2524 | 0.9537 |  |  | 73 | 195313 | 201416 | 2098 | 1024
288.554 | 288.554 | 2052 | 2052 | 3.88 | 172.3346 | 21.9324 | 0.197 |  |  | 32 | 195313 | 196533 | 1615 | 1024
288.619 | 288.619 | 2053 | 2053 | 3.99 | 78.1537 | 12.6419 | 0.0655 |  |  | 19 | 195313 | 197754 | 2301 | 936
288.631 | 288.631 | 2054 | 2054 | 3.76 | 102.9986 | 21.3797 | 0.1872 |  |  | 33 | 191650 | 197754 | 2311 | 729
288.671 | 288.671 | 2055 | 2055 | 3.66 | 400.8502 | 58.7355 | 1.4131 |  |  | 75 | 185547 | 196533 | 310 | 739
288.766 | 288.766 | 2056 | 2056 | 3.7 | 150.8502 | 28.3054 | 0.3282 |  |  | 48 | 192871 | 197754 | 1491 | 725
288.772 | 288.772 | 2057 | 2057 | 3.62 | 155.733 | 25.2341 | 0.2608 |  |  | 40 | 195313 | 196533 | 1669 | 781
288.854 | 288.854 | 2058 | 2058 | 3.98 | 89.815 | 16.1145 | 0.1064 |  |  | 23 | 190430 | 201416 | 4936 | 1023
288.866 | 288.866 | 2059 | 2059 | 3.88 | 247.5299 | 29.0501 | 0.3457 |  |  | 38 | 186768 | 206299 | 1756 | 961
288.927 | 288.927 | 2060 | 2060 | 3.94 | 108.3697 | 13.5045 | 0.0747 |  |  | 22 | 187988 | 197754 | 6238 | 805
288.944 | 288.944 | 2061 | 2061 | 3.85 | 272.4896 | 46.1417 | 0.8721 |  |  | 89 | 189209 | 198975 | 301 | 744
288.981 | 288.981 | 2062 | 2062 | 3.84 | 189.4818 | 31.1666 | 0.3979 |  |  | 64 | 195313 | 201416 | 3286 | 853
289.005 | 289.005 | 2063 | 2063 | 3.85 | 122.0416 | 22.1573 | 0.2011 |  |  | 30 | 166016 | 195313 | 3173 | 782
289.123 | 289.123 | 2064 | 2064 | 3.84 | 407.6861 | 100.3139 | 4.1218 |  |  | 134 | 178223 | 203857 | 4942 | 725
289.131 | 289.131 | 2065 | 2065 | 3.72 | 250.9479 | 42.521 | 0.7406 |  |  | 64 | 167236 | 198975 | 1519 | 731
289.221 | 289.221 | 2066 | 2066 | 3.73 | 832.0025 | 109.249 | 4.8887 |  |  | 167 | 190430 | 197754 | 2232 | 941
289.309 | 289.309 | 2067 | 2067 | 3.82 | 282.6861 | 43.5251 | 0.776 |  |  | 63 | 195313 | 197754 | 4717 | 727
289.319 | 289.319 | 2068 | 2068 | 3.84 | 172.8229 | 26.6101 | 0.29 |  |  | 37 | 195313 | 186768 | 4609 | 758
289.388 | 289.388 | 2069 | 2069 | 3.89 | 477.9986 | 56.4298 | 1.3043 |  |  | 95 | 195313 | 195313 | 2147 | 725
289.397 | 289.397 | 2070 | 2070 | 3.49 | 93.7787 | 22.9763 | 0.2162 |  |  | 39 | 179443 | 174561 | 1746 | 725
289.473 | 289.473 | 2071 | 2071 | 4.11 | 53.2514 | 7.9851 | 0.0261 |  |  | 9 | 142822 | 190430 | 1154 | 963
289.535 | 289.535 | 2072 | 2072 | 3.37 | 77.1197 | 15.7452 | 0.1015 |  |  | 31 | 30518 | 174561 | 5097 | 817
289.554 | 289.554 | 2073 | 2073 | 3.91 | 94.6979 | 10.8027 | 0.0478 |  |  | 14 | 195313 | 211182 | 4922 | 957
289.614 | 289.614 | 2074 | 2074 | 3.85 | 336.3971 | 49.5726 | 1.0066 |  |  | 68 | 195313 | 192871 | 1450 | 1025
289.684 | 289.684 | 2075 | 2075 | 4.09 | 71.3178 | 11.1888 | 0.0513 |  |  | 15 | 144043 | 192871 | 1668 | 922
289.694 | 289.694 | 2076 | 2076 | 3.6 | 71.3178 | 11.9797 | 0.0588 |  |  | 16 | 166016 | 185547 | 8063 | 794
289.737 | 289.737 | 2077 | 2077 | 3.89 | 54.2279 | 9.8065 | 0.0394 |  |  | 12 | 142822 | 192871 | 7081 | 958
289.818 | 289.818 | 2078 | 2078 | 3.77 | 124.5404 | 15.6589 | 0.1004 |  |  | 20 | 155029 | 178223 | 2060 | 951
289.834 | 289.834 | 2079 | 2079 | 3.26 | 257.8412 | 86.4098 | 3.0583 |  |  | 203 | 140381 | 148926 | 1771 | 725
289.878 | 289.878 | 2080 | 2080 | 3.86 | 109.8346 | 15.8322 | 0.1027 |  |  | 24 | 195313 | 206299 | 5310 | 1021
289.956 | 289.956 | 2081 | 2081 | 3.87 | 122.5299 | 18.037 | 0.1333 |  |  | 25 | 196533 | 211182 | 3367 | 1023
290.028 | 290.028 | 2082 | 2082 | 3.04 | 185.0873 | 43.5954 | 0.7785 |  |  | 104 | 30518 | 177002 | 3563 | 725
290.038 | 290.038 | 2083 | 2083 | 3.92 | 63.9361 | 8.1589 | 0.0273 |  |  | 9 | 192871 | 208740 | 7132 | 851
290.112 | 290.112 | 2084 | 2084 | 3.87 | 151.3959 | 24.6435 | 0.2487 |  |  | 33 | 185547 | 206299 | 2368 | 767
290.187 | 290.187 | 2085 | 2085 | 3.94 | 94.6979 | 20.5003 | 0.1721 |  |  | 23 | 161133 | 218506 | 4463 | 757
290.194 | 290.194 | 2086 | 2086 | 3.9 | 202.1197 | 29.9005 | 0.3662 |  |  | 52 | 183105 | 198975 | 3394 | 730
290.267 | 290.267 | 2087 | 2087 | 3.85 | 145.4791 | 25.4488 | 0.2653 |  |  | 40 | 190430 | 195313 | 2734 | 1323
290.349 | 290.349 | 2088 | 2088 | 3.69 | 179.7162 | 28.1992 | 0.3257 |  |  | 42 | 190430 | 198975 | 8157 | 989
290.366 | 290.366 | 2089 | 2089 | 3.22 | 156.767 | 23.6125 | 0.2284 |  |  | 28 | 192871 | 209961 | 8113 | 725
290.425 | 290.425 | 2090 | 2090 | 3.22 | 156.767 | 22.6767 | 0.2106 |  |  | 28 | 164795 | 213623 | 8113 | 727
290.498 | 290.498 | 2091 | 2091 | 3.48 | 532.6861 | 119.1927 | 5.8192 |  |  | 259 | 194092 | 186768 | 1349 | 742
290.506 | 290.506 | 2092 | 2092 | 3.22 | 335.9662 | 99.9856 | 4.0948 |  |  | 244 | 137939 | 163574 | 688 | 725
290.596 | 290.596 | 2093 | 2093 | 3.13 | 156.767 | 20.0268 | 0.1643 |  |  | 21 | 137939 | 208740 | 8113 | 725
290.668 | 290.668 | 2094 | 2094 | 3.37 | 217.2564 | 28.8493 | 0.3409 |  |  | 32 | 130615 | 224609 | 4715 | 785
290.681 | 290.681 | 2095 | 2095 | 4 | 56.6693 | 9.2981 | 0.0354 |  |  | 10 | 181885 | 213623 | 3820 | 1021
290.751 | 290.751 | 2096 | 2096 | 3.74 | 126.9244 | 24.1452 | 0.2388 |  |  | 36 | 195313 | 200195 | 3090 | 788
290.757 | 290.757 | 2097 | 2097 | 3.61 | 998.9947 | 182.3681 | 13.6225 |  |  | 233 | 177002 | 187988 | 6383 | 1023
290.833 | 290.833 | 2098 | 2098 | 3.62 | 998.9947 | 267.6559 | 29.3436 |  |  | 325 | 135498 | 189209 | 5615 | 725
290.919 | 290.919 | 2099 | 2099 | 2.81 | 684.0533 | 52.7836 | 1.1412 |  |  | 70 | 194092 | 192871 | 8189 | 768
290.928 | 290.928 | 2100 | 2100 | 2.56 | 684.0533 | 37.0096 | 0.561 |  |  | 32 | 142822 | 205078 | 8189 | 793
291.003 | 291.003 | 2101 | 2101 | 2.64 | 684.0533 | 42.2968 | 0.7328 |  |  | 38 | 191650 | 203857 | 8189 | 1324
291.075 | 291.075 | 2102 | 2102 | 3.01 | 684.0533 | 81.8378 | 2.7433 |  |  | 129 | 195313 | 192871 | 8189 | 726
291.085 | 291.085 | 2103 | 2103 | 3.68 | 228.4869 | 25.9383 | 0.2756 |  |  | 38 | 180664 | 183105 | 6136 | 929
291.17 | 291.17 | 2104 | 2104 | 3.91 | 69.7955 | 8.6706 | 0.0308 |  |  | 10 | 180664 | 202637 | 427 | 725
291.178 | 291.178 | 2105 | 2105 | 3.64 | 279.8139 | 49.0936 | 0.9872 |  |  | 85 | 129395 | 192871 | 1214 | 746
291.221 | 291.221 | 2106 | 2106 | 3.76 | 277.8607 | 50.2835 | 1.0356 |  |  | 88 | 194092 | 198975 | 6911 | 770
291.326 | 291.326 | 2107 | 2107 | 3.63 | 115.6939 | 17.3981 | 0.124 |  |  | 21 | 186768 | 197754 | 4243 | 985
291.335 | 291.335 | 2108 | 2108 | 3.67 | 276.8268 | 49.2398 | 0.9931 |  |  | 70 | 166016 | 201416 | 6116 | 790
291.395 | 291.395 | 2109 | 2109 | 3.7 | 214.8725 | 30.5049 | 0.3812 |  |  | 41 | 201416 | 201416 | 2446 | 725
291.413 | 291.413 | 2110 | 2110 | 3.72 | 151.3959 | 30.7017 | 0.3861 |  |  | 39 | 192871 | 195313 | 1532 | 1163
291.473 | 291.473 | 2111 | 2111 | 3.75 | 92.2564 | 13.3014 | 0.0725 |  |  | 19 | 140381 | 200195 | 5909 | 1219
291.541 | 291.541 | 2112 | 2112 | 3.83 | 266.0846 | 32.7523 | 0.4394 |  |  | 51 | 195313 | 202637 | 3153 | 777
291.553 | 291.553 | 2113 | 2113 | 3.59 | 33.6627 | 6.5075 | 0.0173 |  |  | 7 | 144043 | 187988 | 65 | 966
291.627 | 291.627 | 2114 | 2114 | 3.9 | 47.392 | 7.5034 | 0.0231 |  |  | 10 | 192871 | 205078 | 1211 | 1020
291.677 | 291.677 | 2115 | 2115 | 3.71 | 340.7916 | 50.0735 | 1.027 |  |  | 70 | 190430 | 203857 | 2932 | 1324
291.701 | 291.701 | 2116 | 2116 | 3.88 | 311.0064 | 38.3393 | 0.6021 |  |  | 47 | 190430 | 206299 | 6329 | 1324
291.766 | 291.766 | 2117 | 2117 | 3.89 | 86.3971 | 15.6392 | 0.1002 |  |  | 17 | 144043 | 196533 | 4809 | 867
291.828 | 291.828 | 2118 | 2118 | 3.77 | 193.3307 | 27.2176 | 0.3034 |  |  | 50 | 142822 | 190430 | 1250 | 892
291.939 | 291.939 | 2119 | 2119 | 4.03 | 151.3385 | 13.8727 | 0.0788 |  |  | 17 | 192871 | 247803 | 863 | 749
291.944 | 291.944 | 2120 | 2120 | 3.89 | 158.7201 | 16.757 | 0.115 |  |  | 19 | 190430 | 192871 | 3009 | 753
292.004 | 292.004 | 2121 | 2121 | 3.36 | 568.8189 | 158.6381 | 10.308 |  |  | 243 | 187988 | 166016 | 540 | 732
292.079 | 292.079 | 2122 | 2122 | 3.8 | 195.2838 | 24.1635 | 0.2392 |  |  | 32 | 189209 | 185547 | 7904 | 903
292.109 | 292.109 | 2123 | 2123 | 3.88 | 363.7408 | 40.573 | 0.6743 |  |  | 51 | 150146 | 184326 | 1477 | 1023
292.217 | 292.217 | 2124 | 2124 | 3.82 | 343.2904 | 24.2977 | 0.2418 |  |  | 27 | 183105 | 206299 | 7447 | 937
292.228 | 292.228 | 2125 | 2125 | 4.1 | 102.0221 | 12.0267 | 0.0592 |  |  | 18 | 186768 | 217285 | 1184 | 1023
292.284 | 292.284 | 2126 | 2126 | 4.21 | 38.0572 | 4.8798 | 0.0098 |  |  | 5 | 192871 | 208740 | 1083 | 986
292.352 | 292.352 | 2127 | 2127 | 4.32 | 36.1041 | 4.5643 | 0.0085 |  |  | 7 | 186768 | 224609 | 4198 | 1020
292.367 | 292.367 | 2128 | 2128 | 4.26 | 50.7525 | 4.4769 | 0.0082 |  |  | 5 | 169678 | 230713 | 1031 | 988
292.4 | 292.4 | 2129 | 2129 | 4.13 | 75.6549 | 9.1677 | 0.0344 |  |  | 14 | 190430 | 207520 | 140 | 822
292.423 | 292.423 | 2130 | 2130 | 3.69 | 896.4557 | 96.421 | 3.8081 |  |  | 163 | 187988 | 205078 | 7634 | 751
292.475 | 292.475 | 2131 | 2131 | 4.03 | 105.9283 | 12.6023 | 0.0651 |  |  | 15 | 164795 | 203857 | 1192 | 1023
292.547 | 292.547 | 2132 | 2132 | 4.05 | 94.2096 | 9.6436 | 0.0381 |  |  | 12 | 194092 | 205078 | 5918 | 1019
292.597 | 292.597 | 2133 | 2133 | 3.73 | 77.1197 | 13.0761 | 0.07 |  |  | 18 | 196533 | 202637 | 5207 | 959
292.656 | 292.656 | 2134 | 2134 | 4.31 | 48.7994 | 5.437 | 0.0121 |  |  | 7 | 187988 | 212402 | 1032 | 836
292.706 | 292.706 | 2135 | 2135 | 4.01 | 153.2916 | 15.7616 | 0.1018 |  |  | 23 | 196533 | 208740 | 1194 | 994
292.755 | 292.755 | 2136 | 2136 | 3.55 | 267.1186 | 33.2248 | 0.4522 |  |  | 46 | 190430 | 186768 | 4301 | 752
292.861 | 292.861 | 2137 | 2137 | 4.17 | 57.1002 | 7.5765 | 0.0235 |  |  | 11 | 186768 | 206299 | 1073 | 904
292.91 | 292.91 | 2138 | 2138 | 4.01 | 92.7447 | 11.5211 | 0.0544 |  |  | 19 | 183105 | 214844 | 2445 | 922
292.977 | 292.977 | 2139 | 2139 | 3.92 | 92.7447 | 10.6999 | 0.0469 |  |  | 16 | 185547 | 214844 | 7504 | 864
293.05 | 293.05 | 2140 | 2140 | 4.08 | 89.815 | 9.6761 | 0.0383 |  |  | 12 | 168457 | 217285 | 1209 | 962
293.07 | 293.07 | 2141 | 2141 | 4.19 | 84.0131 | 9.3135 | 0.0355 |  |  | 11 | 174561 | 183105 | 1411 | 1023
293.108 | 293.108 | 2142 | 2142 | 3.4 | 50.2643 | 7.3317 | 0.022 |  |  | 11 | 145264 | 186768 | 8160 | 725
293.182 | 293.182 | 2143 | 2143 | 3.86 | 245.5768 | 31.2976 | 0.4012 |  |  | 38 | 187988 | 197754 | 1137 | 1024
293.196 | 293.196 | 2144 | 2144 | 4.28 | 36.1041 | 5.3821 | 0.0119 |  |  | 6 | 181885 | 209961 | 2018 | 1024
293.256 | 293.256 | 2145 | 2145 | 4.35 | 41.9635 | 4.6221 | 0.0088 |  |  | 5 | 186768 | 238037 | 1142 | 987
293.272 | 293.272 | 2146 | 2146 | 3.83 | 117.2162 | 16.018 | 0.1051 |  |  | 25 | 144043 | 179443 | 643 | 768
293.306 | 293.306 | 2147 | 2147 | 4.1 | 48.3111 | 6.2552 | 0.016 |  |  | 7 | 162354 | 194092 | 7363 | 774
293.329 | 293.329 | 2148 | 2148 | 4.36 | 38.0572 | 4.5367 | 0.0084 |  |  | 6 | 179443 | 255127 | 769 | 725
293.376 | 293.376 | 2149 | 2149 | 4.37 | 38.5455 | 4.3121 | 0.0076 |  |  | 4 | 192871 | 239258 | 1030 | 918
293.464 | 293.464 | 2150 | 2150 | 4.03 | 216.7682 | 19.5376 | 0.1564 |  |  | 20 | 183105 | 223389 | 1138 | 1024
293.477 | 293.477 | 2151 | 2151 | 3.82 | 157.2553 | 20.3177 | 0.1691 |  |  | 28 | 187988 | 189209 | 6430 | 913
293.534 | 293.534 | 2152 | 2152 | 4.08 | 46.358 | 6.0147 | 0.0148 |  |  | 8 | 192871 | 206299 | 1084 | 917
293.6 | 293.6 | 2153 | 2153 | 4.23 | 29.2682 | 4.7056 | 0.0091 |  |  | 5 | 186768 | 219727 | 1077 | 983
293.616 | 293.616 | 2154 | 2154 | 4.65 | 39.5795 | 3.3336 | 0.0046 |  |  | 3 | 180664 | 264893 | 1059 | 1023
293.65 | 293.65 | 2155 | 2155 | 3.91 | 106.474 | 12.4496 | 0.0635 |  |  | 15 | 169678 | 189209 | 2410 | 920
293.676 | 293.676 | 2156 | 2156 | 4.13 | 108.858 | 11.2853 | 0.0522 |  |  | 15 | 192871 | 225830 | 1135 | 1023
293.77 | 293.77 | 2157 | 2157 | 4.42 | 43.4283 | 4.9987 | 0.0102 |  |  | 7 | 192871 | 261230 | 1072 | 1024
293.788 | 293.788 | 2158 | 2158 | 3.97 | 66.9232 | 7.3056 | 0.0219 |  |  | 9 | 142822 | 196533 | 1339 | 929
293.821 | 293.821 | 2159 | 2159 | 4.33 | 37.5689 | 5.3092 | 0.0115 |  |  | 8 | 186768 | 206299 | 1085 | 977
293.846 | 293.846 | 2160 | 2160 | 4.26 | 112.7643 | 10.3548 | 0.0439 |  |  | 10 | 192871 | 240479 | 1134 | 1022
293.891 | 293.891 | 2161 | 2161 | 4.16 | 55.6928 | 5.6597 | 0.0131 |  |  | 6 | 185547 | 197754 | 286 | 1081
293.937 | 293.937 | 2162 | 2162 | 4.33 | 49.2877 | 4.2299 | 0.0073 |  |  | 4 | 172119 | 234375 | 809 | 803
293.987 | 293.987 | 2163 | 2163 | 4.15 | 47.8229 | 5.7547 | 0.0136 |  |  | 7 | 196533 | 202637 | 1227 | 929
294.032 | 294.032 | 2164 | 2164 | 3.89 | 94.6979 | 13.1041 | 0.0703 |  |  | 15 | 190430 | 201416 | 6228 | 1021
294.08 | 294.08 | 2165 | 2165 | 3.98 | 186.0064 | 33.7259 | 0.4659 |  |  | 44 | 173340 | 208740 | 6375 | 819
294.131 | 294.131 | 2166 | 2166 | 4.05 | 96.1627 | 12.2117 | 0.0611 |  |  | 16 | 196533 | 209961 | 1370 | 963
294.244 | 294.244 | 2167 | 2167 | 3.99 | 71.2604 | 7.909 | 0.0256 |  |  | 9 | 144043 | 208740 | 1140 | 922
294.256 | 294.256 | 2168 | 2168 | 4.12 | 41.0443 | 4.2447 | 0.0074 |  |  | 4 | 190430 | 234375 | 140 | 1324
294.294 | 294.294 | 2169 | 2169 | 3.92 | 324.19 | 27.369 | 0.3068 |  |  | 28 | 181885 | 216064 | 6519 | 796
294.377 | 294.377 | 2170 | 2170 | 3.96 | 83.4674 | 10.4822 | 0.045 |  |  | 14 | 186768 | 203857 | 1127 | 737
294.441 | 294.441 | 2171 | 2171 | 3.85 | 127.901 | 13.3973 | 0.0735 |  |  | 16 | 129395 | 203857 | 4196 | 801
294.512 | 294.512 | 2172 | 2172 | 4.08 | 272.9205 | 25.9117 | 0.275 |  |  | 34 | 186768 | 230713 | 2800 | 982
294.524 | 294.524 | 2173 | 2173 | 3.82 | 78.5846 | 8.1407 | 0.0271 |  |  | 8 | 141602 | 194092 | 4628 | 861
294.598 | 294.598 | 2174 | 2174 | 3.77 | 27.8607 | 3.9213 | 0.0063 |  |  | 5 | 195313 | 223389 | 8174 | 960
294.644 | 294.644 | 2175 | 2175 | 3.96 | 89.3268 | 13.7284 | 0.0772 |  |  | 21 | 190430 | 212402 | 1191 | 1022
294.723 | 294.723 | 2176 | 2176 | 4.38 | 45.8697 | 4.8519 | 0.0096 |  |  | 7 | 194092 | 266113 | 1140 | 980
294.741 | 294.741 | 2177 | 2177 | 4.39 | 37.5689 | 4.2856 | 0.0075 |  |  | 5 | 196533 | 244141 | 1087 | 931
294.772 | 294.772 | 2178 | 2178 | 4.36 | 34.9408 | 4.665 | 0.0089 |  |  | 6 | 195313 | 217285 | 946 | 911
294.795 | 294.795 | 2179 | 2179 | 4.12 | 23.8971 | 3.504 | 0.005 |  |  | 5 | 30518 | 211182 | 681 | 1324
294.881 | 294.881 | 2180 | 2180 | 4.43 | 31.7096 | 3.828 | 0.006 |  |  | 4 | 195313 | 277100 | 1074 | 867
294.897 | 294.897 | 2181 | 2181 | 4.01 | 106.9049 | 15.1628 | 0.0942 |  |  | 19 | 186768 | 196533 | 4220 | 813
294.933 | 294.933 | 2182 | 2182 | 4.26 | 54.6588 | 5.8806 | 0.0142 |  |  | 7 | 181885 | 222168 | 1031 | 921
294.958 | 294.958 | 2183 | 2183 | 3.42 | 50.2643 | 4.4978 | 0.0083 |  |  | 6 | 181885 | 285645 | 8192 | 983
295.056 | 295.056 | 2184 | 2184 | 5.3 | 1.192 | 0.3355 | 0 |  |  | 0 | 3259277 | 483398 | 614 | 1324
295.069 | 295.069 | 2185 | 2185 | 4.73 | 34.6967 | 4.5682 | 0.0085 |  |  | 4 | 401611 | 354004 | 1260 | 824
295.092 | 295.092 | 2186 | 2186 | 4.09 | 70.2838 | 7.8945 | 0.0255 |  |  | 10 | 142822 | 198975 | 1179 | 973
295.102 | 295.102 | 2187 | 2187 | 4.12 | 65.401 | 8.3509 | 0.0286 |  |  | 10 | 186768 | 196533 | 1436 | 962
295.141 | 295.141 | 2188 | 2188 | 4.09 | 39.5221 | 6.7994 | 0.0189 |  |  | 10 | 178223 | 177002 | 1156 | 768
295.214 | 295.214 | 2189 | 2189 | 4.09 | 75.6549 | 10.6489 | 0.0464 |  |  | 14 | 184326 | 219727 | 6936 | 981
295.227 | 295.227 | 2190 | 2190 | 3.71 | 335.4205 | 60.8273 | 1.5155 |  |  | 110 | 164795 | 180664 | 1870 | 1024
295.265 | 295.265 | 2191 | 2191 | 3.94 | 50.2643 | 7.5423 | 0.0233 |  |  | 10 | 195313 | 198975 | 1120 | 953
295.332 | 295.332 | 2192 | 2192 | 4.43 | 29.2682 | 2.7678 | 0.0031 |  |  | 2 | 185547 | 289307 | 9 | 1200
295.399 | 295.399 | 2193 | 2193 | 4.17 | 51.7291 | 7.4474 | 0.0227 |  |  | 12 | 195313 | 213623 | 6665 | 962
295.413 | 295.413 | 2194 | 2194 | 3.76 | 285.6732 | 43.8508 | 0.7876 |  |  | 75 | 186768 | 184326 | 1533 | 1023
295.455 | 295.455 | 2195 | 2195 | 4.16 | 152.8033 | 14.3142 | 0.0839 |  |  | 17 | 192871 | 249023 | 1137 | 1023
295.527 | 295.527 | 2196 | 2196 | 4.37 | 40.4986 | 4.671 | 0.0089 |  |  | 6 | 195313 | 234375 | 1078 | 920
295.538 | 295.538 | 2197 | 2197 | 4.22 | 41.4752 | 5.7852 | 0.0137 |  |  | 6 | 195313 | 206299 | 515 | 762
295.581 | 295.581 | 2198 | 2198 | 4.2 | 60.0299 | 7.4842 | 0.0229 |  |  | 10 | 186768 | 208740 | 1067 | 956
295.646 | 295.646 | 2199 | 2199 | 4.16 | 49.776 | 6.994 | 0.02 |  |  | 9 | 195313 | 205078 | 1190 | 1022
295.665 | 295.665 | 2200 | 2200 | 4.51 | 32.1979 | 3.0928 | 0.0039 |  |  | 4 | 196533 | 268555 | 1025 | 914
295.696 | 295.696 | 2201 | 2201 | 4.13 | 69.3072 | 9.5458 | 0.0373 |  |  | 11 | 178223 | 228271 | 5675 | 963
295.721 | 295.721 | 2202 | 2202 | 4.22 | 46.8463 | 4.9562 | 0.0101 |  |  | 5 | 194092 | 246582 | 1141 | 925
295.772 | 295.772 | 2203 | 2203 | 3.92 | 52.7631 | 7.9489 | 0.0259 |  |  | 13 | 183105 | 183105 | 1130 | 874
295.817 | 295.817 | 2204 | 2204 | 4.06 | 53.1939 | 8.5574 | 0.03 |  |  | 13 | 194092 | 207520 | 1125 | 957
295.866 | 295.866 | 2205 | 2205 | 4.06 | 121.065 | 13.105 | 0.0703 |  |  | 12 | 184326 | 206299 | 1136 | 1023
295.96 | 295.96 | 2206 | 2206 | 4.04 | 73.7018 | 10.3513 | 0.0439 |  |  | 21 | 185547 | 202637 | 1139 | 925
295.976 | 295.976 | 2207 | 2207 | 4.45 | 24.3854 | 3.4189 | 0.0048 |  |  | 4 | 196533 | 278320 | 1026 | 912
296.016 | 296.016 | 2208 | 2208 | 4.22 | 49.776 | 5.6341 | 0.013 |  |  | 6 | 178223 | 212402 | 1031 | 930
296.085 | 296.085 | 2209 | 2209 | 3.86 | 120.1459 | 13.795 | 0.0779 |  |  | 17 | 185547 | 192871 | 4017 | 983
296.101 | 296.101 | 2210 | 2210 | 3.85 | 80.5377 | 10.9652 | 0.0492 |  |  | 13 | 195313 | 200195 | 1243 | 1023
296.136 | 296.136 | 2211 | 2211 | 4.16 | 55.6354 | 6.1671 | 0.0156 |  |  | 9 | 195313 | 212402 | 1031 | 923
296.161 | 296.161 | 2212 | 2212 | 3.88 | 76.1432 | 11.7702 | 0.0567 |  |  | 16 | 185547 | 200195 | 1088 | 967
296.209 | 296.209 | 2213 | 2213 | 4.43 | 31.2213 | 3.644 | 0.0054 |  |  | 5 | 190430 | 238037 | 1029 | 1022
296.31 | 296.31 | 2214 | 2214 | 4.35 | 35.6158 | 4.5655 | 0.0085 |  |  | 7 | 142822 | 186768 | 1092 | 726
296.319 | 296.319 | 2215 | 2215 | 4.01 | 38.5455 | 6.0152 | 0.0148 |  |  | 7 | 142822 | 211182 | 867 | 725
296.356 | 296.356 | 2216 | 2216 | 4.25 | 42.94 | 4.8129 | 0.0095 |  |  | 4 | 178223 | 228271 | 660 | 725
296.382 | 296.382 | 2217 | 2217 | 3.87 | 426.7291 | 51.5173 | 1.0871 |  |  | 76 | 186768 | 201416 | 6525 | 976
296.492 | 296.492 | 2218 | 2218 | 3.99 | 88.8959 | 11.5523 | 0.0547 |  |  | 15 | 186768 | 198975 | 5113 | 979
296.507 | 296.507 | 2219 | 2219 | 4.01 | 72.2369 | 8.8581 | 0.0321 |  |  | 15 | 195313 | 211182 | 1168 | 952
296.549 | 296.549 | 2220 | 2220 | 4.04 | 52.2174 | 7.7435 | 0.0246 |  |  | 11 | 186768 | 206299 | 7603 | 929
296.615 | 296.615 | 2221 | 2221 | 3.96 | 50.7525 | 7.6926 | 0.0242 |  |  | 11 | 196533 | 198975 | 6478 | 1324
296.633 | 296.633 | 2222 | 2222 | 4.23 | 46.6596 | 5.2321 | 0.0112 |  |  | 7 | 195313 | 224609 | 1011 | 929
296.668 | 296.668 | 2223 | 2223 | 3.89 | 362.7643 | 35.2291 | 0.5083 |  |  | 37 | 187988 | 208740 | 3621 | 963
296.691 | 296.691 | 2224 | 2224 | 4.11 | 40.9869 | 6.1197 | 0.0153 |  |  | 9 | 185547 | 229492 | 906 | 753
296.789 | 296.789 | 2225 | 2225 | 4.18 | 28.349 | 5.8432 | 0.014 |  |  | 11 | 185547 | 205078 | 1047 | 968
296.803 | 296.803 | 2226 | 2226 | 4.12 | 49.2877 | 7.987 | 0.0261 |  |  | 12 | 190430 | 211182 | 7165 | 976
296.836 | 296.836 | 2227 | 2227 | 3.93 | 125.517 | 18.5218 | 0.1405 |  |  | 25 | 195313 | 195313 | 1030 | 733
296.862 | 296.862 | 2228 | 2228 | 3.76 | 428.1939 | 54.4737 | 1.2154 |  |  | 87 | 150146 | 175781 | 1639 | 1024
296.985 | 296.985 | 2229 | 2229 | 3.87 | 49.8334 | 9.1921 | 0.0346 |  |  | 12 | 196533 | 198975 | 2292 | 982
296.991 | 296.991 | 2230 | 2230 | 3.93 | 300.2643 | 17.8553 | 0.1306 |  |  | 25 | 192871 | 249023 | 7145 | 752
297.056 | 297.056 | 2231 | 2231 | 3.76 | 255.8307 | 26.9618 | 0.2978 |  |  | 41 | 187988 | 197754 | 7618 | 961
297.069 | 297.069 | 2232 | 2232 | 3.95 | 227.9986 | 28.5197 | 0.3332 |  |  | 33 | 184326 | 225830 | 6591 | 757
297.129 | 297.129 | 2233 | 2233 | 4.01 | 78.5846 | 10.5591 | 0.0457 |  |  | 16 | 195313 | 200195 | 1246 | 1023
297.192 | 297.192 | 2234 | 2234 | 4.26 | 34.6393 | 4.1228 | 0.007 |  |  | 5 | 179443 | 219727 | 1030 | 989
297.21 | 297.21 | 2235 | 2235 | 4.18 | 42.4518 | 5.5154 | 0.0125 |  |  | 6 | 180664 | 212402 | 1068 | 1020
297.242 | 297.242 | 2236 | 2236 | 4.18 | 45.8697 | 6.2603 | 0.0161 |  |  | 7 | 195313 | 200195 | 1031 | 979
297.265 | 297.265 | 2237 | 2237 | 4.18 | 88.3502 | 8.6071 | 0.0303 |  |  | 9 | 137939 | 211182 | 1132 | 1021
297.354 | 297.354 | 2238 | 2238 | 3.96 | 42.4518 | 7.1589 | 0.021 |  |  | 12 | 195313 | 190430 | 1122 | 1018
297.366 | 297.366 | 2239 | 2239 | 4.34 | 27.8033 | 4.0776 | 0.0068 |  |  | 4 | 183105 | 229492 | 1517 | 933
297.408 | 297.408 | 2240 | 2240 | 3.82 | 119.1119 | 15.1556 | 0.0941 |  |  | 20 | 194092 | 200195 | 2034 | 806
297.482 | 297.482 | 2241 | 2241 | 4.53 | 31.7096 | 3.6368 | 0.0054 |  |  | 4 | 140381 | 253906 | 1029 | 1023
297.491 | 297.491 | 2242 | 2242 | 4.11 | 39.5795 | 5.3152 | 0.0116 |  |  | 6 | 164795 | 200195 | 883 | 846
297.535 | 297.535 | 2243 | 2243 | 3.94 | 95.1861 | 11.5202 | 0.0544 |  |  | 14 | 195313 | 196533 | 4369 | 931
297.606 | 297.606 | 2244 | 2244 | 4.19 | 40.0104 | 6.3474 | 0.0165 |  |  | 8 | 195313 | 211182 | 3410 | 1022
297.618 | 297.618 | 2245 | 2245 | 4.32 | 23.9545 | 4.2725 | 0.0075 |  |  | 6 | 164795 | 219727 | 3816 | 768
297.657 | 297.657 | 2246 | 2246 | 4.07 | 51.2408 | 7.8278 | 0.0251 |  |  | 7 | 451660 | 216064 | 1030 | 921
297.727 | 297.727 | 2247 | 2247 | 4.16 | 30.733 | 5.241 | 0.0113 |  |  | 6 | 196533 | 216064 | 1081 | 784
297.742 | 297.742 | 2248 | 2248 | 4.19 | 42.94 | 6.6293 | 0.018 |  |  | 7 | 178223 | 203857 | 5193 | 938
297.781 | 297.781 | 2249 | 2249 | 4.11 | 49.776 | 6.0459 | 0.015 |  |  | 7 | 195313 | 208740 | 1122 | 956
297.831 | 297.831 | 2250 | 2250 | 3.99 | 74.6783 | 11.0899 | 0.0504 |  |  | 17 | 195313 | 201416 | 3383 | 727
297.898 | 297.898 | 2251 | 2251 | 4.13 | 48.7994 | 7.7764 | 0.0248 |  |  | 12 | 179443 | 211182 | 1030 | 988
297.914 | 297.914 | 2252 | 2252 | 3.91 | 70.7721 | 8.8169 | 0.0318 |  |  | 11 | 194092 | 200195 | 1239 | 1020
297.955 | 297.955 | 2253 | 2253 | 3.88 | 61.0064 | 11.5665 | 0.0548 |  |  | 17 | 185547 | 203857 | 2519 | 956
298.031 | 298.031 | 2254 | 2254 | 4.49 | 29.3256 | 3.4879 | 0.005 |  |  | 4 | 195313 | 255127 | 1372 | 963
298.038 | 298.038 | 2255 | 2255 | 4.26 | 43.9166 | 5.6047 | 0.0129 |  |  | 7 | 190430 | 220947 | 1031 | 988
298.082 | 298.082 | 2256 | 2256 | 4.36 | 40.9869 | 4.6965 | 0.009 |  |  | 5 | 186768 | 224609 | 1030 | 1023
298.148 | 298.148 | 2257 | 2257 | 3.85 | 82.4908 | 14.9467 | 0.0915 |  |  | 26 | 195313 | 201416 | 708 | 752
298.163 | 298.163 | 2258 | 2258 | 3.98 | 51.2982 | 8.7573 | 0.0314 |  |  | 14 | 186768 | 201416 | 2326 | 1248
298.206 | 298.206 | 2259 | 2259 | 3.97 | 134.2486 | 17.1357 | 0.1203 |  |  | 22 | 162354 | 198975 | 593 | 725
298.278 | 298.278 | 2260 | 2260 | 3.97 | 97.6275 | 12.7577 | 0.0667 |  |  | 17 | 169678 | 202637 | 485 | 725
298.288 | 298.288 | 2261 | 2261 | 3.91 | 94.2096 | 13.0506 | 0.0698 |  |  | 20 | 194092 | 201416 | 315 | 796
298.332 | 298.332 | 2262 | 2262 | 3.78 | 143.526 | 21.7725 | 0.1942 |  |  | 33 | 195313 | 198975 | 2296 | 834
298.357 | 298.357 | 2263 | 2263 | 3.8 | 106.4166 | 19.551 | 0.1566 |  |  | 28 | 196533 | 198975 | 6143 | 981
298.469 | 298.469 | 2264 | 2264 | 4 | 55.6354 | 7.3107 | 0.0219 |  |  | 11 | 192871 | 211182 | 4255 | 725
298.477 | 298.477 | 2265 | 2265 | 3.97 | 103.9752 | 11.4187 | 0.0534 |  |  | 16 | 195313 | 213623 | 1304 | 961
298.538 | 298.538 | 2266 | 2266 | 3.73 | 222.1393 | 31.2233 | 0.3993 |  |  | 50 | 196533 | 202637 | 2532 | 743
298.553 | 298.553 | 2267 | 2267 | 3.68 | 176.7291 | 25.6236 | 0.2689 |  |  | 39 | 196533 | 198975 | 4854 | 728
298.621 | 298.621 | 2268 | 2268 | 3.86 | 129.4232 | 18.2182 | 0.1359 |  |  | 21 | 195313 | 198975 | 1126 | 935
298.632 | 298.632 | 2269 | 2269 | 3.64 | 184.0533 | 27.9009 | 0.3189 |  |  | 40 | 194092 | 198975 | 4716 | 738
298.691 | 298.691 | 2270 | 2270 | 3.85 | 431.6119 | 56.3229 | 1.2994 |  |  | 75 | 195313 | 196533 | 1504 | 759
298.71 | 298.71 | 2271 | 2271 | 3.86 | 125.0287 | 20.3385 | 0.1694 |  |  | 27 | 195313 | 200195 | 2733 | 816
298.776 | 298.776 | 2272 | 2272 | 3.97 | 161.1615 | 20.6611 | 0.1749 |  |  | 28 | 185547 | 192871 | 1227 | 886
298.788 | 298.788 | 2273 | 2273 | 4 | 116.2396 | 18.4964 | 0.1401 |  |  | 27 | 191650 | 205078 | 6492 | 777
298.832 | 298.832 | 2274 | 2274 | 3.88 | 152.8033 | 24.8705 | 0.2534 |  |  | 39 | 186768 | 201416 | 4140 | 935
298.857 | 298.857 | 2275 | 2275 | 3.66 | 74.19 | 13.2112 | 0.0715 |  |  | 22 | 194092 | 192871 | 7345 | 751
298.969 | 298.969 | 2276 | 2276 | 3.94 | 120.0885 | 22.514 | 0.2076 |  |  | 32 | 158691 | 196533 | 1696 | 1022
298.975 | 298.975 | 2277 | 2277 | 3.84 | 173.3686 | 22.6893 | 0.2109 |  |  | 30 | 195313 | 203857 | 6271 | 1019
299.041 | 299.041 | 2278 | 2278 | 3.89 | 100.0689 | 13.8594 | 0.0787 |  |  | 20 | 191650 | 198975 | 7337 | 932
299.053 | 299.053 | 2279 | 2279 | 3.84 | 903.2916 | 76.527 | 2.3988 |  |  | 93 | 189209 | 208740 | 1633 | 737
299.098 | 299.098 | 2280 | 2280 | 3.78 | 274.8736 | 45.662 | 0.854 |  |  | 70 | 189209 | 195313 | 1806 | 725
299.124 | 299.124 | 2281 | 2281 | 3.96 | 77.608 | 9.0671 | 0.0337 |  |  | 15 | 185547 | 211182 | 4433 | 777
299.237 | 299.237 | 2282 | 2282 | 3.78 | 265.108 | 29.113 | 0.3472 |  |  | 44 | 194092 | 198975 | 4978 | 725
299.314 | 299.314 | 2283 | 2283 | 3.9 | 144.9908 | 18.3972 | 0.1386 |  |  | 25 | 184326 | 197754 | 7284 | 791
299.387 | 299.387 | 2284 | 2284 | 3.77 | 144.9908 | 18.3 | 0.1372 |  |  | 29 | 183105 | 197754 | 7284 | 795
299.397 | 299.397 | 2285 | 2285 | 3.95 | 286.1041 | 33.1339 | 0.4497 |  |  | 48 | 191650 | 203857 | 6514 | 763
299.458 | 299.458 | 2286 | 2286 | 4.01 | 109.892 | 14.4864 | 0.086 |  |  | 16 | 162354 | 202637 | 1197 | 877
299.475 | 299.475 | 2287 | 2287 | 4.06 | 69.8529 | 8.4807 | 0.0295 |  |  | 10 | 175781 | 207520 | 5837 | 1324
299.513 | 299.513 | 2288 | 2288 | 4.02 | 129.8541 | 17.7438 | 0.129 |  |  | 29 | 191650 | 198975 | 454 | 725
299.594 | 299.594 | 2289 | 2289 | 4.24 | 46.8463 | 5.2756 | 0.0114 |  |  | 6 | 185547 | 212402 | 1137 | 931
299.6 | 299.6 | 2290 | 2290 | 3.79 | 375.4596 | 63.0297 | 1.6272 |  |  | 95 | 187988 | 203857 | 4367 | 725
299.642 | 299.642 | 2291 | 2291 | 4.02 | 63.017 | 7.1479 | 0.0209 |  |  | 10 | 184326 | 195313 | 1279 | 747
299.71 | 299.71 | 2292 | 2292 | 3.87 | 144.5025 | 18.9993 | 0.1479 |  |  | 27 | 178223 | 202637 | 1134 | 1024
299.725 | 299.725 | 2293 | 2293 | 3.86 | 98.1158 | 10.4839 | 0.045 |  |  | 13 | 181885 | 205078 | 1908 | 759
299.787 | 299.787 | 2294 | 2294 | 3.98 | 124.483 | 19.355 | 0.1534 |  |  | 24 | 170898 | 218506 | 6971 | 767
299.803 | 299.803 | 2295 | 2295 | 4.01 | 242.6471 | 33.5458 | 0.4609 |  |  | 54 | 174561 | 217285 | 7203 | 1324
299.849 | 299.849 | 2296 | 2296 | 3.97 | 176.7291 | 24.9709 | 0.2554 |  |  | 37 | 184326 | 197754 | 3305 | 1024
299.874 | 299.874 | 2297 | 2297 | 3.67 | 254.4232 | 36.8537 | 0.5563 |  |  | 56 | 169678 | 186768 | 4501 | 804
299.992 | 299.992 | 2298 | 2298 | 3.92 | 176.7291 | 23.6599 | 0.2293 |  |  | 28 | 175781 | 200195 | 7367 | 839
300.075 | 300.075 | 2299 | 2299 | 3.82 | 76.6314 | 10.0386 | 0.0413 |  |  | 12 | 169678 | 172119 | 1096 | 985
300.085 | 300.085 | 2300 | 2300 | 3.91 | 232.9389 | 25.8478 | 0.2737 |  |  | 27 | 186768 | 195313 | 5804 | 835
300.127 | 300.127 | 2301 | 2301 | 4.23 | 54.6588 | 6.4828 | 0.0172 |  |  | 7 | 186768 | 213623 | 1064 | 959
300.195 | 300.195 | 2302 | 2302 | 4.16 | 60.5182 | 7.8555 | 0.0253 |  |  | 10 | 194092 | 206299 | 1185 | 966
300.21 | 300.21 | 2303 | 2303 | 3.81 | 505.3424 | 57.062 | 1.3337 |  |  | 55 | 178223 | 196533 | 1135 | 824
300.242 | 300.242 | 2304 | 2304 | 4.53 | 37.5689 | 3.4614 | 0.0049 |  |  | 3 | 181885 | 252686 | 1026 | 1022
300.266 | 300.266 | 2305 | 2305 | 4.04 | 89.3268 | 9.3531 | 0.0358 |  |  | 11 | 187988 | 200195 | 566 | 725
300.36 | 300.36 | 2306 | 2306 | 3.97 | 87.3736 | 11.3666 | 0.0529 |  |  | 17 | 183105 | 192871 | 1091 | 924
300.368 | 300.368 | 2307 | 2307 | 3.89 | 267.5494 | 29.6245 | 0.3595 |  |  | 33 | 183105 | 198975 | 6109 | 1023
300.436 | 300.436 | 2308 | 2308 | 3.8 | 654.2682 | 69.0389 | 1.9523 |  |  | 84 | 183105 | 196533 | 3650 | 927
300.444 | 300.444 | 2309 | 2309 | 3.91 | 45.9271 | 6.5738 | 0.0177 |  |  | 10 | 187988 | 185547 | 1367 | 1021
300.514 | 300.514 | 2310 | 2310 | 3.72 | 138.2123 | 24.986 | 0.2557 |  |  | 43 | 186768 | 192871 | 431 | 734
300.523 | 300.523 | 2311 | 2311 | 4.15 | 67.3541 | 8.4769 | 0.0294 |  |  | 10 | 185547 | 198975 | 1187 | 733
300.587 | 300.587 | 2312 | 2312 | 4.2 | 48.7994 | 6.3562 | 0.0165 |  |  | 8 | 185547 | 223389 | 1032 | 923
300.602 | 300.602 | 2313 | 2313 | 3.73 | 312.4713 | 39.0178 | 0.6236 |  |  | 44 | 168457 | 181885 | 6316 | 932
300.64 | 300.64 | 2314 | 2314 | 3.79 | 402.315 | 44.5706 | 0.8137 |  |  | 51 | 186768 | 196533 | 5468 | 1023
300.717 | 300.717 | 2315 | 2315 | 3.7 | 402.315 | 48.393 | 0.9592 |  |  | 63 | 185547 | 198975 | 7607 | 806
300.726 | 300.726 | 2316 | 2316 | 3.93 | 260.2826 | 26.2329 | 0.2819 |  |  | 34 | 187988 | 211182 | 5838 | 1022
300.793 | 300.793 | 2317 | 2317 | 4.07 | 163.0572 | 16.3217 | 0.1091 |  |  | 23 | 178223 | 200195 | 1247 | 1023
300.861 | 300.861 | 2318 | 2318 | 3.82 | 401.3385 | 37.3264 | 0.5707 |  |  | 39 | 140381 | 211182 | 6728 | 912
300.937 | 300.937 | 2319 | 2319 | 4.34 | 33.476 | 3.8968 | 0.0062 |  |  | 4 | 150146 | 200195 | 998 | 826
300.95 | 300.95 | 2320 | 2320 | 4.01 | 80.5377 | 9.6447 | 0.0381 |  |  | 13 | 180664 | 187988 | 1374 | 1021
300.972 | 300.972 | 2321 | 2321 | 5.25 | 1.4361 | 0.408 | 0.0001 |  |  | 1 | 1221 | 451660 | 5985 | 1324
301.021 | 301.021 | 2322 | 2322 | 4.03 | 147.4322 | 15.8175 | 0.1025 |  |  | 20 | 195313 | 206299 | 1245 | 1023
301.051 | 301.051 | 2323 | 2323 | 3.95 | 84.0131 | 9.2619 | 0.0351 |  |  | 11 | 174561 | 185547 | 1350 | 960
301.097 | 301.097 | 2324 | 2324 | 4.2 | 72.2369 | 7.222 | 0.0214 |  |  | 9 | 186768 | 213623 | 1074 | 964
301.146 | 301.146 | 2325 | 2325 | 4.11 | 33.2318 | 4.478 | 0.0082 |  |  | 6 | 150146 | 187988 | 1361 | 1021
301.194 | 301.194 | 2326 | 2326 | 4.14 | 45.3814 | 6.8802 | 0.0194 |  |  | 8 | 169678 | 208740 | 1032 | 927
301.242 | 301.242 | 2327 | 2327 | 3.83 | 57.1002 | 8.5874 | 0.0302 |  |  | 12 | 142822 | 170898 | 1319 | 1020
301.286 | 301.286 | 2328 | 2328 | 3.87 | 90.3607 | 10.2366 | 0.0429 |  |  | 13 | 183105 | 185547 | 1283 | 923
301.336 | 301.336 | 2329 | 2329 | 4.02 | 38.0572 | 6.5333 | 0.0175 |  |  | 9 | 144043 | 196533 | 1332 | 967
301.438 | 301.438 | 2330 | 2330 | 5.29 | 1.2494 | 0.3247 | 0 |  |  | 0 | 4160156 | 482178 | 1760 | 1324
301.444 | 301.444 | 2331 | 2331 | 4.19 | 37.0807 | 5.0974 | 0.0106 |  |  | 8 | 150146 | 192871 | 392 | 737
301.471 | 301.471 | 2332 | 2332 | 3.83 | 118.1928 | 12.1294 | 0.0603 |  |  | 18 | 172119 | 183105 | 7500 | 928
301.54 | 301.54 | 2333 | 2333 | 4.05 | 62.4713 | 8.8971 | 0.0324 |  |  | 8 | 164795 | 203857 | 1247 | 1023
301.554 | 301.554 | 2334 | 2334 | 4.1 | 60.0299 | 9.1411 | 0.0342 |  |  | 18 | 196533 | 209961 | 1231 | 1012
301.599 | 301.599 | 2335 | 2335 | 4.24 | 44.4049 | 5.4796 | 0.0123 |  |  | 8 | 196533 | 218506 | 1030 | 928
301.624 | 301.624 | 2336 | 2336 | 4.02 | 82.0025 | 9.7018 | 0.0386 |  |  | 14 | 196533 | 205078 | 1233 | 1016
301.718 | 301.718 | 2337 | 2337 | 4.23 | 40.9869 | 4.9846 | 0.0102 |  |  | 5 | 196533 | 203857 | 1067 | 1022
301.725 | 301.725 | 2338 | 2338 | 3.89 | 80.5377 | 9.2012 | 0.0347 |  |  | 12 | 196533 | 202637 | 867 | 725
301.763 | 301.763 | 2339 | 2339 | 4.22 | 45.3814 | 5.9578 | 0.0145 |  |  | 10 | 196533 | 222168 | 3476 | 917
301.79 | 301.79 | 2340 | 2340 | 4.05 | 60.5756 | 6.2101 | 0.0158 |  |  | 7 | 183105 | 197754 | 3891 | 921
301.884 | 301.884 | 2341 | 2341 | 3.91 | 74.19 | 8.4056 | 0.0289 |  |  | 11 | 184326 | 198975 | 3246 | 811
301.902 | 301.902 | 2342 | 2342 | 4.09 | 67.8424 | 7.4226 | 0.0226 |  |  | 10 | 195313 | 214844 | 1232 | 1015
301.986 | 301.986 | 2343 | 2343 | 3.91 | 45.9271 | 6.2169 | 0.0158 |  |  | 10 | 195313 | 205078 | 1235 | 903
302.061 | 302.061 | 2344 | 2344 | 5.26 | 1.192 | 0.328 | 0 |  |  | 0 | 3957520 | 476074 | 6 | 1324
302.07 | 302.07 | 2345 | 2345 | 4.3 | 33.2318 | 3.9573 | 0.0064 |  |  | 4 | 181885 | 216064 | 6606 | 963
302.092 | 302.092 | 2346 | 2346 | 4.33 | 34.151 | 4.2408 | 0.0074 |  |  | 4 | 195313 | 214844 | 1143 | 984
302.101 | 302.101 | 2347 | 2347 | 4.28 | 52.7057 | 5.8263 | 0.0139 |  |  | 7 | 183105 | 227051 | 1073 | 965
302.14 | 302.14 | 2348 | 2348 | 3.98 | 70.7721 | 8.0983 | 0.0269 |  |  | 11 | 178223 | 202637 | 2196 | 1324
302.209 | 302.209 | 2349 | 2349 | 4.33 | 45.4389 | 5.1956 | 0.0111 |  |  | 7 | 186768 | 227051 | 1122 | 929
302.286 | 302.286 | 2350 | 2350 | 5.32 | 1.4361 | 0.4495 | 0.0001 |  |  | 0 | 1221 | 458984 | 4047 | 1324
302.32 | 302.32 | 2351 | 2351 | 4.14 | 89.815 | 10.2118 | 0.0427 |  |  | 11 | 178223 | 198975 | 1132 | 1023
302.393 | 302.393 | 2352 | 2352 | 5.29 | 1.192 | 0.3274 | 0 |  |  | 0 | 325928 | 487061 | 485 | 1324
302.423 | 302.423 | 2353 | 2353 | 4.2 | 25.6635 | 3.5029 | 0.005 |  |  | 5 | 196533 | 218506 | 15 | 1324
302.474 | 302.474 | 2354 | 2354 | 4.17 | 35.6158 | 4.928 | 0.0099 |  |  | 7 | 196533 | 208740 | 320 | 1324
302.546 | 302.546 | 2355 | 2355 | 3.81 | 123.9947 | 9.6377 | 0.038 |  |  | 12 | 194092 | 266113 | 7824 | 1022
302.553 | 302.553 | 2356 | 2356 | 3.51 | 338.8385 | 42.3192 | 0.7336 |  |  | 65 | 196533 | 191650 | 4807 | 769
302.594 | 302.594 | 2357 | 2357 | 4 | 94.2096 | 13.0284 | 0.0695 |  |  | 18 | 196533 | 198975 | 404 | 725
302.66 | 302.66 | 2358 | 2358 | 3.65 | 67.3541 | 9.3312 | 0.0357 |  |  | 11 | 196533 | 196533 | 31 | 776
302.728 | 302.728 | 2359 | 2359 | 4.13 | 74.19 | 7.4749 | 0.0229 |  |  | 12 | 186768 | 198975 | 1073 | 963
302.741 | 302.741 | 2360 | 2360 | 4.16 | 57.1002 | 6.5459 | 0.0176 |  |  | 8 | 185547 | 211182 | 1031 | 921
302.785 | 302.785 | 2361 | 2361 | 4.42 | 29.2682 | 3.6694 | 0.0055 |  |  | 4 | 179443 | 279541 | 1136 | 978
302.857 | 302.857 | 2362 | 2362 | 4.06 | 40.9869 | 5.0901 | 0.0106 |  |  | 6 | 150146 | 207520 | 1116 | 955
302.875 | 302.875 | 2363 | 2363 | 4.17 | 56.1236 | 6.3555 | 0.0165 |  |  | 10 | 180664 | 217285 | 1077 | 1021
302.96 | 302.96 | 2364 | 2364 | 4.51 | 34.151 | 3.5889 | 0.0053 |  |  | 4 | 164795 | 212402 | 1026 | 775
302.977 | 302.977 | 2365 | 2365 | 4.02 | 87.3736 | 11.0474 | 0.05 |  |  | 15 | 186768 | 197754 | 1233 | 1014
303.011 | 303.011 | 2366 | 2366 | 3.92 | 124.483 | 14.0727 | 0.0811 |  |  | 20 | 185547 | 216064 | 1959 | 1023
303.038 | 303.038 | 2367 | 2367 | 4.11 | 52.2174 | 6.4249 | 0.0169 |  |  | 8 | 196533 | 198975 | 1136 | 928
303.133 | 303.133 | 2368 | 2368 | 4.14 | 57.5885 | 7.7181 | 0.0244 |  |  | 10 | 186768 | 203857 | 1139 | 922
303.148 | 303.148 | 2369 | 2369 | 4.57 | 27.8607 | 3.5778 | 0.0052 |  |  | 4 | 184326 | 191650 | 1062 | 809
303.181 | 303.181 | 2370 | 2370 | 3.99 | 94.6979 | 11.1869 | 0.0513 |  |  | 14 | 187988 | 197754 | 7525 | 1022
303.207 | 303.207 | 2371 | 2371 | 3.86 | 139.1314 | 16.3081 | 0.1089 |  |  | 20 | 196533 | 196533 | 1243 | 1021
303.302 | 303.302 | 2372 | 2372 | 3.88 | 137.6666 | 18.4042 | 0.1387 |  |  | 21 | 196533 | 198975 | 246 | 747
303.319 | 303.319 | 2373 | 2373 | 4.11 | 44.9506 | 4.7468 | 0.0092 |  |  | 5 | 140381 | 172119 | 1288 | 959
303.354 | 303.354 | 2374 | 2374 | 3.67 | 212.4311 | 27.7834 | 0.3162 |  |  | 36 | 186768 | 194092 | 374 | 734
303.382 | 303.382 | 2375 | 2375 | 3.93 | 123.9947 | 13.3107 | 0.0726 |  |  | 18 | 183105 | 202637 | 1295 | 978
303.475 | 303.475 | 2376 | 2376 | 3.57 | 123.9947 | 14.1165 | 0.0816 |  |  | 20 | 196533 | 228271 | 8158 | 728
303.491 | 303.491 | 2377 | 2377 | 3.89 | 208.9557 | 39.8936 | 0.6519 |  |  | 69 | 187988 | 198975 | 2164 | 998
303.529 | 303.529 | 2378 | 2378 | 3.89 | 412.5689 | 47.86 | 0.9382 |  |  | 87 | 186768 | 200195 | 5162 | 977
303.615 | 303.615 | 2379 | 2379 | 3.92 | 120.0885 | 18.5523 | 0.141 |  |  | 34 | 186768 | 198975 | 1243 | 1023
303.632 | 303.632 | 2380 | 2380 | 3.82 | 562.9596 | 133.6861 | 7.3204 |  |  | 229 | 191650 | 197754 | 3737 | 754
303.675 | 303.675 | 2381 | 2381 | 3.74 | 113.31 | 16.2223 | 0.1078 |  |  | 24 | 150146 | 184326 | 3971 | 793
303.748 | 303.748 | 2382 | 2382 | 3.81 | 49.3451 | 6.771 | 0.0188 |  |  | 8 | 144043 | 174561 | 1168 | 845
303.757 | 303.757 | 2383 | 2383 | 3.99 | 97.6275 | 12.9573 | 0.0688 |  |  | 19 | 196533 | 200195 | 1135 | 1022
303.801 | 303.801 | 2384 | 2384 | 3.82 | 147.9779 | 18.5138 | 0.1404 |  |  | 26 | 195313 | 194092 | 6743 | 1021
303.873 | 303.873 | 2385 | 2385 | 3.64 | 105.4975 | 13.0815 | 0.0701 |  |  | 12 | 180664 | 184326 | 1157 | 1013
303.886 | 303.886 | 2386 | 2386 | 4.58 | 29.7564 | 3.1636 | 0.0041 |  |  | 3 | 179443 | 267334 | 1028 | 1023
303.945 | 303.945 | 2387 | 2387 | 3.86 | 194.3072 | 21.2921 | 0.1857 |  |  | 32 | 186768 | 212402 | 6331 | 1015
303.961 | 303.961 | 2388 | 2388 | 4.07 | 47.8229 | 6.4407 | 0.017 |  |  | 11 | 150146 | 198975 | 1300 | 1022
304.002 | 304.002 | 2389 | 2389 | 4.08 | 29.3256 | 5.8487 | 0.014 |  |  | 9 | 184326 | 217285 | 1105 | 912
304.068 | 304.068 | 2390 | 2390 | 4.15 | 50.7525 | 7.9291 | 0.0258 |  |  | 11 | 186768 | 196533 | 2810 | 725
304.086 | 304.086 | 2391 | 2391 | 3.66 | 98.6615 | 10.9333 | 0.049 |  |  | 12 | 130615 | 177002 | 1325 | 964
304.129 | 304.129 | 2392 | 2392 | 4.02 | 41.0443 | 7.2877 | 0.0218 |  |  | 13 | 185547 | 194092 | 1051 | 957
304.195 | 304.195 | 2393 | 2393 | 4.01 | 153.7799 | 15.3883 | 0.097 |  |  | 23 | 186768 | 196533 | 1136 | 1022
304.21 | 304.21 | 2394 | 2394 | 4.58 | 33.476 | 3.8983 | 0.0062 |  |  | 6 | 186768 | 218506 | 1009 | 916
304.251 | 304.251 | 2395 | 2395 | 3.71 | 388.6432 | 46.3763 | 0.881 |  |  | 49 | 185547 | 187988 | 1508 | 1025
304.338 | 304.338 | 2396 | 2396 | 3.98 | 35.6732 | 5.8161 | 0.0139 |  |  | 8 | 169678 | 177002 | 5603 | 781
304.35 | 304.35 | 2397 | 2397 | 3.76 | 100.5572 | 15.5166 | 0.0986 |  |  | 21 | 184326 | 194092 | 6297 | 890
304.393 | 304.393 | 2398 | 2398 | 3.98 | 150.3619 | 19.9921 | 0.1637 |  |  | 36 | 185547 | 205078 | 1885 | 1011
304.466 | 304.466 | 2399 | 2399 | 3.68 | 150.3619 | 20.6943 | 0.1754 |  |  | 34 | 196533 | 201416 | 8002 | 775
304.476 | 304.476 | 2400 | 2400 | 3.43 | 245.6342 | 26.6976 | 0.2919 |  |  | 25 | 169678 | 163574 | 1226 | 1012
304.538 | 304.538 | 2401 | 2401 | 3.83 | 81.5717 | 13.3981 | 0.0735 |  |  | 20 | 186768 | 192871 | 5710 | 961
304.554 | 304.554 | 2402 | 2402 | 4.11 | 56.6119 | 7.9372 | 0.0258 |  |  | 13 | 187988 | 201416 | 3656 | 1324
304.613 | 304.613 | 2403 | 2403 | 3.83 | 95.7318 | 13.4466 | 0.0741 |  |  | 16 | 179443 | 186768 | 6929 | 935
304.69 | 304.69 | 2404 | 2404 | 4.39 | 34.6393 | 4.6152 | 0.0087 |  |  | 5 | 189209 | 198975 | 1395 | 1021
304.76 | 304.76 | 2405 | 2405 | 4.21 | 25.9076 | 4.8543 | 0.0097 |  |  | 5 | 169678 | 198975 | 7612 | 725
304.772 | 304.772 | 2406 | 2406 | 4.07 | 50.2643 | 5.9863 | 0.0147 |  |  | 8 | 187988 | 207520 | 109 | 1127
304.813 | 304.813 | 2407 | 2407 | 4.24 | 36.1041 | 4.6419 | 0.0088 |  |  | 5 | 196533 | 197754 | 1396 | 1023
304.884 | 304.884 | 2408 | 2408 | 3.4 | 386.69 | 44.0969 | 0.7965 |  |  | 54 | 178223 | 177002 | 1245 | 1023
304.897 | 304.897 | 2409 | 2409 | 3.49 | 277.8033 | 37.6478 | 0.5806 |  |  | 44 | 194092 | 184326 | 767 | 750
304.958 | 304.958 | 2410 | 2410 | 4.16 | 38.0572 | 5.46 | 0.0122 |  |  | 7 | 195313 | 202637 | 7687 | 1022
305.022 | 305.022 | 2411 | 2411 | 3.96 | 89.3268 | 12.4072 | 0.0631 |  |  | 17 | 196533 | 190430 | 1439 | 962
305.085 | 305.085 | 2412 | 2412 | 4.38 | 30.7904 | 3.1463 | 0.0041 |  |  | 4 | 186768 | 246582 | 1421 | 1020
305.135 | 305.135 | 2413 | 2413 | 4.14 | 61.0064 | 7.6567 | 0.024 |  |  | 11 | 186768 | 202637 | 1232 | 1015
305.163 | 305.163 | 2414 | 2414 | 5.29 | 1.4361 | 0.4568 | 0.0001 |  |  | 0 | 1221 | 455322 | 1465 | 1324
305.212 | 305.212 | 2415 | 2415 | 5.31 | 1.192 | 0.3285 | 0 |  |  | 0 | 2000732 | 484619 | 809 | 1324
305.241 | 305.241 | 2416 | 2416 | 4.24 | 65.4584 | 5.9875 | 0.0147 |  |  | 8 | 169678 | 186768 | 1281 | 903
305.268 | 305.268 | 2417 | 2417 | 4.33 | 36.5924 | 4.9843 | 0.0102 |  |  | 6 | 142822 | 174561 | 1094 | 780
305.315 | 305.315 | 2418 | 2418 | 4.1 | 48.3686 | 6.3294 | 0.0164 |  |  | 9 | 195313 | 200195 | 1104 | 1016
305.361 | 305.361 | 2419 | 2419 | 3.99 | 44.4049 | 6.859 | 0.0193 |  |  | 7 | 192871 | 197754 | 6984 | 914
305.405 | 305.405 | 2420 | 2420 | 4.51 | 26.3385 | 3.1783 | 0.0041 |  |  | 3 | 190430 | 235596 | 1026 | 1022
305.456 | 305.456 | 2421 | 2421 | 4.08 | 90.7916 | 11.8558 | 0.0576 |  |  | 15 | 186768 | 197754 | 1498 | 1020
305.503 | 305.503 | 2422 | 2422 | 4.24 | 41.9635 | 4.9339 | 0.01 |  |  | 5 | 185547 | 202637 | 1029 | 983
305.549 | 305.549 | 2423 | 2423 | 3.99 | 64.9127 | 8.4054 | 0.0289 |  |  | 14 | 150146 | 192871 | 1302 | 804
305.594 | 305.594 | 2424 | 2424 | 3.96 | 130.3424 | 16.5025 | 0.1115 |  |  | 25 | 195313 | 200195 | 1138 | 1023
305.641 | 305.641 | 2425 | 2425 | 3.86 | 71.3178 | 10.5924 | 0.046 |  |  | 16 | 150146 | 196533 | 1435 | 1024
305.69 | 305.69 | 2426 | 2426 | 4.01 | 48.8568 | 7.599 | 0.0237 |  |  | 13 | 150146 | 195313 | 1432 | 1023
305.771 | 305.771 | 2427 | 2427 | 4.06 | 76.1432 | 10.6108 | 0.0461 |  |  | 15 | 186768 | 200195 | 1132 | 1018
305.796 | 305.796 | 2428 | 2428 | 4.46 | 28.2916 | 3.8032 | 0.0059 |  |  | 7 | 196533 | 208740 | 1026 | 967
305.845 | 305.845 | 2429 | 2429 | 3.98 | 67.4115 | 7.707 | 0.0243 |  |  | 10 | 186768 | 185547 | 1406 | 964
305.889 | 305.889 | 2430 | 2430 | 4.13 | 71.2604 | 8.3035 | 0.0282 |  |  | 12 | 185547 | 227051 | 1235 | 1017
305.977 | 305.977 | 2431 | 2431 | 4.03 | 142.0611 | 14.4123 | 0.0851 |  |  | 16 | 183105 | 203857 | 724 | 725
305.993 | 305.993 | 2432 | 2432 | 4.28 | 32.6861 | 4.7608 | 0.0093 |  |  | 5 | 168457 | 205078 | 1127 | 1024
306.029 | 306.029 | 2433 | 2433 | 4.31 | 42.0209 | 4.9776 | 0.0101 |  |  | 6 | 187988 | 205078 | 971 | 842
306.096 | 306.096 | 2434 | 2434 | 3.7 | 227.0795 | 37.0316 | 0.5617 |  |  | 47 | 169678 | 180664 | 1475 | 861
306.174 | 306.174 | 2435 | 2435 | 4.34 | 48.3111 | 5.2364 | 0.0112 |  |  | 6 | 186768 | 212402 | 1030 | 985
306.237 | 306.237 | 2436 | 2436 | 4.02 | 41.0443 | 6.9464 | 0.0198 |  |  | 9 | 195313 | 197754 | 7239 | 814
306.311 | 306.311 | 2437 | 2437 | 4.09 | 69.3072 | 7.6758 | 0.0241 |  |  | 12 | 186768 | 196533 | 1126 | 1016
306.32 | 306.32 | 2438 | 2438 | 4.51 | 25.3619 | 3.0289 | 0.0038 |  |  | 4 | 196533 | 235596 | 1025 | 1023
306.36 | 306.36 | 2439 | 2439 | 4.49 | 28.8373 | 3.2905 | 0.0044 |  |  | 3 | 190430 | 227051 | 1119 | 1022
306.409 | 306.409 | 2440 | 2440 | 3.78 | 82.0025 | 10.6526 | 0.0465 |  |  | 12 | 168457 | 175781 | 3536 | 1324
306.476 | 306.476 | 2441 | 2441 | 4.13 | 82.0025 | 9.5791 | 0.0376 |  |  | 16 | 185547 | 197754 | 1132 | 1019
306.494 | 306.494 | 2442 | 2442 | 3.65 | 76.2006 | 7.9175 | 0.0257 |  |  | 9 | 183105 | 192871 | 8111 | 987
306.533 | 306.533 | 2443 | 2443 | 4.05 | 34.6393 | 4.6418 | 0.0088 |  |  | 8 | 150146 | 192871 | 13 | 1324
306.599 | 306.599 | 2444 | 2444 | 3.98 | 111.2994 | 13.9128 | 0.0793 |  |  | 22 | 195313 | 201416 | 1243 | 1023
306.666 | 306.666 | 2445 | 2445 | 4.59 | 23.8971 | 3.3145 | 0.0045 |  |  | 4 | 152588 | 190430 | 1088 | 852
306.68 | 306.68 | 2446 | 2446 | 4.03 | 160.1275 | 15.4053 | 0.0972 |  |  | 17 | 167236 | 198975 | 7655 | 961
306.717 | 306.717 | 2447 | 2447 | 3.79 | 259.7369 | 31.082 | 0.3957 |  |  | 50 | 185547 | 200195 | 1140 | 1025
306.792 | 306.792 | 2448 | 2448 | 3.89 | 28.7799 | 5.264 | 0.0114 |  |  | 9 | 150146 | 183105 | 69 | 747
306.807 | 306.807 | 2449 | 2449 | 3.97 | 96.1627 | 11.9203 | 0.0582 |  |  | 18 | 185547 | 198975 | 1136 | 1023
306.841 | 306.841 | 2450 | 2450 | 4.22 | 42.4518 | 5.6846 | 0.0132 |  |  | 10 | 195313 | 206299 | 6862 | 1022
306.87 | 306.87 | 2451 | 2451 | 5.27 | 1.4361 | 0.4093 | 0.0001 |  |  | 1 | 1221 | 449219 | 5542 | 1324
306.925 | 306.925 | 2452 | 2452 | 3.89 | 195.8295 | 23.1833 | 0.2201 |  |  | 36 | 186768 | 194092 | 6572 | 774
306.998 | 306.998 | 2453 | 2453 | 4.28 | 40.0104 | 4.6872 | 0.009 |  |  | 6 | 186768 | 211182 | 1131 | 914
307.007 | 307.007 | 2454 | 2454 | 4.15 | 66.435 | 6.2822 | 0.0162 |  |  | 7 | 142822 | 192871 | 1061 | 762
307.045 | 307.045 | 2455 | 2455 | 3.84 | 45.1947 | 5.735 | 0.0135 |  |  | 5 | 172119 | 174561 | 1004 | 962
307.095 | 307.095 | 2456 | 2456 | 4.14 | 85.4779 | 8.3138 | 0.0283 |  |  | 10 | 183105 | 212402 | 1819 | 986
307.166 | 307.166 | 2457 | 2457 | 4.16 | 50.3217 | 5.9993 | 0.0147 |  |  | 8 | 150146 | 192871 | 3295 | 920
307.179 | 307.179 | 2458 | 2458 | 4.08 | 83.9557 | 10.0655 | 0.0415 |  |  | 15 | 185547 | 197754 | 1133 | 1020
307.215 | 307.215 | 2459 | 2459 | 4.22 | 26.3385 | 3.9447 | 0.0064 |  |  | 4 | 179443 | 222168 | 279 | 1324
307.242 | 307.242 | 2460 | 2460 | 3.75 | 998.9947 | 320.941 | 42.1901 |  |  | 421 | 140381 | 191650 | 1030 | 805
307.29 | 307.29 | 2461 | 2461 | 4.05 | 44.9506 | 4.849 | 0.0096 |  |  | 6 | 187988 | 190430 | 8085 | 784
307.405 | 307.405 | 2462 | 2462 | 4.33 | 30.733 | 4.6004 | 0.0087 |  |  | 6 | 186768 | 224609 | 4672 | 1022
307.413 | 307.413 | 2463 | 2463 | 3.84 | 77.1197 | 8.9922 | 0.0331 |  |  | 14 | 181885 | 184326 | 64 | 1173
307.455 | 307.455 | 2464 | 2464 | 3.93 | 77.608 | 11.492 | 0.0541 |  |  | 18 | 190430 | 195313 | 4766 | 752
307.529 | 307.529 | 2465 | 2465 | 4.16 | 54.1705 | 6.2461 | 0.016 |  |  | 7 | 189209 | 211182 | 1069 | 963
307.538 | 307.538 | 2466 | 2466 | 4.22 | 33.1744 | 4.9963 | 0.0102 |  |  | 7 | 196533 | 216064 | 630 | 740
307.582 | 307.582 | 2467 | 2467 | 4.06 | 75.6549 | 9.7468 | 0.0389 |  |  | 13 | 186768 | 198975 | 1069 | 961
307.652 | 307.652 | 2468 | 2468 | 3.9 | 105.9283 | 15.2356 | 0.0951 |  |  | 25 | 187988 | 196533 | 1253 | 990
307.664 | 307.664 | 2469 | 2469 | 4.06 | 60.0299 | 7.0501 | 0.0204 |  |  | 10 | 195313 | 203857 | 1236 | 1019
307.726 | 307.726 | 2470 | 2470 | 4.25 | 47.3346 | 5.3862 | 0.0119 |  |  | 6 | 169678 | 198975 | 1256 | 985
307.741 | 307.741 | 2471 | 2471 | 3.77 | 166.5326 | 23.9996 | 0.2359 |  |  | 30 | 136719 | 190430 | 221 | 761
307.773 | 307.773 | 2472 | 2472 | 4.05 | 50.3217 | 7.8274 | 0.0251 |  |  | 12 | 150146 | 191650 | 1812 | 987
307.798 | 307.798 | 2473 | 2473 | 3.82 | 86.3971 | 11.3623 | 0.0529 |  |  | 12 | 167236 | 190430 | 1500 | 957
307.849 | 307.849 | 2474 | 2474 | 4.16 | 67.8424 | 7.2058 | 0.0213 |  |  | 8 | 187988 | 198975 | 1068 | 960
307.941 | 307.941 | 2475 | 2475 | 3.85 | 75.1666 | 11 | 0.0496 |  |  | 15 | 175781 | 198975 | 1070 | 962
308.015 | 308.015 | 2476 | 2476 | 4.05 | 55.6354 | 6.6791 | 0.0183 |  |  | 7 | 174561 | 198975 | 4056 | 772
308.023 | 308.023 | 2477 | 2477 | 3.92 | 54.7162 | 6.6891 | 0.0183 |  |  | 7 | 168457 | 178223 | 1057 | 864
308.083 | 308.083 | 2478 | 2478 | 4.29 | 33.2318 | 4.8897 | 0.0098 |  |  | 6 | 195313 | 197754 | 1104 | 864
308.101 | 308.101 | 2479 | 2479 | 4.17 | 68.3307 | 7.4352 | 0.0226 |  |  | 9 | 186768 | 200195 | 1132 | 1024
308.13 | 308.13 | 2480 | 2480 | 4.26 | 72.2369 | 7.5178 | 0.0231 |  |  | 8 | 183105 | 208740 | 1073 | 963
308.154 | 308.154 | 2481 | 2481 | 4.18 | 37.1381 | 5.4383 | 0.0121 |  |  | 7 | 187988 | 202637 | 5216 | 985
308.241 | 308.241 | 2482 | 2482 | 4.04 | 39.0912 | 6.2728 | 0.0161 |  |  | 6 | 183105 | 194092 | 487 | 744
308.259 | 308.259 | 2483 | 2483 | 3.98 | 73.7592 | 6.7204 | 0.0185 |  |  | 8 | 169678 | 185547 | 1283 | 1023
308.299 | 308.299 | 2484 | 2484 | 3.9 | 235.8111 | 24.1292 | 0.2385 |  |  | 27 | 186768 | 195313 | 5418 | 870
308.378 | 308.378 | 2485 | 2485 | 4.02 | 69.3646 | 7.0765 | 0.0205 |  |  | 9 | 184326 | 186768 | 1286 | 993
308.428 | 308.428 | 2486 | 2486 | 4.24 | 65.8893 | 7.2656 | 0.0216 |  |  | 8 | 178223 | 192871 | 1131 | 1023
308.455 | 308.455 | 2487 | 2487 | 4.05 | 47.392 | 6.4592 | 0.0171 |  |  | 8 | 185547 | 190430 | 1103 | 898
308.502 | 308.502 | 2488 | 2488 | 3.98 | 171.358 | 17.4035 | 0.1241 |  |  | 20 | 186768 | 196533 | 1134 | 1024
308.554 | 308.554 | 2489 | 2489 | 3.84 | 119.6576 | 12.1759 | 0.0607 |  |  | 13 | 150146 | 192871 | 1386 | 1023
308.608 | 308.608 | 2490 | 2490 | 4.14 | 62.9596 | 8.386 | 0.0288 |  |  | 12 | 186768 | 198975 | 2157 | 928
308.656 | 308.656 | 2491 | 2491 | 4.46 | 37.5689 | 4.3441 | 0.0077 |  |  | 4 | 183105 | 219727 | 1252 | 985
308.704 | 308.704 | 2492 | 2492 | 3.97 | 98.1158 | 12.6863 | 0.0659 |  |  | 20 | 180664 | 186768 | 1425 | 1023
308.749 | 308.749 | 2493 | 2493 | 4.2 | 34.6967 | 4.2085 | 0.0073 |  |  | 4 | 192871 | 213623 | 1147 | 959
308.801 | 308.801 | 2494 | 2494 | 4.17 | 32.6861 | 4.5894 | 0.0086 |  |  | 4 | 173340 | 206299 | 1429 | 1024
308.852 | 308.852 | 2495 | 2495 | 5.31 | 1.4361 | 0.4159 | 0.0001 |  |  | 1 | 1221 | 468750 | 3583 | 1324
308.896 | 308.896 | 2496 | 2496 | 4.09 | 101.5338 | 9.8235 | 0.0395 |  |  | 12 | 186768 | 211182 | 1294 | 1024
308.923 | 308.923 | 2497 | 2497 | 3.72 | 54.6588 | 6.5417 | 0.0175 |  |  | 8 | 187988 | 207520 | 1032 | 926
308.974 | 308.974 | 2498 | 2498 | 4.4 | 34.151 | 4.3453 | 0.0077 |  |  | 5 | 186768 | 217285 | 1028 | 1023
309.02 | 309.02 | 2499 | 2499 | 4.08 | 108.3697 | 11.7277 | 0.0563 |  |  | 16 | 186768 | 196533 | 1132 | 1023
309.067 | 309.067 | 2500 | 2500 | 4.19 | 32.2553 | 4.6138 | 0.0087 |  |  | 7 | 142822 | 189209 | 1426 | 965
309.159 | 309.159 | 2501 | 2501 | 4.2 | 41.9635 | 5.1 | 0.0107 |  |  | 5 | 142822 | 208740 | 1178 | 959
309.222 | 309.222 | 2502 | 2502 | 4.49 | 32.7436 | 4.1492 | 0.0071 |  |  | 5 | 195313 | 211182 | 1205 | 931
309.242 | 309.242 | 2503 | 2503 | 3.95 | 52.2748 | 6.9555 | 0.0198 |  |  | 7 | 195313 | 200195 | 1170 | 1021
309.273 | 309.273 | 2504 | 2504 | 4.08 | 52.7631 | 9.0989 | 0.0339 |  |  | 12 | 186768 | 198975 | 932 | 725
309.296 | 309.296 | 2505 | 2505 | 4.28 | 65.401 | 6.2358 | 0.0159 |  |  | 7 | 170898 | 219727 | 1441 | 963
309.35 | 309.35 | 2506 | 2506 | 4.36 | 39.0338 | 4.2739 | 0.0075 |  |  | 5 | 178223 | 214844 | 1029 | 916
309.397 | 309.397 | 2507 | 2507 | 3.87 | 110.8111 | 11.731 | 0.0564 |  |  | 13 | 163574 | 173340 | 1437 | 1020
309.442 | 309.442 | 2508 | 2508 | 3.81 | 162.6264 | 17.5381 | 0.126 |  |  | 19 | 195313 | 183105 | 1397 | 962
309.54 | 309.54 | 2509 | 2509 | 4.25 | 43.4283 | 5.4596 | 0.0122 |  |  | 7 | 186768 | 209961 | 1030 | 984
309.557 | 309.557 | 2510 | 2510 | 4.56 | 29.8139 | 3.6966 | 0.0056 |  |  | 4 | 190430 | 261230 | 1055 | 1023
309.596 | 309.596 | 2511 | 2511 | 3.72 | 163.5455 | 20.027 | 0.1643 |  |  | 20 | 170898 | 184326 | 6899 | 1324
309.664 | 309.664 | 2512 | 2512 | 4.11 | 52.7057 | 6.4923 | 0.0173 |  |  | 7 | 142822 | 208740 | 1239 | 1018
309.679 | 309.679 | 2513 | 2513 | 4.39 | 33.476 | 5.0915 | 0.0106 |  |  | 7 | 195313 | 206299 | 965 | 789
309.724 | 309.724 | 2514 | 2514 | 4.05 | 47.8803 | 7.306 | 0.0219 |  |  | 9 | 185547 | 206299 | 7570 | 742
309.795 | 309.795 | 2515 | 2515 | 4.29 | 40.5561 | 4.8363 | 0.0096 |  |  | 7 | 195313 | 209961 | 1426 | 1024
309.804 | 309.804 | 2516 | 2516 | 3.79 | 111.8451 | 15.8796 | 0.1033 |  |  | 25 | 174561 | 189209 | 1325 | 965
309.849 | 309.849 | 2517 | 2517 | 3.74 | 230.9857 | 25.1594 | 0.2593 |  |  | 33 | 184326 | 196533 | 1280 | 1021
309.924 | 309.924 | 2518 | 2518 | 4.3 | 32.6861 | 5.2291 | 0.0112 |  |  | 9 | 185547 | 209961 | 1029 | 923
309.975 | 309.975 | 2519 | 2519 | 3.85 | 269.9908 | 27.4293 | 0.3082 |  |  | 30 | 187988 | 196533 | 1134 | 1024
309.999 | 309.999 | 2520 | 2520 | 3.8 | 71.8061 | 7.1694 | 0.0211 |  |  | 9 | 181885 | 190430 | 6443 | 911
310.051 | 310.051 | 2521 | 2521 | 4.18 | 51.2982 | 4.9726 | 0.0101 |  |  | 5 | 140381 | 186768 | 1284 | 1022
310.143 | 310.143 | 2522 | 2522 | 4.44 | 39.0338 | 4.3755 | 0.0078 |  |  | 6 | 186768 | 219727 | 1147 | 988
310.191 | 310.191 | 2523 | 2523 | 4.09 | 63.9936 | 7.2898 | 0.0218 |  |  | 9 | 194092 | 205078 | 7978 | 804
310.259 | 310.259 | 2524 | 2524 | 4.04 | 54.6588 | 8.6082 | 0.0304 |  |  | 14 | 181885 | 186768 | 3961 | 767
310.274 | 310.274 | 2525 | 2525 | 4.07 | 105.9283 | 10.0663 | 0.0415 |  |  | 11 | 180664 | 198975 | 1135 | 1023
310.318 | 310.318 | 2526 | 2526 | 4.37 | 32.1979 | 4.5794 | 0.0086 |  |  | 5 | 189209 | 222168 | 3354 | 748
310.342 | 310.342 | 2527 | 2527 | 4.42 | 47.3346 | 4.7649 | 0.0093 |  |  | 5 | 183105 | 227051 | 1031 | 982
310.427 | 310.427 | 2528 | 2528 | 4.33 | 30.7904 | 4.1538 | 0.0071 |  |  | 4 | 183105 | 207520 | 1279 | 1022
310.445 | 310.445 | 2529 | 2529 | 4.32 | 50.2643 | 5.4447 | 0.0121 |  |  | 7 | 186768 | 205078 | 1129 | 1024
310.483 | 310.483 | 2530 | 2530 | 5.22 | 1.192 | 0.3259 | 0 |  |  | 0 | 3015137 | 491943 | 141 | 1324
310.506 | 310.506 | 2531 | 2531 | 4.3 | 76.1432 | 8.2262 | 0.0277 |  |  | 9 | 183105 | 198975 | 1133 | 1021
310.533 | 310.533 | 2532 | 2532 | 4.04 | 80.5377 | 8.1245 | 0.027 |  |  | 11 | 186768 | 200195 | 422 | 725
310.583 | 310.583 | 2533 | 2533 | 4.22 | 52.7057 | 6.3475 | 0.0165 |  |  | 9 | 181885 | 194092 | 1095 | 827
310.632 | 310.632 | 2534 | 2534 | 3.68 | 143.0951 | 18.2333 | 0.1362 |  |  | 21 | 173340 | 184326 | 3681 | 932
310.679 | 310.679 | 2535 | 2535 | 4.57 | 28.349 | 3.7019 | 0.0056 |  |  | 4 | 174561 | 209961 | 1056 | 794
310.735 | 310.735 | 2536 | 2536 | 4.4 | 35.185 | 4.4543 | 0.0081 |  |  | 6 | 186768 | 220947 | 1271 | 1023
310.816 | 310.816 | 2537 | 2537 | 3.99 | 108.4271 | 9.5883 | 0.0377 |  |  | 11 | 183105 | 186768 | 1285 | 924
310.887 | 310.887 | 2538 | 2538 | 3.87 | 86.8854 | 12.7142 | 0.0662 |  |  | 16 | 187988 | 197754 | 3796 | 854
310.898 | 310.898 | 2539 | 2539 | 3.79 | 105.44 | 10.4609 | 0.0448 |  |  | 13 | 184326 | 189209 | 1191 | 1023
310.961 | 310.961 | 2540 | 2540 | 4.34 | 47.392 | 4.9247 | 0.0099 |  |  | 4 | 174561 | 198975 | 1283 | 987
310.976 | 310.976 | 2541 | 2541 | 3.62 | 338.8959 | 30.9091 | 0.3913 |  |  | 31 | 187988 | 181885 | 4575 | 985
311.012 | 311.012 | 2542 | 2542 | 4.34 | 33.6627 | 3.8652 | 0.0061 |  |  | 4 | 186768 | 212402 | 1028 | 1023
311.036 | 311.036 | 2543 | 2543 | 3.9 | 107.8814 | 15.0193 | 0.0924 |  |  | 25 | 195313 | 196533 | 6981 | 725
311.082 | 311.082 | 2544 | 2544 | 3.99 | 32.6861 | 3.7642 | 0.0058 |  |  | 5 | 30518 | 181885 | 1161 | 1021
311.183 | 311.183 | 2545 | 2545 | 4.11 | 102.5104 | 9.2306 | 0.0349 |  |  | 9 | 181885 | 211182 | 1075 | 964
311.197 | 311.197 | 2546 | 2546 | 4.42 | 36.5924 | 4.4642 | 0.0082 |  |  | 6 | 185547 | 246582 | 1390 | 1019
311.253 | 311.253 | 2547 | 2547 | 4.35 | 32.7436 | 4.4413 | 0.0081 |  |  | 6 | 142822 | 236816 | 2049 | 1021
311.32 | 311.32 | 2548 | 2548 | 3.88 | 55.1471 | 9.1127 | 0.034 |  |  | 11 | 189209 | 195313 | 3666 | 976
311.335 | 311.335 | 2549 | 2549 | 4.05 | 104.5209 | 14.8392 | 0.0902 |  |  | 21 | 142822 | 208740 | 1211 | 1023
311.377 | 311.377 | 2550 | 2550 | 4.42 | 30.2447 | 3.6755 | 0.0055 |  |  | 4 | 186768 | 218506 | 1030 | 1023
311.442 | 311.442 | 2551 | 2551 | 3.76 | 308.565 | 30.9084 | 0.3913 |  |  | 35 | 187988 | 194092 | 786 | 738
311.461 | 311.461 | 2552 | 2552 | 3.87 | 156.7096 | 21.6362 | 0.1917 |  |  | 35 | 189209 | 198975 | 1133 | 1024
311.506 | 311.506 | 2553 | 2553 | 4.11 | 96.651 | 9.7281 | 0.0388 |  |  | 12 | 186768 | 196533 | 1131 | 1023
311.532 | 311.532 | 2554 | 2554 | 4.37 | 38.5455 | 4.4426 | 0.0081 |  |  | 4 | 130615 | 212402 | 1030 | 934
311.58 | 311.58 | 2555 | 2555 | 4.1 | 113.2525 | 11.0225 | 0.0498 |  |  | 10 | 130615 | 196533 | 1132 | 1021
311.625 | 311.625 | 2556 | 2556 | 3.71 | 290.0678 | 40.2369 | 0.6631 |  |  | 50 | 142822 | 186768 | 700 | 725
311.672 | 311.672 | 2557 | 2557 | 4.08 | 278.2916 | 27.1658 | 0.3023 |  |  | 32 | 180664 | 201416 | 3566 | 965
311.776 | 311.776 | 2558 | 2558 | 3.62 | 195.3412 | 24.7187 | 0.2503 |  |  | 46 | 184326 | 184326 | 3954 | 847
311.789 | 311.789 | 2559 | 2559 | 3.82 | 343.7213 | 32.5215 | 0.4332 |  |  | 35 | 187988 | 192871 | 7743 | 1020
311.852 | 311.852 | 2560 | 2560 | 4.16 | 40.0678 | 5.1783 | 0.011 |  |  | 6 | 178223 | 198975 | 764 | 733
311.868 | 311.868 | 2561 | 2561 | 3.78 | 133.3295 | 12.6491 | 0.0655 |  |  | 14 | 186768 | 184326 | 1319 | 959
311.906 | 311.906 | 2562 | 2562 | 4.11 | 55.6928 | 8.464 | 0.0293 |  |  | 12 | 142822 | 220947 | 1144 | 958
311.978 | 311.978 | 2563 | 2563 | 3.8 | 91.8256 | 8.8037 | 0.0317 |  |  | 11 | 185547 | 181885 | 4007 | 1023
311.992 | 311.992 | 2564 | 2564 | 3.75 | 357.3932 | 46.6642 | 0.8919 |  |  | 58 | 185547 | 187988 | 2370 | 1021
312.027 | 312.027 | 2565 | 2565 | 3.48 | 357.3932 | 34.4215 | 0.4853 |  |  | 41 | 187988 | 194092 | 8154 | 744
312.051 | 312.051 | 2566 | 2566 | 4.12 | 55.2045 | 8.0435 | 0.0265 |  |  | 8 | 180664 | 229492 | 1106 | 980
312.116 | 312.116 | 2567 | 2567 | 3.89 | 189.4244 | 20.7601 | 0.1765 |  |  | 28 | 187988 | 195313 | 1132 | 1024
312.213 | 312.213 | 2568 | 2568 | 3.74 | 108.3697 | 14.46 | 0.0856 |  |  | 24 | 128174 | 189209 | 2138 | 725
312.226 | 312.226 | 2569 | 2569 | 4.08 | 72.7252 | 9.5672 | 0.0375 |  |  | 14 | 181885 | 202637 | 7844 | 927
312.269 | 312.269 | 2570 | 2570 | 4.14 | 35.6158 | 6.4535 | 0.0171 |  |  | 9 | 183105 | 203857 | 4836 | 973
312.342 | 312.342 | 2571 | 2571 | 4.04 | 93.7213 | 14.3393 | 0.0842 |  |  | 21 | 185547 | 200195 | 1831 | 963
312.351 | 312.351 | 2572 | 2572 | 4 | 113.7982 | 13.2905 | 0.0724 |  |  | 15 | 181885 | 190430 | 1477 | 1022
312.414 | 312.414 | 2573 | 2573 | 3.98 | 161.5924 | 20.6779 | 0.1751 |  |  | 31 | 187988 | 197754 | 4014 | 984
312.43 | 312.43 | 2574 | 2574 | 3.97 | 222.6275 | 25.0424 | 0.2569 |  |  | 38 | 184326 | 196533 | 1249 | 1024
312.473 | 312.473 | 2575 | 2575 | 3.92 | 248.9947 | 35.842 | 0.5262 |  |  | 65 | 190430 | 197754 | 2634 | 830
312.499 | 312.499 | 2576 | 2576 | 4.18 | 41.4752 | 6.4504 | 0.017 |  |  | 12 | 194092 | 202637 | 4208 | 931
312.607 | 312.607 | 2577 | 2577 | 3.99 | 47.392 | 5.6704 | 0.0132 |  |  | 9 | 140381 | 185547 | 1283 | 939
312.618 | 312.618 | 2578 | 2578 | 4.33 | 46.8463 | 5.771 | 0.0136 |  |  | 8 | 196533 | 214844 | 1030 | 980
312.675 | 312.675 | 2579 | 2579 | 4.16 | 50.81 | 7.7048 | 0.0243 |  |  | 11 | 181885 | 197754 | 1280 | 922
312.741 | 312.741 | 2580 | 2580 | 4.28 | 41.9635 | 5.66 | 0.0131 |  |  | 7 | 195313 | 203857 | 1121 | 957
312.757 | 312.757 | 2581 | 2581 | 4.26 | 41.5326 | 4.8102 | 0.0095 |  |  | 7 | 196533 | 201416 | 1051 | 818
312.795 | 312.795 | 2582 | 2582 | 4.39 | 25.8502 | 3.4998 | 0.005 |  |  | 4 | 150146 | 212402 | 1027 | 931
312.845 | 312.845 | 2583 | 2583 | 4.09 | 95.1861 | 10.4552 | 0.0448 |  |  | 11 | 161133 | 189209 | 1449 | 966
312.909 | 312.909 | 2584 | 2584 | 4 | 84.4439 | 12.168 | 0.0606 |  |  | 17 | 192871 | 195313 | 6510 | 971
312.976 | 312.976 | 2585 | 2585 | 3.96 | 169.4049 | 18.5433 | 0.1408 |  |  | 21 | 180664 | 194092 | 2802 | 739
312.991 | 312.991 | 2586 | 2586 | 3.94 | 115.2057 | 12.7798 | 0.0669 |  |  | 14 | 183105 | 195313 | 2809 | 756
313.06 | 313.06 | 2587 | 2587 | 4.51 | 26.3385 | 3.4287 | 0.0048 |  |  | 4 | 187988 | 228271 | 1026 | 924
313.069 | 313.069 | 2588 | 2588 | 3.97 | 253.8775 | 30.9369 | 0.392 |  |  | 42 | 194092 | 195313 | 610 | 725
313.106 | 313.106 | 2589 | 2589 | 3.96 | 61.4947 | 8.1984 | 0.0275 |  |  | 12 | 186768 | 195313 | 2395 | 1324
313.134 | 313.134 | 2590 | 2590 | 3.61 | 192.8424 | 24.3269 | 0.2424 |  |  | 29 | 196533 | 177002 | 6935 | 977
313.234 | 313.234 | 2591 | 2591 | 3.88 | 125.517 | 16.7891 | 0.1155 |  |  | 24 | 195313 | 197754 | 411 | 737
313.241 | 313.241 | 2592 | 2592 | 3.44 | 998.9947 | 172.3899 | 12.1726 |  |  | 235 | 126953 | 174561 | 5483 | 757
313.286 | 313.286 | 2593 | 2593 | 3.2 | 230.9283 | 33.2865 | 0.4538 |  |  | 62 | 140381 | 147705 | 115 | 737
313.314 | 313.314 | 2594 | 2594 | 3.82 | 232.8814 | 31.5515 | 0.4078 |  |  | 57 | 186768 | 198975 | 3903 | 985
313.426 | 313.426 | 2595 | 2595 | 3.88 | 804.1705 | 117.8719 | 5.6909 |  |  | 177 | 184326 | 195313 | 3176 | 807
313.526 | 313.526 | 2596 | 2596 | 3.9 | 187.9596 | 21.4912 | 0.1892 |  |  | 31 | 189209 | 197754 | 5341 | 865
313.538 | 313.538 | 2597 | 2597 | 3.84 | 806.6119 | 80.4603 | 2.6517 |  |  | 101 | 186768 | 196533 | 1143 | 728
313.58 | 313.58 | 2598 | 2598 | 3.91 | 171.8463 | 20.1866 | 0.1669 |  |  | 26 | 181885 | 192871 | 1137 | 1024
313.651 | 313.651 | 2599 | 2599 | 3.84 | 170.9271 | 14.9554 | 0.0916 |  |  | 17 | 190430 | 198975 | 7606 | 1324
313.67 | 313.67 | 2600 | 2600 | 3.89 | 232.9389 | 31.8362 | 0.4151 |  |  | 49 | 181885 | 189209 | 3304 | 1023
313.69 | 313.69 | 2601 | 2601 | 4.06 | 42.0209 | 7.304 | 0.0219 |  |  | 13 | 195313 | 198975 | 1049 | 963
313.792 | 313.792 | 2602 | 2602 | 3.85 | 199.6783 | 20.2071 | 0.1673 |  |  | 25 | 186768 | 192871 | 1135 | 1024
313.804 | 313.804 | 2603 | 2603 | 3.95 | 63.017 | 10.3328 | 0.0437 |  |  | 17 | 187988 | 195313 | 4913 | 736
313.847 | 313.847 | 2604 | 2604 | 3.8 | 344.7553 | 39.6125 | 0.6427 |  |  | 48 | 186768 | 189209 | 1391 | 1024
313.924 | 313.924 | 2605 | 2605 | 3.74 | 121.065 | 17.0403 | 0.1189 |  |  | 24 | 183105 | 189209 | 905 | 796
314 | 314 | 2606 | 2606 | 3.9 | 176.7865 | 27.2877 | 0.305 |  |  | 34 | 170898 | 191650 | 5678 | 966
314.009 | 314.009 | 2607 | 2607 | 4.1 | 57.5885 | 7.5151 | 0.0231 |  |  | 11 | 187988 | 198975 | 5506 | 1020
314.078 | 314.078 | 2608 | 2608 | 3.99 | 66.9232 | 8.8652 | 0.0322 |  |  | 14 | 150146 | 197754 | 1114 | 755
314.085 | 314.085 | 2609 | 2609 | 3.97 | 111.2994 | 11.0876 | 0.0504 |  |  | 16 | 186768 | 214844 | 2675 | 962
314.13 | 314.13 | 2610 | 2610 | 3.88 | 114.2291 | 14.852 | 0.0904 |  |  | 22 | 185547 | 196533 | 5712 | 755
314.154 | 314.154 | 2611 | 2611 | 4.02 | 114.7174 | 15.8317 | 0.1027 |  |  | 22 | 186768 | 196533 | 6746 | 1324
314.266 | 314.266 | 2612 | 2612 | 4.06 | 67.8424 | 10.12 | 0.0419 |  |  | 16 | 185547 | 197754 | 1568 | 732
314.272 | 314.272 | 2613 | 2613 | 3.81 | 73.0268 | 15.0291 | 0.0925 |  |  | 36 | 150146 | 189209 | 35 | 725
314.331 | 314.331 | 2614 | 2614 | 3.93 | 103.4869 | 15.8851 | 0.1034 |  |  | 21 | 191650 | 196533 | 2240 | 731
314.406 | 314.406 | 2615 | 2615 | 4.14 | 40.0678 | 5.8749 | 0.0141 |  |  | 6 | 130615 | 190430 | 4351 | 871
314.414 | 314.414 | 2616 | 2616 | 4.25 | 33.7201 | 4.4031 | 0.0079 |  |  | 6 | 185547 | 212402 | 1280 | 932
314.459 | 314.459 | 2617 | 2617 | 4.02 | 42.94 | 6.6991 | 0.0184 |  |  | 10 | 150146 | 196533 | 2473 | 873
314.484 | 314.484 | 2618 | 2618 | 4.1 | 89.8725 | 10.1002 | 0.0418 |  |  | 16 | 183105 | 195313 | 1324 | 962
314.533 | 314.533 | 2619 | 2619 | 3.96 | 77.608 | 12.2621 | 0.0616 |  |  | 19 | 190430 | 196533 | 6529 | 964
314.584 | 314.584 | 2620 | 2620 | 3.83 | 254.9115 | 28.9152 | 0.3425 |  |  | 48 | 183105 | 190430 | 3196 | 770
314.69 | 314.69 | 2621 | 2621 | 3.97 | 71.8061 | 9.0411 | 0.0335 |  |  | 12 | 185547 | 189209 | 1325 | 1023
314.74 | 314.74 | 2622 | 2622 | 4.08 | 56.1811 | 8.7498 | 0.0314 |  |  | 13 | 185547 | 196533 | 3688 | 725
314.765 | 314.765 | 2623 | 2623 | 3.74 | 277.315 | 49.6991 | 1.0117 |  |  | 81 | 187988 | 192871 | 2270 | 1023
314.816 | 314.816 | 2624 | 2624 | 3.86 | 389.1314 | 41.3168 | 0.6992 |  |  | 58 | 186768 | 198975 | 1138 | 1025
314.949 | 314.949 | 2625 | 2625 | 3.78 | 163.5455 | 17.7765 | 0.1294 |  |  | 24 | 185547 | 195313 | 7595 | 979
314.96 | 314.96 | 2626 | 2626 | 3.98 | 109.4037 | 16.8464 | 0.1162 |  |  | 25 | 196533 | 196533 | 6389 | 875
315.005 | 315.005 | 2627 | 2627 | 3.94 | 78.1537 | 11.8436 | 0.0575 |  |  | 22 | 185547 | 196533 | 1167 | 975
315.03 | 315.03 | 2628 | 2628 | 4.01 | 109.4037 | 14.9697 | 0.0918 |  |  | 25 | 184326 | 191650 | 2886 | 1324
315.084 | 315.084 | 2629 | 2629 | 3.8 | 171.9037 | 25.4593 | 0.2655 |  |  | 37 | 195313 | 195313 | 439 | 725
315.187 | 315.187 | 2630 | 2630 | 3.65 | 149.8736 | 21.9311 | 0.197 |  |  | 34 | 141602 | 177002 | 3831 | 782
315.197 | 315.197 | 2631 | 2631 | 4.04 | 83.9557 | 11.5828 | 0.055 |  |  | 20 | 187988 | 200195 | 1132 | 1022
315.261 | 315.261 | 2632 | 2632 | 4.02 | 70.8295 | 9.3765 | 0.036 |  |  | 15 | 183105 | 194092 | 1286 | 926
315.272 | 315.272 | 2633 | 2633 | 3.97 | 115.7514 | 22.7104 | 0.2113 |  |  | 43 | 195313 | 197754 | 4164 | 727
315.331 | 315.331 | 2634 | 2634 | 3.76 | 523.8971 | 81.781 | 2.7395 |  |  | 149 | 196533 | 197754 | 4532 | 725
315.422 | 315.422 | 2635 | 2635 | 3.86 | 132.8412 | 24.0184 | 0.2363 |  |  | 30 | 181885 | 200195 | 4859 | 1023
315.429 | 315.429 | 2636 | 2636 | 3.76 | 148.4088 | 27.5559 | 0.311 |  |  | 53 | 185547 | 195313 | 918 | 737
315.498 | 315.498 | 2637 | 2637 | 3.63 | 110.8686 | 11.4301 | 0.0535 |  |  | 13 | 155029 | 187988 | 7672 | 892
315.507 | 315.507 | 2638 | 2638 | 4.08 | 74.6783 | 9.8841 | 0.04 |  |  | 17 | 195313 | 200195 | 1240 | 1021
315.548 | 315.548 | 2639 | 2639 | 3.71 | 566.3775 | 71.029 | 2.0665 |  |  | 113 | 195313 | 197754 | 1248 | 1025
315.635 | 315.635 | 2640 | 2640 | 3.99 | 127.901 | 20.0656 | 0.1649 |  |  | 33 | 186768 | 192871 | 1894 | 923
315.648 | 315.648 | 2641 | 2641 | 4.4 | 28.7799 | 4.4345 | 0.0081 |  |  | 7 | 195313 | 220947 | 1027 | 930
315.715 | 315.715 | 2642 | 2642 | 4.18 | 47.8229 | 6.0781 | 0.0151 |  |  | 9 | 186768 | 201416 | 1128 | 1017
315.726 | 315.726 | 2643 | 2643 | 3.85 | 286.1041 | 32.4275 | 0.4307 |  |  | 46 | 197754 | 201416 | 6949 | 933
315.764 | 315.764 | 2644 | 2644 | 3.9 | 251.9818 | 35.2036 | 0.5076 |  |  | 63 | 185547 | 192871 | 3530 | 919
315.841 | 315.841 | 2645 | 2645 | 3.55 | 137.724 | 19.5785 | 0.157 |  |  | 22 | 179443 | 187988 | 8034 | 772
315.853 | 315.853 | 2646 | 2646 | 3.98 | 82.0025 | 10.238 | 0.0429 |  |  | 11 | 190430 | 198975 | 7650 | 801
315.912 | 315.912 | 2647 | 2647 | 4 | 34.2084 | 3.8925 | 0.0062 |  |  | 6 | 150146 | 192871 | 90 | 1324
315.93 | 315.93 | 2648 | 2648 | 4.18 | 50.81 | 7.0887 | 0.0206 |  |  | 14 | 183105 | 200195 | 1125 | 921
315.964 | 315.964 | 2649 | 2649 | 4.15 | 58.0768 | 7.914 | 0.0257 |  |  | 13 | 186768 | 202637 | 6180 | 817
315.991 | 315.991 | 2650 | 2650 | 4.12 | 45.8697 | 7.623 | 0.0238 |  |  | 17 | 186768 | 202637 | 4186 | 1020
316.088 | 316.088 | 2651 | 2651 | 4.02 | 74.7357 | 13.3585 | 0.0731 |  |  | 20 | 183105 | 192871 | 4061 | 1021
316.101 | 316.101 | 2652 | 2652 | 3.71 | 287.5689 | 39.3991 | 0.6358 |  |  | 76 | 194092 | 197754 | 2129 | 1023
316.143 | 316.143 | 2653 | 2653 | 3.91 | 80.5951 | 13.469 | 0.0743 |  |  | 22 | 195313 | 194092 | 2645 | 1022
316.214 | 316.214 | 2654 | 2654 | 3.55 | 74.4916 | 8.2568 | 0.0279 |  |  | 16 | 150146 | 191650 | 6 | 736
316.226 | 316.226 | 2655 | 2655 | 3.77 | 192.4115 | 35.3414 | 0.5116 |  |  | 59 | 185547 | 189209 | 3234 | 758
316.287 | 316.287 | 2656 | 2656 | 3.9 | 158.6627 | 19.6163 | 0.1576 |  |  | 24 | 166016 | 187988 | 1509 | 1023
316.304 | 316.304 | 2657 | 2657 | 3.68 | 155.3021 | 22.0265 | 0.1987 |  |  | 34 | 195313 | 187988 | 7571 | 768
316.345 | 316.345 | 2658 | 2658 | 3.85 | 131.3764 | 24.9502 | 0.255 |  |  | 40 | 169678 | 187988 | 1117 | 1024
316.423 | 316.423 | 2659 | 2659 | 3.86 | 67.8424 | 11.4477 | 0.0537 |  |  | 16 | 181885 | 194092 | 7761 | 735
316.429 | 316.429 | 2660 | 2660 | 3.9 | 63.9936 | 10.4618 | 0.0448 |  |  | 16 | 185547 | 190430 | 6381 | 727
316.493 | 316.493 | 2661 | 2661 | 3.8 | 291.9635 | 46.395 | 0.8817 |  |  | 92 | 186768 | 195313 | 1513 | 1023
316.507 | 316.507 | 2662 | 2662 | 3.98 | 88.4076 | 11.2645 | 0.052 |  |  | 13 | 168457 | 187988 | 1470 | 1018
316.573 | 316.573 | 2663 | 2663 | 3.78 | 98.1732 | 16.0077 | 0.105 |  |  | 27 | 195313 | 192871 | 2870 | 942
316.587 | 316.587 | 2664 | 2664 | 4.06 | 41.0443 | 4.9883 | 0.0102 |  |  | 6 | 184326 | 206299 | 1427 | 960
316.63 | 316.63 | 2665 | 2665 | 3.88 | 239.2291 | 24.6862 | 0.2496 |  |  | 33 | 187988 | 201416 | 1056 | 832
316.655 | 316.655 | 2666 | 2666 | 3.77 | 286.5924 | 46.0885 | 0.8701 |  |  | 66 | 194092 | 196533 | 2264 | 757
316.71 | 316.71 | 2667 | 2667 | 3.8 | 170.9271 | 20.1035 | 0.1655 |  |  | 29 | 185547 | 187988 | 6718 | 962
316.824 | 316.824 | 2668 | 2668 | 4.08 | 41.5326 | 6.2113 | 0.0158 |  |  | 10 | 195313 | 197754 | 1506 | 917
316.836 | 316.836 | 2669 | 2669 | 4.13 | 54.7162 | 6.5648 | 0.0177 |  |  | 9 | 184326 | 178223 | 1126 | 936
316.873 | 316.873 | 2670 | 2670 | 4.13 | 40.9869 | 5.9668 | 0.0146 |  |  | 9 | 186768 | 220947 | 6664 | 983
316.942 | 316.942 | 2671 | 2671 | 4.22 | 86.3971 | 9.8656 | 0.0399 |  |  | 11 | 183105 | 197754 | 1135 | 1023
316.96 | 316.96 | 2672 | 2672 | 4.22 | 47.8229 | 5.5635 | 0.0127 |  |  | 8 | 181885 | 198975 | 1072 | 1021
316.995 | 316.995 | 2673 | 2673 | 4.08 | 42.4518 | 6.8991 | 0.0195 |  |  | 12 | 195313 | 207520 | 7037 | 980
317.019 | 317.019 | 2674 | 2674 | 3.72 | 59.0533 | 6.9099 | 0.0196 |  |  | 9 | 180664 | 194092 | 9 | 725
317.068 | 317.068 | 2675 | 2675 | 4.2 | 43.4283 | 6.0842 | 0.0152 |  |  | 10 | 196533 | 201416 | 1785 | 1013
317.118 | 317.118 | 2676 | 2676 | 4.28 | 44.4049 | 5.2449 | 0.0113 |  |  | 7 | 189209 | 222168 | 1141 | 982
317.192 | 317.192 | 2677 | 2677 | 3.86 | 180.2045 | 23.2668 | 0.2217 |  |  | 36 | 186768 | 195313 | 6408 | 1022
317.267 | 317.267 | 2678 | 2678 | 4.52 | 27.315 | 3.4847 | 0.005 |  |  | 4 | 181885 | 227051 | 1027 | 961
317.275 | 317.275 | 2679 | 2679 | 4.35 | 46.4154 | 5.41 | 0.012 |  |  | 7 | 195313 | 205078 | 1047 | 958
317.316 | 317.316 | 2680 | 2680 | 4.18 | 64.4244 | 6.6674 | 0.0182 |  |  | 9 | 186768 | 205078 | 1075 | 963
317.383 | 317.383 | 2681 | 2681 | 4.1 | 69.7955 | 7.5874 | 0.0236 |  |  | 10 | 187988 | 200195 | 1075 | 964
317.398 | 317.398 | 2682 | 2682 | 4.1 | 61.0064 | 8.0818 | 0.0268 |  |  | 13 | 189209 | 205078 | 7243 | 772
317.441 | 317.441 | 2683 | 2683 | 4.07 | 93.7213 | 14.2477 | 0.0831 |  |  | 25 | 185547 | 198975 | 1079 | 967
317.51 | 317.51 | 2684 | 2684 | 4.22 | 38.0572 | 6.1471 | 0.0155 |  |  | 9 | 180664 | 213623 | 388 | 758
317.523 | 317.523 | 2685 | 2685 | 4.08 | 44.4049 | 6.5489 | 0.0176 |  |  | 10 | 196533 | 196533 | 275 | 821
317.566 | 317.566 | 2686 | 2686 | 3.63 | 128.3893 | 15.9004 | 0.1036 |  |  | 24 | 169678 | 179443 | 7219 | 973
317.638 | 317.638 | 2687 | 2687 | 3.84 | 186.5521 | 23.9105 | 0.2342 |  |  | 36 | 195313 | 195313 | 4587 | 739
317.648 | 317.648 | 2688 | 2688 | 3.99 | 55.6928 | 8.2464 | 0.0279 |  |  | 14 | 185547 | 198975 | 6453 | 865
317.72 | 317.72 | 2689 | 2689 | 4.21 | 73.2135 | 8.7314 | 0.0312 |  |  | 11 | 194092 | 205078 | 1132 | 1020
317.726 | 317.726 | 2690 | 2690 | 4.47 | 23.8971 | 2.9239 | 0.0035 |  |  | 3 | 187988 | 268555 | 811 | 745
317.785 | 317.785 | 2691 | 2691 | 3.8 | 162.6264 | 20.1208 | 0.1658 |  |  | 26 | 194092 | 196533 | 6361 | 929
317.804 | 317.804 | 2692 | 2692 | 3.97 | 65.9467 | 8.2726 | 0.028 |  |  | 13 | 196533 | 198975 | 722 | 739
317.843 | 317.843 | 2693 | 2693 | 3.92 | 105.9857 | 14.8686 | 0.0906 |  |  | 32 | 195313 | 197754 | 1115 | 1023
317.921 | 317.921 | 2694 | 2694 | 4.01 | 101.1029 | 12.9516 | 0.0687 |  |  | 19 | 167236 | 202637 | 1284 | 957
317.929 | 317.929 | 2695 | 2695 | 3.93 | 110.8111 | 16.5988 | 0.1129 |  |  | 30 | 189209 | 196533 | 4741 | 925
317.988 | 317.988 | 2696 | 2696 | 4.04 | 51.2408 | 6.8394 | 0.0192 |  |  | 12 | 189209 | 203857 | 320 | 744
318.038 | 318.038 | 2697 | 2697 | 3.87 | 84.9896 | 16.3521 | 0.1095 |  |  | 26 | 195313 | 197754 | 5831 | 1022
318.064 | 318.064 | 2698 | 2698 | 3.68 | 114.2865 | 15.5995 | 0.0997 |  |  | 21 | 141602 | 185547 | 1295 | 1023
318.162 | 318.162 | 2699 | 2699 | 3.87 | 232.8814 | 25.5023 | 0.2664 |  |  | 45 | 190430 | 200195 | 6892 | 745
318.179 | 318.179 | 2700 | 2700 | 3.83 | 126.9818 | 16.8709 | 0.1166 |  |  | 28 | 195313 | 196533 | 5850 | 960
318.22 | 318.22 | 2701 | 2701 | 3.89 | 189.4818 | 31.279 | 0.4007 |  |  | 44 | 195313 | 191650 | 1622 | 777
318.312 | 318.312 | 2702 | 2702 | 3.75 | 225.0689 | 31.7357 | 0.4125 |  |  | 48 | 196533 | 190430 | 7600 | 923
318.319 | 318.319 | 2703 | 2703 | 3.18 | 225.0689 | 36.9578 | 0.5595 |  |  | 59 | 196533 | 197754 | 8189 | 763
318.392 | 318.392 | 2704 | 2704 | 3.25 | 225.0689 | 48.2497 | 0.9536 |  |  | 76 | 196533 | 191650 | 8189 | 746
318.398 | 318.398 | 2705 | 2705 | 3.14 | 225.0689 | 29.5157 | 0.3568 |  |  | 41 | 192871 | 197754 | 8189 | 738
318.484 | 318.484 | 2706 | 2706 | 3.14 | 225.0689 | 37.9629 | 0.5903 |  |  | 69 | 196533 | 189209 | 8189 | 738
318.491 | 318.491 | 2707 | 2707 | 3.01 | 225.0689 | 24.3135 | 0.2421 |  |  | 34 | 168457 | 197754 | 8189 | 1324
318.576 | 318.576 | 2708 | 2708 | 3.98 | 78.642 | 14.4552 | 0.0856 |  |  | 24 | 185547 | 191650 | 1535 | 1023
318.585 | 318.585 | 2709 | 2709 | 3.84 | 103.0561 | 14.2194 | 0.0828 |  |  | 18 | 186768 | 195313 | 4998 | 775
318.644 | 318.644 | 2710 | 2710 | 3.94 | 66.6791 | 12.73 | 0.0664 |  |  | 19 | 186768 | 191650 | 1006 | 918
318.724 | 318.724 | 2711 | 2711 | 3.93 | 228.4869 | 34.0226 | 0.4741 |  |  | 41 | 195313 | 203857 | 1141 | 1023
318.742 | 318.742 | 2712 | 2712 | 3.85 | 114.7748 | 19.8505 | 0.1614 |  |  | 27 | 167236 | 187988 | 4707 | 1023
318.787 | 318.787 | 2713 | 2713 | 3.9 | 125.4596 | 23.6971 | 0.23 |  |  | 39 | 195313 | 198975 | 4304 | 1023
318.815 | 318.815 | 2714 | 2714 | 4.32 | 41.5326 | 5.9117 | 0.0143 |  |  | 9 | 195313 | 202637 | 1044 | 959
318.915 | 318.915 | 2715 | 2715 | 4.01 | 182.1002 | 19.7455 | 0.1597 |  |  | 27 | 186768 | 203857 | 1247 | 737
318.931 | 318.931 | 2716 | 2716 | 4.3 | 74.2475 | 7.0372 | 0.0203 |  |  | 9 | 185547 | 209961 | 1058 | 967
318.973 | 318.973 | 2717 | 2717 | 3.93 | 94.6979 | 14.0917 | 0.0813 |  |  | 21 | 190430 | 198975 | 370 | 730
319.049 | 319.049 | 2718 | 2718 | 4.18 | 69.8529 | 7.6726 | 0.0241 |  |  | 9 | 185547 | 205078 | 1171 | 965
319.112 | 319.112 | 2719 | 2719 | 4.08 | 134.7369 | 17.5459 | 0.1261 |  |  | 28 | 185547 | 200195 | 1246 | 1024
319.181 | 319.181 | 2720 | 2720 | 4.26 | 41.4752 | 6.2375 | 0.0159 |  |  | 11 | 195313 | 206299 | 1030 | 866
319.195 | 319.195 | 2721 | 2721 | 4.21 | 52.2174 | 7.5155 | 0.0231 |  |  | 14 | 196533 | 209961 | 3364 | 968
319.235 | 319.235 | 2722 | 2722 | 4.15 | 43.4857 | 7.1619 | 0.021 |  |  | 9 | 183105 | 198975 | 3534 | 973
319.303 | 319.303 | 2723 | 2723 | 4.06 | 122.5873 | 16.2573 | 0.1083 |  |  | 22 | 185547 | 200195 | 2275 | 725
319.32 | 319.32 | 2724 | 2724 | 4.2 | 37.6264 | 5.213 | 0.0111 |  |  | 6 | 142822 | 206299 | 1506 | 958
319.361 | 319.361 | 2725 | 2725 | 4 | 147.4322 | 19.4611 | 0.1551 |  |  | 34 | 195313 | 198975 | 6237 | 958
319.441 | 319.441 | 2726 | 2726 | 3.86 | 58.0768 | 7.6758 | 0.0241 |  |  | 11 | 192871 | 203857 | 2309 | 959
319.504 | 319.504 | 2727 | 2727 | 3.82 | 134.2486 | 17.1271 | 0.1202 |  |  | 22 | 196533 | 191650 | 912 | 738
319.523 | 319.523 | 2728 | 2728 | 3.45 | 998.9947 | 335.3151 | 46.0539 |  |  | 520 | 137939 | 170898 | 21 | 725
319.563 | 319.563 | 2729 | 2729 | 3.58 | 125.4596 | 20.4827 | 0.1718 |  |  | 31 | 142822 | 184326 | 853 | 725
319.64 | 319.64 | 2730 | 2730 | 4.04 | 33.2318 | 5.908 | 0.0143 |  |  | 11 | 187988 | 194092 | 6679 | 759
319.648 | 319.648 | 2731 | 2731 | 3.84 | 267.0611 | 33.2478 | 0.4528 |  |  | 45 | 186768 | 190430 | 1508 | 1024
319.709 | 319.709 | 2732 | 2732 | 3.92 | 69.7955 | 10.2407 | 0.043 |  |  | 14 | 185547 | 191650 | 2391 | 725
319.726 | 319.726 | 2733 | 2733 | 4.18 | 47.3346 | 6.4837 | 0.0172 |  |  | 9 | 195313 | 198975 | 1123 | 958
319.761 | 319.761 | 2734 | 2734 | 3.99 | 151.8268 | 20.5841 | 0.1736 |  |  | 35 | 186768 | 203857 | 2346 | 932
319.785 | 319.785 | 2735 | 2735 | 3.98 | 102.5678 | 17.0374 | 0.1189 |  |  | 27 | 195313 | 198975 | 4406 | 725
319.842 | 319.842 | 2736 | 2736 | 3.83 | 178.6822 | 25.5285 | 0.2669 |  |  | 33 | 166016 | 194092 | 5056 | 970
319.899 | 319.899 | 2737 | 2737 | 3.88 | 137.2357 | 25.1583 | 0.2593 |  |  | 69 | 195313 | 198975 | 3678 | 1023
319.954 | 319.954 | 2738 | 2738 | 3.61 | 400.8502 | 53.451 | 1.1702 |  |  | 63 | 137939 | 166016 | 739 | 725
320.014 | 320.014 | 2739 | 2739 | 3.85 | 173.8568 | 28.0257 | 0.3217 |  |  | 41 | 194092 | 194092 | 1577 | 1024
320.086 | 320.086 | 2740 | 2740 | 4.05 | 169.4049 | 18.6489 | 0.1425 |  |  | 24 | 195313 | 201416 | 1527 | 962
320.15 | 320.15 | 2741 | 2741 | 3.87 | 109.8346 | 18.1594 | 0.1351 |  |  | 29 | 187988 | 195313 | 7466 | 1020
320.206 | 320.206 | 2742 | 2742 | 3.95 | 168.4283 | 19.8536 | 0.1615 |  |  | 29 | 189209 | 198975 | 1245 | 1024
320.315 | 320.315 | 2743 | 2743 | 4.01 | 128.8775 | 17.7816 | 0.1295 |  |  | 35 | 196533 | 201416 | 2668 | 1023
320.383 | 320.383 | 2744 | 2744 | 3.91 | 95.6744 | 15.811 | 0.1024 |  |  | 28 | 186768 | 194092 | 2886 | 893
320.398 | 320.398 | 2745 | 2745 | 3.97 | 67.4115 | 9.0147 | 0.0333 |  |  | 11 | 195313 | 194092 | 5033 | 877
320.443 | 320.443 | 2746 | 2746 | 3.7 | 88.8959 | 16.6044 | 0.1129 |  |  | 24 | 169678 | 197754 | 7517 | 727
320.468 | 320.468 | 2747 | 2747 | 3.49 | 95.4877 | 27.657 | 0.3133 |  |  | 82 | 137939 | 166016 | 18 | 725
320.596 | 320.596 | 2748 | 2748 | 3.7 | 102.9986 | 17.4702 | 0.125 |  |  | 24 | 185547 | 195313 | 450 | 881
320.666 | 320.666 | 2749 | 2749 | 3.72 | 88.8959 | 17.2172 | 0.1214 |  |  | 30 | 195313 | 197754 | 7517 | 780
320.679 | 320.679 | 2750 | 2750 | 3.75 | 127.4701 | 22.5044 | 0.2074 |  |  | 36 | 195313 | 197754 | 1660 | 727
320.743 | 320.743 | 2751 | 2751 | 3.88 | 135.2252 | 18.2831 | 0.1369 |  |  | 34 | 196533 | 198975 | 1194 | 1024
320.757 | 320.757 | 2752 | 2752 | 3.45 | 135.2252 | 22.7111 | 0.2113 |  |  | 32 | 167236 | 201416 | 8136 | 771
320.816 | 320.816 | 2753 | 2753 | 3.32 | 135.2252 | 13.2784 | 0.0722 |  |  | 15 | 195313 | 209961 | 8136 | 972
320.88 | 320.88 | 2754 | 2754 | 3.46 | 135.2252 | 26.5574 | 0.2889 |  |  | 50 | 186768 | 196533 | 8136 | 755
320.898 | 320.898 | 2755 | 2755 | 3.62 | 328.0963 | 56.3133 | 1.2989 |  |  | 88 | 196533 | 198975 | 5344 | 725
320.963 | 320.963 | 2756 | 2756 | 3.73 | 998.9947 | 161.2619 | 10.6518 |  |  | 282 | 195313 | 196533 | 3053 | 742
320.976 | 320.976 | 2757 | 2757 | 3.62 | 269.0143 | 49.7331 | 1.0131 |  |  | 103 | 185547 | 195313 | 6960 | 725
321.053 | 321.053 | 2758 | 2758 | 3.68 | 401.3385 | 60.2548 | 1.4871 |  |  | 104 | 190430 | 202637 | 3199 | 725
321.138 | 321.138 | 2759 | 2759 | 3.47 | 171.8463 | 29.5446 | 0.3575 |  |  | 48 | 184326 | 195313 | 6879 | 737
321.148 | 321.148 | 2760 | 2760 | 3.63 | 202.608 | 29.2033 | 0.3493 |  |  | 48 | 180664 | 198975 | 4654 | 725
321.214 | 321.214 | 2761 | 2761 | 3.57 | 347.6275 | 43.4302 | 0.7726 |  |  | 69 | 183105 | 191650 | 6545 | 725
321.226 | 321.226 | 2762 | 2762 | 3.92 | 196.7486 | 25.373 | 0.2637 |  |  | 44 | 195313 | 200195 | 5863 | 877
321.297 | 321.297 | 2763 | 2763 | 3.87 | 197.7252 | 35.702 | 0.5221 |  |  | 67 | 194092 | 198975 | 2484 | 891
321.305 | 321.305 | 2764 | 2764 | 3.94 | 145.9674 | 17.3588 | 0.1234 |  |  | 19 | 187988 | 192871 | 1136 | 885
321.384 | 321.384 | 2765 | 2765 | 4.01 | 66.8658 | 10.0175 | 0.0411 |  |  | 15 | 195313 | 194092 | 4213 | 983
321.398 | 321.398 | 2766 | 2766 | 4.02 | 251.9244 | 30.1157 | 0.3715 |  |  | 45 | 186768 | 196533 | 4517 | 931
321.443 | 321.443 | 2767 | 2767 | 3.97 | 157.6861 | 23.1167 | 0.2189 |  |  | 37 | 186768 | 189209 | 1452 | 1064
321.467 | 321.467 | 2768 | 2768 | 4.18 | 63.9361 | 8.3221 | 0.0284 |  |  | 11 | 192871 | 203857 | 1185 | 976
321.565 | 321.565 | 2769 | 2769 | 3.88 | 115.2057 | 17.6225 | 0.1272 |  |  | 32 | 195313 | 191650 | 6466 | 725
321.643 | 321.643 | 2770 | 2770 | 3.81 | 210.9662 | 31.4821 | 0.406 |  |  | 50 | 186768 | 185547 | 3227 | 816
321.718 | 321.718 | 2771 | 2771 | 3.97 | 198.2135 | 25.5872 | 0.2682 |  |  | 26 | 181885 | 190430 | 5517 | 892
321.726 | 321.726 | 2772 | 2772 | 3.81 | 264.6197 | 37.9551 | 0.5901 |  |  | 50 | 168457 | 191650 | 6568 | 1023
321.789 | 321.789 | 2773 | 2773 | 3.85 | 362.8217 | 39.0118 | 0.6234 |  |  | 50 | 196533 | 203857 | 7575 | 1038
321.804 | 321.804 | 2774 | 2774 | 3.9 | 313.9936 | 30.8805 | 0.3906 |  |  | 35 | 192871 | 212402 | 7725 | 734
321.845 | 321.845 | 2775 | 2775 | 3.8 | 507.7838 | 85.0743 | 2.9645 |  |  | 134 | 192871 | 200195 | 2173 | 896
321.942 | 321.942 | 2776 | 2776 | 3.79 | 733.3697 | 111.5737 | 5.099 |  |  | 170 | 194092 | 198975 | 3009 | 745
322.033 | 322.033 | 2777 | 2777 | 3.85 | 313.9936 | 36.1027 | 0.5339 |  |  | 58 | 196533 | 207520 | 7725 | 729
322.108 | 322.108 | 2778 | 2778 | 3.71 | 313.9936 | 56.1037 | 1.2893 |  |  | 88 | 189209 | 197754 | 7725 | 730
322.116 | 322.116 | 2779 | 2779 | 3.72 | 432.1002 | 87.2667 | 3.1193 |  |  | 162 | 186768 | 189209 | 1764 | 774
322.206 | 322.206 | 2780 | 2780 | 3.79 | 313.9936 | 35.1778 | 0.5069 |  |  | 44 | 190430 | 206299 | 7725 | 940
322.276 | 322.276 | 2781 | 2781 | 3.85 | 313.9936 | 47.7657 | 0.9345 |  |  | 80 | 186768 | 200195 | 7725 | 1024
322.288 | 322.288 | 2782 | 2782 | 3.97 | 313.9936 | 27.9347 | 0.3196 |  |  | 33 | 196533 | 217285 | 7725 | 765
322.366 | 322.366 | 2783 | 2783 | 4.01 | 116.6705 | 13.3595 | 0.0731 |  |  | 17 | 187988 | 191650 | 6276 | 963
322.382 | 322.382 | 2784 | 2784 | 3.79 | 117.6471 | 22.4692 | 0.2068 |  |  | 38 | 164795 | 191650 | 1145 | 903
322.424 | 322.424 | 2785 | 2785 | 3.94 | 115.6939 | 15.3219 | 0.0962 |  |  | 17 | 180664 | 189209 | 737 | 729
322.5 | 322.5 | 2786 | 2786 | 4.07 | 152.3725 | 20.6256 | 0.1743 |  |  | 33 | 194092 | 197754 | 2918 | 975
322.507 | 322.507 | 2787 | 2787 | 3.96 | 146.5131 | 19.5126 | 0.156 |  |  | 32 | 187988 | 198975 | 3612 | 1008
322.574 | 322.574 | 2788 | 2788 | 3.68 | 114.2865 | 17.5115 | 0.1256 |  |  | 29 | 187988 | 197754 | 7770 | 966
322.586 | 322.586 | 2789 | 2789 | 4.19 | 49.2877 | 6.9313 | 0.0197 |  |  | 9 | 170898 | 195313 | 1031 | 926
322.631 | 322.631 | 2790 | 2790 | 4.07 | 60.0873 | 7.5886 | 0.0236 |  |  | 9 | 190430 | 195313 | 1169 | 975
322.657 | 322.657 | 2791 | 2791 | 4.14 | 70.3412 | 7.6368 | 0.0239 |  |  | 9 | 162354 | 209961 | 8136 | 914
322.705 | 322.705 | 2792 | 2792 | 3.77 | 262.1783 | 38.2979 | 0.6008 |  |  | 58 | 185547 | 191650 | 146 | 750
322.752 | 322.752 | 2793 | 2793 | 4.1 | 77.6654 | 10.3242 | 0.0437 |  |  | 16 | 184326 | 195313 | 7398 | 919
322.811 | 322.811 | 2794 | 2794 | 4.02 | 114.7748 | 14.5519 | 0.0867 |  |  | 23 | 186768 | 197754 | 6241 | 734
322.871 | 322.871 | 2795 | 2795 | 4 | 95.1861 | 16.0908 | 0.1061 |  |  | 27 | 185547 | 195313 | 3947 | 962
322.921 | 322.921 | 2796 | 2796 | 3.98 | 146.4557 | 22.8646 | 0.2141 |  |  | 36 | 185547 | 195313 | 1511 | 1024
322.976 | 322.976 | 2797 | 2797 | 4.01 | 131.3764 | 14.4809 | 0.0859 |  |  | 17 | 195313 | 200195 | 5811 | 873
323.029 | 323.029 | 2798 | 2798 | 3.69 | 159.6967 | 31.5798 | 0.4085 |  |  | 50 | 186768 | 194092 | 1077 | 794
323.081 | 323.081 | 2799 | 2799 | 3.91 | 75.6549 | 14.3738 | 0.0846 |  |  | 24 | 183105 | 185547 | 4253 | 924
323.141 | 323.141 | 2800 | 2800 | 3.88 | 250.4596 | 33.6317 | 0.4633 |  |  | 55 | 186768 | 190430 | 647 | 755
323.256 | 323.256 | 2801 | 2801 | 3.83 | 86.4545 | 12.3636 | 0.0626 |  |  | 17 | 189209 | 190430 | 2559 | 820
323.273 | 323.273 | 2802 | 2802 | 3.87 | 210.4779 | 25.3351 | 0.2629 |  |  | 36 | 184326 | 194092 | 5442 | 1020
323.31 | 323.31 | 2803 | 2803 | 3.88 | 125.9479 | 23.5678 | 0.2275 |  |  | 32 | 185547 | 190430 | 1056 | 754
323.388 | 323.388 | 2804 | 2804 | 3.88 | 998.9947 | 334.3307 | 45.7839 |  |  | 618 | 183105 | 195313 | 1367 | 725
323.401 | 323.401 | 2805 | 2805 | 4.1 | 175.3217 | 21.8197 | 0.195 |  |  | 30 | 183105 | 200195 | 1233 | 1023
323.472 | 323.472 | 2806 | 2806 | 3.69 | 282.1979 | 50.6275 | 1.0499 |  |  | 84 | 190430 | 195313 | 3388 | 736
323.556 | 323.556 | 2807 | 2807 | 3.89 | 64.4818 | 8.8632 | 0.0322 |  |  | 12 | 142822 | 170898 | 1244 | 832
323.57 | 323.57 | 2808 | 2808 | 3.94 | 200.6549 | 31.6164 | 0.4094 |  |  | 47 | 181885 | 195313 | 6258 | 761
323.611 | 323.611 | 2809 | 2809 | 3.97 | 88.8385 | 11.8267 | 0.0573 |  |  | 22 | 186768 | 198975 | 1245 | 1023
323.678 | 323.678 | 2810 | 2810 | 3.76 | 206.0834 | 25.0483 | 0.257 |  |  | 28 | 169678 | 186768 | 2905 | 1285
323.695 | 323.695 | 2811 | 2811 | 4.19 | 56.6119 | 6.9629 | 0.0199 |  |  | 10 | 187988 | 203857 | 6821 | 768
323.738 | 323.738 | 2812 | 2812 | 4.04 | 77.6654 | 8.3561 | 0.0286 |  |  | 10 | 187988 | 190430 | 1099 | 963
323.811 | 323.811 | 2813 | 2813 | 3.76 | 134.3061 | 18.7954 | 0.1447 |  |  | 29 | 163574 | 190430 | 7277 | 961
323.82 | 323.82 | 2814 | 2814 | 3.98 | 74.19 | 10.6526 | 0.0465 |  |  | 13 | 196533 | 194092 | 1098 | 1024
323.881 | 323.881 | 2815 | 2815 | 4.13 | 72.7252 | 9.327 | 0.0356 |  |  | 14 | 189209 | 206299 | 1243 | 1022
323.899 | 323.899 | 2816 | 2816 | 4.23 | 78.5846 | 9.0332 | 0.0334 |  |  | 13 | 195313 | 205078 | 1241 | 1020
323.94 | 323.94 | 2817 | 2817 | 3.83 | 151.8268 | 24.8094 | 0.2521 |  |  | 32 | 194092 | 196533 | 5011 | 1023
324.014 | 324.014 | 2818 | 2818 | 3.62 | 111.1127 | 12.7554 | 0.0666 |  |  | 19 | 150146 | 189209 | 1 | 765
324.023 | 324.023 | 2819 | 2819 | 3.83 | 176.2982 | 22.3178 | 0.204 |  |  | 30 | 195313 | 196533 | 1118 | 1024
324.088 | 324.088 | 2820 | 2820 | 3.83 | 192.8998 | 25.7393 | 0.2714 |  |  | 36 | 186768 | 189209 | 1234 | 1023
324.101 | 324.101 | 2821 | 2821 | 4.01 | 84.9322 | 10.192 | 0.0425 |  |  | 12 | 189209 | 203857 | 7261 | 1022
324.16 | 324.16 | 2822 | 2822 | 4 | 119.6002 | 16.3419 | 0.1094 |  |  | 23 | 194092 | 201416 | 7570 | 753
324.229 | 324.229 | 2823 | 2823 | 3.8 | 215.3607 | 28.7654 | 0.3389 |  |  | 44 | 186768 | 195313 | 4167 | 782
324.242 | 324.242 | 2824 | 2824 | 4 | 56.1811 | 7.9075 | 0.0256 |  |  | 13 | 194092 | 194092 | 1421 | 1021
324.313 | 324.313 | 2825 | 2825 | 3.82 | 366.6705 | 51.5946 | 1.0904 |  |  | 67 | 196533 | 195313 | 6705 | 1021
324.32 | 324.32 | 2826 | 2826 | 4.04 | 59.0533 | 11.5092 | 0.0543 |  |  | 25 | 185547 | 200195 | 7066 | 877
324.387 | 324.387 | 2827 | 2827 | 3.92 | 218.7213 | 25.3569 | 0.2634 |  |  | 41 | 185547 | 194092 | 2051 | 803
324.398 | 324.398 | 2828 | 2828 | 3.67 | 182.1002 | 27.5709 | 0.3114 |  |  | 40 | 140381 | 157471 | 4999 | 854
324.461 | 324.461 | 2829 | 2829 | 3.98 | 193.3307 | 21.4482 | 0.1884 |  |  | 25 | 186768 | 202637 | 1248 | 1024
324.476 | 324.476 | 2830 | 2830 | 3.79 | 212.8619 | 42.2762 | 0.7321 |  |  | 54 | 196533 | 197754 | 1371 | 747
324.537 | 324.537 | 2831 | 2831 | 3.7 | 582.4908 | 81.4245 | 2.7156 |  |  | 102 | 164795 | 194092 | 1390 | 788
324.554 | 324.554 | 2832 | 2832 | 3.84 | 269.5025 | 46.3328 | 0.8793 |  |  | 64 | 194092 | 196533 | 6284 | 1023
324.62 | 324.62 | 2833 | 2833 | 3.64 | 214.815 | 28.0108 | 0.3214 |  |  | 35 | 195313 | 189209 | 7323 | 728
324.632 | 324.632 | 2834 | 2834 | 3.6 | 215.3033 | 36.5196 | 0.5463 |  |  | 55 | 186768 | 191650 | 3526 | 770
324.696 | 324.696 | 2835 | 2835 | 3.94 | 640.5963 | 77.7098 | 2.4735 |  |  | 140 | 185547 | 202637 | 1818 | 731
324.71 | 324.71 | 2836 | 2836 | 3.65 | 212.9193 | 29.4467 | 0.3552 |  |  | 30 | 196533 | 194092 | 220 | 758
324.795 | 324.795 | 2837 | 2837 | 3.71 | 998.9947 | 189.586 | 14.7222 |  |  | 283 | 175781 | 190430 | 5665 | 748
324.804 | 324.804 | 2838 | 2838 | 3.63 | 180.6928 | 31.987 | 0.4191 |  |  | 45 | 186768 | 196533 | 7186 | 802
324.896 | 324.896 | 2839 | 2839 | 3.99 | 170.3814 | 22.1681 | 0.2013 |  |  | 36 | 186768 | 191650 | 1249 | 1023
324.97 | 324.97 | 2840 | 2840 | 3.79 | 207.5482 | 38.129 | 0.5955 |  |  | 59 | 192871 | 195313 | 1900 | 753
324.976 | 324.976 | 2841 | 2841 | 3.8 | 87.9193 | 14.2527 | 0.0832 |  |  | 23 | 196533 | 196533 | 7727 | 970
325.058 | 325.058 | 2842 | 2842 | 3.84 | 333.4674 | 42.2655 | 0.7317 |  |  | 58 | 189209 | 187988 | 7423 | 1022
325.07 | 325.07 | 2843 | 2843 | 4.08 | 128.4467 | 17.5178 | 0.1257 |  |  | 25 | 185547 | 194092 | 6568 | 820
325.13 | 325.13 | 2844 | 2844 | 3.79 | 236.8451 | 43.3032 | 0.7681 |  |  | 66 | 195313 | 195313 | 4801 | 725
325.148 | 325.148 | 2845 | 2845 | 3.68 | 496.065 | 66.0106 | 1.7848 |  |  | 74 | 189209 | 195313 | 6418 | 916
325.22 | 325.22 | 2846 | 2846 | 3.37 | 127.4127 | 19.3161 | 0.1528 |  |  | 30 | 194092 | 175781 | 7648 | 755
325.226 | 325.226 | 2847 | 2847 | 3.58 | 222.6275 | 38.3777 | 0.6033 |  |  | 64 | 194092 | 191650 | 2912 | 736
325.291 | 325.291 | 2848 | 2848 | 3.52 | 191.9232 | 31.7861 | 0.4138 |  |  | 38 | 186768 | 187988 | 960 | 725
325.304 | 325.304 | 2849 | 2849 | 3.56 | 278.2916 | 58.7349 | 1.413 |  |  | 81 | 186768 | 185547 | 1755 | 725
325.374 | 325.374 | 2850 | 2850 | 3.8 | 998.9947 | 354.7199 | 51.5384 |  |  | 495 | 141602 | 190430 | 1225 | 725
325.382 | 325.382 | 2851 | 2851 | 3.33 | 157.2553 | 18.7501 | 0.144 |  |  | 24 | 144043 | 166016 | 7230 | 756
325.464 | 325.464 | 2852 | 2852 | 3.95 | 998.9947 | 586.1919 | 140.7471 |  |  | 990 | 196533 | 209961 | 79 | 748
325.476 | 325.476 | 2853 | 2853 | 3.45 | 68.3881 | 8.8172 | 0.0318 |  |  | 10 | 190430 | 195313 | 8154 | 1021
325.508 | 325.508 | 2854 | 2854 | 4.06 | 56.1811 | 7.8251 | 0.0251 |  |  | 10 | 166016 | 200195 | 1057 | 790
325.534 | 325.534 | 2855 | 2855 | 4.05 | 379.3658 | 43.8115 | 0.7862 |  |  | 70 | 186768 | 198975 | 3483 | 751
325.583 | 325.583 | 2856 | 2856 | 3.93 | 115.2057 | 16.3712 | 0.1098 |  |  | 25 | 195313 | 194092 | 675 | 725
325.682 | 325.682 | 2857 | 2857 | 3.78 | 434.0533 | 52.5613 | 1.1316 |  |  | 64 | 184326 | 187988 | 3379 | 810
325.695 | 325.695 | 2858 | 2858 | 3.99 | 125.4596 | 12.2162 | 0.0611 |  |  | 16 | 185547 | 194092 | 752 | 743
325.758 | 325.758 | 2859 | 2859 | 4.08 | 50.3217 | 6.9762 | 0.0199 |  |  | 11 | 137939 | 195313 | 6577 | 1037
325.773 | 325.773 | 2860 | 2860 | 3.8 | 912.0807 | 114.5067 | 5.3706 |  |  | 194 | 189209 | 198975 | 1451 | 740
325.813 | 325.813 | 2861 | 2861 | 3.8 | 431.6119 | 57.5309 | 1.3557 |  |  | 70 | 187988 | 197754 | 132 | 746
325.9 | 325.9 | 2862 | 2862 | 3.98 | 229.4635 | 30.6113 | 0.3838 |  |  | 48 | 185547 | 192871 | 1650 | 961
325.914 | 325.914 | 2863 | 2863 | 4.02 | 358.858 | 61.1701 | 1.5326 |  |  | 134 | 187988 | 196533 | 2841 | 1024
325.977 | 325.977 | 2864 | 2864 | 3.84 | 680.6354 | 174.9985 | 12.5438 |  |  | 323 | 183105 | 196533 | 4089 | 725
325.992 | 325.992 | 2865 | 2865 | 3.8 | 998.9947 | 113.9568 | 5.3191 |  |  | 127 | 184326 | 185547 | 4991 | 889
326.068 | 326.068 | 2866 | 2866 | 3.8 | 353.0561 | 57.668 | 1.3622 |  |  | 121 | 186768 | 190430 | 4356 | 725
326.171 | 326.171 | 2867 | 2867 | 4.25 | 84.5014 | 9.3569 | 0.0359 |  |  | 13 | 189209 | 198975 | 1228 | 1022
326.179 | 326.179 | 2868 | 2868 | 4.11 | 51.7865 | 8.3582 | 0.0286 |  |  | 11 | 141602 | 200195 | 1414 | 1022
326.24 | 326.24 | 2869 | 2869 | 3.98 | 267.1186 | 36.1252 | 0.5345 |  |  | 52 | 187988 | 198975 | 5129 | 1023
326.257 | 326.257 | 2870 | 2870 | 3.9 | 267.1186 | 28.4228 | 0.3309 |  |  | 35 | 186768 | 198975 | 7445 | 884
326.319 | 326.319 | 2871 | 2871 | 3.89 | 267.1186 | 25.8687 | 0.2741 |  |  | 41 | 187988 | 200195 | 7445 | 995
326.336 | 326.336 | 2872 | 2872 | 4.09 | 51.7865 | 7.8632 | 0.0253 |  |  | 10 | 164795 | 194092 | 1162 | 960
326.376 | 326.376 | 2873 | 2873 | 3.86 | 375.0287 | 52.2726 | 1.1192 |  |  | 79 | 185547 | 194092 | 4153 | 1024
326.467 | 326.467 | 2874 | 2874 | 3.83 | 282.7436 | 44.6493 | 0.8166 |  |  | 65 | 184326 | 195313 | 1234 | 1024
326.476 | 326.476 | 2875 | 2875 | 3.98 | 998.9947 | 194.1263 | 15.4358 |  |  | 278 | 185547 | 208740 | 7121 | 756
326.548 | 326.548 | 2876 | 2876 | 3.53 | 198.2135 | 24.5638 | 0.2471 |  |  | 31 | 187988 | 184326 | 7783 | 743
326.554 | 326.554 | 2877 | 2877 | 3.55 | 198.2135 | 28.6845 | 0.337 |  |  | 39 | 183105 | 184326 | 7783 | 739
326.622 | 326.622 | 2878 | 2878 | 3.61 | 198.2135 | 28.7333 | 0.3382 |  |  | 42 | 189209 | 190430 | 7783 | 744
326.633 | 326.633 | 2879 | 2879 | 3.57 | 221.7084 | 24.7361 | 0.2506 |  |  | 26 | 130615 | 179443 | 4277 | 960
326.707 | 326.707 | 2880 | 2880 | 3.76 | 241.2396 | 32.2231 | 0.4253 |  |  | 47 | 169678 | 178223 | 3819 | 1023
326.78 | 326.78 | 2881 | 2881 | 3.8 | 131.3189 | 20.7607 | 0.1765 |  |  | 38 | 186768 | 196533 | 850 | 729
326.789 | 326.789 | 2882 | 2882 | 3.91 | 120.1459 | 15.4107 | 0.0973 |  |  | 20 | 195313 | 197754 | 1421 | 1024
326.853 | 326.853 | 2883 | 2883 | 3.65 | 161.1615 | 22.3651 | 0.2049 |  |  | 29 | 159912 | 181885 | 1216 | 807
326.867 | 326.867 | 2884 | 2884 | 4.08 | 59.1107 | 7.2473 | 0.0215 |  |  | 9 | 190430 | 197754 | 7001 | 875
326.93 | 326.93 | 2885 | 2885 | 3.87 | 378.3893 | 44.2256 | 0.8011 |  |  | 57 | 173340 | 184326 | 2461 | 1023
326.945 | 326.945 | 2886 | 2886 | 3.83 | 205.0494 | 35.8116 | 0.5253 |  |  | 68 | 189209 | 192871 | 6901 | 866
327.007 | 327.007 | 2887 | 2887 | 3.75 | 233.9154 | 41.124 | 0.6927 |  |  | 57 | 173340 | 186768 | 1890 | 779
327.023 | 327.023 | 2888 | 2888 | 3.92 | 175.7525 | 24.1813 | 0.2395 |  |  | 39 | 180664 | 195313 | 7234 | 1022
327.096 | 327.096 | 2889 | 2889 | 3.73 | 293.4857 | 36.7028 | 0.5518 |  |  | 44 | 190430 | 197754 | 5885 | 759
327.168 | 327.168 | 2890 | 2890 | 3.62 | 128.3893 | 22.4285 | 0.206 |  |  | 41 | 189209 | 191650 | 3725 | 725
327.179 | 327.179 | 2891 | 2891 | 3.62 | 198.7592 | 27.9266 | 0.3194 |  |  | 43 | 190430 | 192871 | 873 | 742
327.249 | 327.249 | 2892 | 2892 | 3.7 | 226.0455 | 46.6403 | 0.891 |  |  | 80 | 189209 | 192871 | 134 | 746
327.257 | 327.257 | 2893 | 2893 | 3.76 | 186.0639 | 35.2348 | 0.5085 |  |  | 51 | 141602 | 190430 | 1232 | 1024
327.339 | 327.339 | 2894 | 2894 | 3.73 | 361.2994 | 53.166 | 1.1578 |  |  | 64 | 189209 | 197754 | 423 | 725
327.351 | 327.351 | 2895 | 2895 | 3.58 | 185.0873 | 28.7744 | 0.3391 |  |  | 36 | 196533 | 191650 | 410 | 730
327.431 | 327.431 | 2896 | 2896 | 3.53 | 154.3256 | 16.0222 | 0.1051 |  |  | 21 | 179443 | 201416 | 8122 | 966
327.445 | 327.445 | 2897 | 2897 | 3.95 | 38.1146 | 7.0766 | 0.0205 |  |  | 12 | 124512 | 189209 | 174 | 786
327.487 | 327.487 | 2898 | 2898 | 4.25 | 43.974 | 5.6523 | 0.0131 |  |  | 6 | 185547 | 205078 | 1029 | 936
327.555 | 327.555 | 2899 | 2899 | 3.89 | 212.9193 | 36.5574 | 0.5474 |  |  | 49 | 184326 | 194092 | 5289 | 779
327.57 | 327.57 | 2900 | 2900 | 3.78 | 136.7475 | 19.2155 | 0.1512 |  |  | 25 | 170898 | 181885 | 1389 | 1024
327.64 | 327.64 | 2901 | 2901 | 3.84 | 171.9037 | 21.1286 | 0.1829 |  |  | 26 | 186768 | 185547 | 3660 | 930
327.648 | 327.648 | 2902 | 2902 | 3.7 | 161.6498 | 20.4619 | 0.1715 |  |  | 35 | 184326 | 181885 | 4425 | 740
327.72 | 327.72 | 2903 | 2903 | 3.73 | 170.9271 | 23.5488 | 0.2271 |  |  | 32 | 187988 | 194092 | 7705 | 1020
327.726 | 327.726 | 2904 | 2904 | 4.24 | 55.1471 | 6.3728 | 0.0166 |  |  | 7 | 178223 | 192871 | 1127 | 1020
327.786 | 327.786 | 2905 | 2905 | 4.01 | 113.7982 | 18.7873 | 0.1446 |  |  | 33 | 186768 | 195313 | 1233 | 1024
327.804 | 327.804 | 2906 | 2906 | 3.85 | 126.9818 | 13.8973 | 0.0791 |  |  | 18 | 185547 | 184326 | 1232 | 1023
327.844 | 327.844 | 2907 | 2907 | 4.18 | 79.0729 | 9.8076 | 0.0394 |  |  | 14 | 186768 | 198975 | 1247 | 1022
327.926 | 327.926 | 2908 | 2908 | 4.16 | 85.9088 | 13.7718 | 0.0777 |  |  | 16 | 185547 | 212402 | 1251 | 1023
327.945 | 327.945 | 2909 | 2909 | 3.86 | 150.9076 | 24.4807 | 0.2455 |  |  | 40 | 185547 | 192871 | 1150 | 946
327.988 | 327.988 | 2910 | 2910 | 4.04 | 63.9936 | 8.9756 | 0.033 |  |  | 13 | 190430 | 192871 | 6373 | 1020
328.015 | 328.015 | 2911 | 2911 | 3.88 | 140.5963 | 23.8035 | 0.2321 |  |  | 44 | 195313 | 194092 | 1250 | 1024
328.068 | 328.068 | 2912 | 2912 | 3.76 | 137.2357 | 22.9807 | 0.2163 |  |  | 39 | 185547 | 192871 | 6459 | 1021
328.13 | 328.13 | 2913 | 2913 | 4.01 | 78.642 | 11.5264 | 0.0544 |  |  | 19 | 186768 | 196533 | 4419 | 740
328.186 | 328.186 | 2914 | 2914 | 3.94 | 82.06 | 11.1088 | 0.0505 |  |  | 14 | 190430 | 194092 | 6007 | 1222
328.239 | 328.239 | 2915 | 2915 | 3.63 | 269.0717 | 30.9176 | 0.3915 |  |  | 40 | 192871 | 195313 | 7644 | 959
328.335 | 328.335 | 2916 | 2916 | 3.91 | 166.9635 | 22.8774 | 0.2144 |  |  | 34 | 189209 | 195313 | 549 | 744
328.351 | 328.351 | 2917 | 2917 | 3.69 | 265.6537 | 47.2122 | 0.913 |  |  | 93 | 195313 | 189209 | 3928 | 752
328.392 | 328.392 | 2918 | 2918 | 3.69 | 205.351 | 20.7643 | 0.1766 |  |  | 28 | 186768 | 191650 | 36 | 769
328.469 | 328.469 | 2919 | 2919 | 3.92 | 45.3814 | 5.8192 | 0.0139 |  |  | 11 | 187988 | 192871 | 35 | 725
328.476 | 328.476 | 2920 | 2920 | 3.98 | 102.5678 | 13.4045 | 0.0736 |  |  | 17 | 195313 | 198975 | 678 | 750
328.536 | 328.536 | 2921 | 2921 | 3.9 | 126.4936 | 16.2585 | 0.1083 |  |  | 19 | 164795 | 190430 | 1231 | 1023
328.554 | 328.554 | 2922 | 2922 | 3.73 | 280.2447 | 40.3165 | 0.6658 |  |  | 52 | 184326 | 190430 | 1169 | 1009
328.593 | 328.593 | 2923 | 2923 | 3.78 | 104.0326 | 18.134 | 0.1347 |  |  | 36 | 190430 | 195313 | 5230 | 733
328.676 | 328.676 | 2924 | 2924 | 4.38 | 46.9037 | 5.7641 | 0.0136 |  |  | 7 | 187988 | 211182 | 1161 | 959
328.74 | 328.74 | 2925 | 2925 | 3.94 | 115.7514 | 15.8537 | 0.1029 |  |  | 24 | 187988 | 196533 | 5048 | 1021
328.757 | 328.757 | 2926 | 2926 | 3.8 | 49.2877 | 10.2196 | 0.0428 |  |  | 20 | 150146 | 180664 | 347 | 744
328.794 | 328.794 | 2927 | 2927 | 4.39 | 27.3725 | 3.7326 | 0.0057 |  |  | 4 | 166016 | 201416 | 1427 | 828
328.819 | 328.819 | 2928 | 2928 | 3.82 | 216.8256 | 37.6852 | 0.5817 |  |  | 53 | 195313 | 195313 | 4279 | 725
328.864 | 328.864 | 2929 | 2929 | 3.66 | 232.9389 | 33.587 | 0.4621 |  |  | 39 | 175781 | 185547 | 2282 | 725
328.989 | 328.989 | 2930 | 2930 | 3.95 | 62.4713 | 9.4766 | 0.0368 |  |  | 12 | 130615 | 192871 | 180 | 871
329.054 | 329.054 | 2931 | 2931 | 3.68 | 493.6236 | 67.2796 | 1.8541 |  |  | 139 | 187988 | 189209 | 3829 | 725
329.07 | 329.07 | 2932 | 2932 | 3.78 | 318.8764 | 42.4748 | 0.739 |  |  | 53 | 186768 | 195313 | 982 | 725
329.149 | 329.149 | 2933 | 2933 | 3.83 | 188.017 | 25.5735 | 0.2679 |  |  | 46 | 186768 | 192871 | 1811 | 1000
329.163 | 329.163 | 2934 | 2934 | 3.81 | 420.8697 | 76.1953 | 2.378 |  |  | 145 | 186768 | 194092 | 5735 | 725
329.233 | 329.233 | 2935 | 2935 | 3.71 | 243.6236 | 46.734 | 0.8946 |  |  | 73 | 142822 | 184326 | 2923 | 1022
329.242 | 329.242 | 2936 | 2936 | 3.81 | 659.6393 | 55.1966 | 1.2479 |  |  | 85 | 185547 | 223389 | 2580 | 725
329.323 | 329.323 | 2937 | 2937 | 3.69 | 172.8229 | 26.0704 | 0.2784 |  |  | 48 | 189209 | 191650 | 7971 | 725
329.336 | 329.336 | 2938 | 2938 | 3.64 | 652.8033 | 67.0826 | 1.8432 |  |  | 82 | 184326 | 187988 | 1253 | 1025
329.407 | 329.407 | 2939 | 2939 | 3.85 | 349.1498 | 51.4246 | 1.0832 |  |  | 91 | 189209 | 191650 | 2916 | 1024
329.413 | 329.413 | 2940 | 2940 | 3.8 | 832.0025 | 136.7597 | 7.6608 |  |  | 291 | 185547 | 194092 | 535 | 743
329.485 | 329.485 | 2941 | 2941 | 3.75 | 182.5885 | 31.8795 | 0.4163 |  |  | 47 | 187988 | 189209 | 197 | 732
329.491 | 329.491 | 2942 | 2942 | 3.64 | 84.4439 | 19.0705 | 0.149 |  |  | 35 | 192871 | 194092 | 6856 | 1110
329.566 | 329.566 | 2943 | 2943 | 3.76 | 310.0299 | 57.7245 | 1.3648 |  |  | 97 | 196533 | 192871 | 4007 | 742
329.657 | 329.657 | 2944 | 2944 | 3.56 | 92.3139 | 18.7499 | 0.144 |  |  | 27 | 173340 | 177002 | 786 | 739
329.665 | 329.665 | 2945 | 2945 | 3.79 | 306.1811 | 42.8574 | 0.7523 |  |  | 57 | 195313 | 192871 | 1174 | 1025
329.737 | 329.737 | 2946 | 2946 | 3.65 | 998.9947 | 122.5927 | 6.1559 |  |  | 161 | 180664 | 185547 | 764 | 725
329.828 | 329.828 | 2947 | 2947 | 3.69 | 216.7682 | 28.4451 | 0.3314 |  |  | 36 | 142822 | 185547 | 1940 | 782
329.835 | 329.835 | 2948 | 2948 | 3.56 | 206.026 | 38.84 | 0.6179 |  |  | 64 | 195313 | 190430 | 7945 | 1024
329.901 | 329.901 | 2949 | 2949 | 3.54 | 998.9947 | 126.572 | 6.562 |  |  | 142 | 162354 | 187988 | 3482 | 834
329.913 | 329.913 | 2950 | 2950 | 3.74 | 183.6225 | 35.1724 | 0.5067 |  |  | 55 | 186768 | 189209 | 133 | 746
329.988 | 329.988 | 2951 | 2951 | 3.78 | 42.9975 | 7.958 | 0.0259 |  |  | 11 | 137939 | 174561 | 1218 | 818
330.052 | 330.052 | 2952 | 2952 | 3.65 | 121.3666 | 18.2115 | 0.1358 |  |  | 25 | 130615 | 186768 | 22 | 753
330.07 | 330.07 | 2953 | 2953 | 3.77 | 151.3385 | 22.8186 | 0.2133 |  |  | 36 | 139160 | 189209 | 18 | 725
330.139 | 330.139 | 2954 | 2954 | 3.52 | 105.9857 | 19.9048 | 0.1623 |  |  | 34 | 195313 | 196533 | 3419 | 1024
330.148 | 330.148 | 2955 | 2955 | 3.57 | 998.9947 | 344.3288 | 48.5631 |  |  | 567 | 141602 | 186768 | 29 | 740
330.219 | 330.219 | 2956 | 2956 | 3.98 | 161.6498 | 16.7765 | 0.1153 |  |  | 27 | 185547 | 191650 | 7194 | 754
330.228 | 330.228 | 2957 | 2957 | 4.17 | 73.7018 | 10.5547 | 0.0456 |  |  | 16 | 185547 | 197754 | 1241 | 1022
330.287 | 330.287 | 2958 | 2958 | 3.96 | 156.2213 | 22.203 | 0.2019 |  |  | 37 | 186768 | 194092 | 5949 | 1023
330.367 | 330.367 | 2959 | 2959 | 4.18 | 47.3346 | 6.4465 | 0.017 |  |  | 9 | 186768 | 200195 | 1030 | 922
330.383 | 330.383 | 2960 | 2960 | 4.11 | 70.3412 | 11.8277 | 0.0573 |  |  | 16 | 192871 | 190430 | 1165 | 1022
330.417 | 330.417 | 2961 | 2961 | 3.84 | 129.9115 | 18.5125 | 0.1404 |  |  | 25 | 196533 | 192871 | 6055 | 1023
330.441 | 330.441 | 2962 | 2962 | 4.21 | 25.9076 | 3.5944 | 0.0053 |  |  | 8 | 196533 | 198975 | 1113 | 1324
330.538 | 330.538 | 2963 | 2963 | 3.87 | 87.8619 | 10.3715 | 0.0441 |  |  | 14 | 187988 | 185547 | 5773 | 983
330.555 | 330.555 | 2964 | 2964 | 3.86 | 169.4623 | 22.3237 | 0.2041 |  |  | 42 | 186768 | 191650 | 2653 | 1007
330.594 | 330.594 | 2965 | 2965 | 3.72 | 385.7135 | 49.2037 | 0.9916 |  |  | 69 | 142822 | 200195 | 1531 | 1024
330.675 | 330.675 | 2966 | 2966 | 3.86 | 70.7721 | 12.6411 | 0.0655 |  |  | 19 | 185547 | 183105 | 100 | 737
330.743 | 330.743 | 2967 | 2967 | 3.87 | 67.8998 | 10.7365 | 0.0472 |  |  | 17 | 194092 | 194092 | 5868 | 1208
330.758 | 330.758 | 2968 | 2968 | 3.95 | 112.7643 | 18.6941 | 0.1431 |  |  | 43 | 186768 | 194092 | 2049 | 925
330.797 | 330.797 | 2969 | 2969 | 3.76 | 353.0561 | 59.1092 | 1.4311 |  |  | 94 | 185547 | 198975 | 7599 | 736
330.885 | 330.885 | 2970 | 2970 | 3.98 | 61.5521 | 11.2265 | 0.0516 |  |  | 20 | 180664 | 191650 | 5100 | 1023
330.9 | 330.9 | 2971 | 2971 | 3.89 | 336.8854 | 40.1559 | 0.6605 |  |  | 61 | 186768 | 190430 | 1512 | 1025
330.942 | 330.942 | 2972 | 2972 | 3.84 | 134.7943 | 16.9751 | 0.118 |  |  | 19 | 195313 | 189209 | 616 | 725
330.967 | 330.967 | 2973 | 2973 | 3.78 | 998.9947 | 535.8414 | 117.6068 |  |  | 910 | 196533 | 200195 | 156 | 725
331.02 | 331.02 | 2974 | 2974 | 3.87 | 374.5404 | 64.6642 | 1.7127 |  |  | 104 | 183105 | 195313 | 3032 | 1021
331.121 | 331.121 | 2975 | 2975 | 3.91 | 46.8463 | 8.3974 | 0.0289 |  |  | 11 | 136719 | 177002 | 5336 | 956
331.132 | 331.132 | 2976 | 2976 | 3.63 | 274.4428 | 45.5841 | 0.8511 |  |  | 99 | 186768 | 192871 | 5674 | 1022
331.173 | 331.173 | 2977 | 2977 | 3.86 | 551.7291 | 60.2653 | 1.4876 |  |  | 100 | 185547 | 190430 | 7416 | 725
331.25 | 331.25 | 2978 | 2978 | 3.87 | 551.7291 | 55.2761 | 1.2515 |  |  | 91 | 181885 | 190430 | 7416 | 732
331.257 | 331.257 | 2979 | 2979 | 3.83 | 391.0846 | 43.7755 | 0.7849 |  |  | 64 | 184326 | 189209 | 7464 | 810
331.342 | 331.342 | 2980 | 2980 | 3.78 | 138.2123 | 19.9679 | 0.1633 |  |  | 38 | 185547 | 190430 | 991 | 789
331.351 | 331.351 | 2981 | 2981 | 3.67 | 600.0689 | 84.7361 | 2.941 |  |  | 172 | 186768 | 189209 | 2329 | 725
331.422 | 331.422 | 2982 | 2982 | 3.6 | 136.2018 | 21.1526 | 0.1833 |  |  | 25 | 178223 | 178223 | 2248 | 752
331.429 | 331.429 | 2983 | 2983 | 3.84 | 285.6732 | 42.6346 | 0.7445 |  |  | 80 | 185547 | 186768 | 4137 | 763
331.495 | 331.495 | 2984 | 2984 | 3.9 | 99.6381 | 12.4344 | 0.0633 |  |  | 19 | 178223 | 181885 | 295 | 750
331.507 | 331.507 | 2985 | 2985 | 3.65 | 215.3033 | 34.1728 | 0.4783 |  |  | 52 | 141602 | 170898 | 5995 | 727
331.553 | 331.553 | 2986 | 2986 | 4.49 | 23.9545 | 3.4804 | 0.005 |  |  | 6 | 140381 | 245361 | 4613 | 1024
331.58 | 331.58 | 2987 | 2987 | 4.24 | 37.6264 | 5.0034 | 0.0103 |  |  | 6 | 189209 | 195313 | 1164 | 960
331.623 | 331.623 | 2988 | 2988 | 4.24 | 51.2982 | 6.5506 | 0.0176 |  |  | 10 | 185547 | 196533 | 1544 | 745
331.674 | 331.674 | 2989 | 2989 | 3.86 | 65.8893 | 9.3557 | 0.0359 |  |  | 11 | 142822 | 173340 | 1144 | 985
331.721 | 331.721 | 2990 | 2990 | 3.92 | 75.6549 | 11.3742 | 0.053 |  |  | 16 | 150146 | 178223 | 2629 | 879
331.775 | 331.775 | 2991 | 2991 | 4.17 | 83.9557 | 11.7002 | 0.0561 |  |  | 16 | 181885 | 217285 | 1467 | 1023
331.866 | 331.866 | 2992 | 2992 | 3.98 | 80.1068 | 9.0018 | 0.0332 |  |  | 15 | 183105 | 185547 | 1321 | 960
331.944 | 331.944 | 2993 | 2993 | 4.32 | 30.733 | 3.4464 | 0.0049 |  |  | 3 | 142822 | 205078 | 1030 | 1021
332.007 | 332.007 | 2994 | 2994 | 3.81 | 111.2994 | 13.1641 | 0.071 |  |  | 20 | 142822 | 173340 | 1254 | 776
332.079 | 332.079 | 2995 | 2995 | 3.5 | 540.4986 | 63.6909 | 1.6616 |  |  | 110 | 142822 | 169678 | 1515 | 968
332.087 | 332.087 | 2996 | 2996 | 3.28 | 998.9947 | 205.6544 | 17.3235 |  |  | 243 | 112305 | 172119 | 3054 | 986
332.156 | 332.156 | 2997 | 2997 | 2.94 | 150.9076 | 21.0862 | 0.1821 |  |  | 23 | 144043 | 152588 | 7854 | 725
332.164 | 332.164 | 2998 | 2998 | 3.62 | 789.5221 | 92.0907 | 3.4737 |  |  | 129 | 142822 | 173340 | 1534 | 1025
332.224 | 332.224 | 2999 | 2999 | 4.35 | 39.8236 | 4.9714 | 0.0101 |  |  | 7 | 186768 | 207520 | 894 | 761
332.299 | 332.299 | 3000 | 3000 | 5.3 | 1.192 | 0.3209 | 0 |  |  | 0 | 1531982 | 489502 | 1398 | 1324
332.335 | 332.335 | 3001 | 3001 | 5.17 | 1.192 | 0.3263 | 0 |  |  | 0 | 3697510 | 473633 | 683 | 1324
332.369 | 332.369 | 3002 | 3002 | 3.88 | 68.3881 | 8.2599 | 0.0279 |  |  | 9 | 185547 | 179443 | 1439 | 930
332.394 | 332.394 | 3003 | 3003 | 5.27 | 1.2494 | 0.3233 | 0 |  |  | 0 | 2017822 | 494385 | 7952 | 1324
332.439 | 332.439 | 3004 | 3004 | 3.67 | 438.9361 | 61.4942 | 1.5489 |  |  | 85 | 142822 | 170898 | 1532 | 1024
332.474 | 332.474 | 3005 | 3005 | 3.71 | 139.1314 | 15.1496 | 0.094 |  |  | 16 | 183105 | 178223 | 1251 | 1023
332.586 | 332.586 | 3006 | 3006 | 5.29 | 1.2494 | 0.3219 | 0 |  |  | 0 | 3626709 | 489502 | 2543 | 1324
332.603 | 332.603 | 3007 | 3007 | 3.57 | 84.4439 | 10.8768 | 0.0485 |  |  | 15 | 140381 | 168457 | 1296 | 1022
332.628 | 332.628 | 3008 | 3008 | 3.94 | 89.3842 | 8.9251 | 0.0326 |  |  | 13 | 186768 | 186768 | 1223 | 1019
332.634 | 332.634 | 3009 | 3009 | 3.74 | 229.9518 | 29.8513 | 0.365 |  |  | 36 | 140381 | 174561 | 1541 | 1024
332.677 | 332.677 | 3010 | 3010 | 3.69 | 45.8697 | 6.8077 | 0.019 |  |  | 11 | 142822 | 177002 | 1392 | 960
332.753 | 332.753 | 3011 | 3011 | 4.58 | 9.0619 | 1.3417 | 0.0007 |  |  | 1 | 43945 | 382080 | 1114 | 1324
332.819 | 332.819 | 3012 | 3012 | 5.32 | 1.192 | 0.3256 | 0 |  |  | 0 | 4624023 | 490723 | 287 | 1324
332.853 | 332.853 | 3013 | 3013 | 3.78 | 60.5756 | 8.3922 | 0.0288 |  |  | 12 | 180664 | 186768 | 1107 | 924
332.927 | 332.927 | 3014 | 3014 | 5.3 | 1.192 | 0.3245 | 0 |  |  | 0 | 314941 | 488281 | 698 | 1324
332.961 | 332.961 | 3015 | 3015 | 3.7 | 40.0104 | 5.7909 | 0.0137 |  |  | 9 | 142822 | 181885 | 1388 | 1020
333.031 | 333.031 | 3016 | 3016 | 5.27 | 1.192 | 0.3238 | 0 |  |  | 0 | 3730469 | 483398 | 198 | 1324
333.076 | 333.076 | 3017 | 3017 | 3.79 | 61.0064 | 8.5731 | 0.0301 |  |  | 10 | 137939 | 192871 | 1455 | 1022
333.097 | 333.097 | 3018 | 3018 | 3.73 | 143.0377 | 18.4535 | 0.1395 |  |  | 26 | 186768 | 187988 | 1385 | 1019
333.206 | 333.206 | 3019 | 3019 | 5.31 | 1.192 | 0.3296 | 0 |  |  | 0 | 317383 | 488281 | 84 | 1324
333.242 | 333.242 | 3020 | 3020 | 5.31 | 1.192 | 0.3257 | 0 |  |  | 0 | 325928 | 504150 | 1135 | 1324
333.278 | 333.278 | 3021 | 3021 | 5.34 | 1.192 | 0.3242 | 0 |  |  | 0 | 766602 | 485840 | 210 | 1324
333.302 | 333.302 | 3022 | 3022 | 3.85 | 40.5561 | 5.5378 | 0.0126 |  |  | 9 | 142822 | 186768 | 1359 | 960
333.333 | 333.333 | 3023 | 3023 | 4.07 | 37.1381 | 4.3702 | 0.0078 |  |  | 6 | 174561 | 185547 | 1118 | 850
333.382 | 333.382 | 3024 | 3024 | 5.24 | 1.192 | 0.3243 | 0 |  |  | 0 | 233154 | 479736 | 591 | 1324
333.427 | 333.427 | 3025 | 3025 | 5.3 | 1.2494 | 0.328 | 0 |  |  | 0 | 3989258 | 488281 | 512 | 1324
333.456 | 333.456 | 3026 | 3026 | 3.76 | 235.3803 | 33.148 | 0.4501 |  |  | 61 | 186768 | 185547 | 1528 | 1023
333.488 | 333.488 | 3027 | 3027 | 5.3 | 1.4361 | 0.3855 | 0.0001 |  |  | 1 | 1221 | 458984 | 5619 | 1324
333.559 | 333.559 | 3028 | 3028 | 5.3 | 1.192 | 0.3326 | 0 |  |  | 0 | 251465 | 466309 | 287 | 1324
333.582 | 333.582 | 3029 | 3029 | 3.53 | 132.2955 | 15.242 | 0.0952 |  |  | 25 | 185547 | 177002 | 1238 | 961
333.626 | 333.626 | 3030 | 3030 | 4.16 | 95.2436 | 11.6891 | 0.056 |  |  | 18 | 183105 | 217285 | 1215 | 1000
333.726 | 333.726 | 3031 | 3031 | 5.18 | 1.192 | 0.3189 | 0 |  |  | 0 | 1002197 | 457764 | 2003 | 1324
333.742 | 333.742 | 3032 | 3032 | 4.03 | 23.4088 | 3.9247 | 0.0063 |  |  | 8 | 141602 | 196533 | 70 | 976
333.766 | 333.766 | 3033 | 3033 | 4.07 | 72.7826 | 9.9428 | 0.0405 |  |  | 11 | 183105 | 277100 | 1170 | 936
333.779 | 333.779 | 3034 | 3034 | 3.74 | 544.4049 | 77.7617 | 2.4768 |  |  | 146 | 186768 | 186768 | 1500 | 1024
333.833 | 333.833 | 3035 | 3035 | 4.14 | 82.5482 | 6.7904 | 0.0189 |  |  | 8 | 150146 | 211182 | 1155 | 960
333.927 | 333.927 | 3036 | 3036 | 3.79 | 85.9662 | 13.3536 | 0.073 |  |  | 18 | 142822 | 192871 | 1178 | 990
333.954 | 333.954 | 3037 | 3037 | 5.19 | 1.4361 | 0.4391 | 0.0001 |  |  | 1 | 1221 | 447998 | 3779 | 1324
334.011 | 334.011 | 3038 | 3038 | 5.29 | 1.192 | 0.3303 | 0 |  |  | 0 | 78125 | 500488 | 1085 | 1324
334.044 | 334.044 | 3039 | 3039 | 5.32 | 1.2494 | 0.3268 | 0 |  |  | 0 | 2768555 | 496826 | 3382 | 1324
334.085 | 334.085 | 3040 | 3040 | 4.29 | 28.2916 | 4.4754 | 0.0082 |  |  | 6 | 195313 | 198975 | 1028 | 771
334.16 | 334.16 | 3041 | 3041 | 5.3 | 1.192 | 0.3219 | 0 |  |  | 0 | 3823242 | 463867 | 486 | 1324
334.19 | 334.19 | 3042 | 3042 | 4.32 | 128.4467 | 13.8357 | 0.0784 |  |  | 15 | 186768 | 307617 | 1107 | 984
334.262 | 334.262 | 3043 | 3043 | 4.88 | 29.5697 | 3.4139 | 0.0048 |  |  | 4 | 452881 | 446777 | 1016 | 759
334.274 | 334.274 | 3044 | 3044 | 4.2 | 23.9545 | 3.3268 | 0.0045 |  |  | 4 | 169678 | 195313 | 1064 | 965
334.317 | 334.317 | 3045 | 3045 | 5.29 | 1.192 | 0.3285 | 0 |  |  | 0 | 327148 | 496826 | 331 | 1324
334.349 | 334.349 | 3046 | 3046 | 4.21 | 76.6314 | 8.1193 | 0.027 |  |  | 13 | 185547 | 264893 | 1142 | 988
334.416 | 334.416 | 3047 | 3047 | 5.31 | 1.192 | 0.3277 | 0 |  |  | 0 | 1695557 | 495605 | 84 | 1324
334.452 | 334.452 | 3048 | 3048 | 5.28 | 1.192 | 0.3291 | 0 |  |  | 0 | 325928 | 466309 | 150 | 1324
334.476 | 334.476 | 3049 | 3049 | 4.27 | 29.2682 | 3.5773 | 0.0052 |  |  | 3 | 150146 | 268555 | 1098 | 954
334.554 | 334.554 | 3050 | 3050 | 4.34 | 25.6635 | 3.0488 | 0.0038 |  |  | 4 | 144043 | 200195 | 4021 | 1324
334.618 | 334.618 | 3051 | 3051 | 3.71 | 135.7135 | 16.2655 | 0.1084 |  |  | 23 | 178223 | 180664 | 1524 | 1022
334.634 | 334.634 | 3052 | 3052 | 4.42 | 28.7799 | 3.3707 | 0.0047 |  |  | 4 | 142822 | 261230 | 1027 | 979
334.693 | 334.693 | 3053 | 3053 | 4.86 | 17.3627 | 1.6409 | 0.0011 |  |  | 1 | 2106934 | 386963 | 5123 | 1324
334.737 | 334.737 | 3054 | 3054 | 3.87 | 597.1393 | 83.1291 | 2.8305 |  |  | 174 | 186768 | 191650 | 6873 | 887
334.816 | 334.816 | 3055 | 3055 | 5.28 | 1.192 | 0.3271 | 0 |  |  | 0 | 336914 | 493164 | 412 | 1324
334.848 | 334.848 | 3056 | 3056 | 4.32 | 28.7799 | 3.2874 | 0.0044 |  |  | 4 | 181885 | 189209 | 1025 | 905
334.925 | 334.925 | 3057 | 3057 | 5.26 | 1.192 | 0.3248 | 0 |  |  | 0 | 316162 | 484619 | 1601 | 1324
334.991 | 334.991 | 3058 | 3058 | 3.8 | 104.4635 | 14.9145 | 0.0911 |  |  | 25 | 186768 | 185547 | 1448 | 963
335.054 | 335.054 | 3059 | 3059 | 3.91 | 43.4283 | 6.2757 | 0.0161 |  |  | 9 | 185547 | 187988 | 1306 | 967
335.07 | 335.07 | 3060 | 3060 | 3.43 | 110.3803 | 13.746 | 0.0774 |  |  | 21 | 140381 | 170898 | 117 | 725
335.125 | 335.125 | 3061 | 3061 | 4.16 | 33.2318 | 4.5821 | 0.0086 |  |  | 7 | 186768 | 195313 | 1117 | 920
335.144 | 335.144 | 3062 | 3062 | 4.08 | 36.1041 | 4.3874 | 0.0079 |  |  | 5 | 140381 | 187988 | 1323 | 959
335.199 | 335.199 | 3063 | 3063 | 3.6 | 998.9947 | 143.5704 | 8.4429 |  |  | 190 | 186768 | 177002 | 1240 | 1024
335.242 | 335.242 | 3064 | 3064 | 5.24 | 1.192 | 0.3257 | 0 |  |  | 0 | 1154785 | 480957 | 2868 | 1324
335.32 | 335.32 | 3065 | 3065 | 4.07 | 76.2006 | 9.0367 | 0.0334 |  |  | 10 | 185547 | 216064 | 1225 | 1017
335.343 | 335.343 | 3066 | 3066 | 3.97 | 63.9361 | 7.9416 | 0.0258 |  |  | 10 | 164795 | 183105 | 1082 | 1019
335.395 | 335.395 | 3067 | 3067 | 5.3 | 1.192 | 0.3289 | 0 |  |  | 0 | 1743164 | 484619 | 1537 | 1324
335.472 | 335.472 | 3068 | 3068 | 4.38 | 33.7201 | 4.7999 | 0.0094 |  |  | 7 | 181885 | 231934 | 1062 | 1022
335.537 | 335.537 | 3069 | 3069 | 4.16 | 41.5326 | 6.3625 | 0.0166 |  |  | 12 | 184326 | 196533 | 1265 | 1019
335.616 | 335.616 | 3070 | 3070 | 3.94 | 103.0561 | 12.9399 | 0.0686 |  |  | 22 | 186768 | 191650 | 1228 | 1023
335.693 | 335.693 | 3071 | 3071 | 3.85 | 86.9428 | 13.2982 | 0.0724 |  |  | 24 | 186768 | 187988 | 1383 | 828
335.776 | 335.776 | 3072 | 3072 | 5.31 | 1.2494 | 0.3309 | 0 |  |  | 0 | 4670410 | 490723 | 2443 | 1324
335.789 | 335.789 | 3073 | 3073 | 4.09 | 48.7994 | 6.04 | 0.0149 |  |  | 10 | 186768 | 185547 | 1191 | 916
335.818 | 335.818 | 3074 | 3074 | 4.33 | 42.94 | 5.0901 | 0.0106 |  |  | 8 | 173340 | 260010 | 1155 | 1023
335.891 | 335.891 | 3075 | 3075 | 5.27 | 1.192 | 0.3255 | 0 |  |  | 0 | 325928 | 483398 | 2881 | 1324
335.93 | 335.93 | 3076 | 3076 | 4.83 | 17.3627 | 1.6432 | 0.0011 |  |  | 1 | 183105 | 395508 | 5550 | 1324
335.993 | 335.993 | 3077 | 3077 | 4.36 | 25.4193 | 3.8159 | 0.006 |  |  | 5 | 169678 | 211182 | 1221 | 843
336.065 | 336.065 | 3078 | 3078 | 4.86 | 18.3393 | 1.6586 | 0.0011 |  |  | 1 | 2081299 | 408936 | 3349 | 1324
336.108 | 336.108 | 3079 | 3079 | 4.34 | 35.185 | 4.4919 | 0.0083 |  |  | 7 | 183105 | 218506 | 1191 | 1022
336.135 | 336.135 | 3080 | 3080 | 3.36 | 76.2006 | 12.0429 | 0.0594 |  |  | 18 | 140381 | 142822 | 1321 | 884
336.235 | 336.235 | 3081 | 3081 | 3.88 | 60.0873 | 9.3791 | 0.036 |  |  | 18 | 186768 | 187988 | 1276 | 917
336.249 | 336.249 | 3082 | 3082 | 4.01 | 38.6029 | 5.2244 | 0.0112 |  |  | 6 | 142822 | 190430 | 1354 | 963
336.342 | 336.342 | 3083 | 3083 | 4.4 | 25.3619 | 3.4992 | 0.005 |  |  | 5 | 186768 | 201416 | 1026 | 867
336.429 | 336.429 | 3084 | 3084 | 5.26 | 1.192 | 0.3261 | 0 |  |  | 0 | 4252930 | 493164 | 14 | 1324
336.464 | 336.464 | 3085 | 3085 | 3.61 | 155.3021 | 21.6688 | 0.1923 |  |  | 33 | 140381 | 162354 | 1209 | 1023
336.493 | 336.493 | 3086 | 3086 | 4.17 | 71.3178 | 6.9567 | 0.0198 |  |  | 7 | 144043 | 214844 | 1443 | 964
336.546 | 336.546 | 3087 | 3087 | 4.05 | 47.3346 | 6.489 | 0.0172 |  |  | 10 | 142822 | 185547 | 1286 | 916
336.584 | 336.584 | 3088 | 3088 | 3.85 | 24.8736 | 5.096 | 0.0106 |  |  | 9 | 140381 | 186768 | 33 | 1010
336.698 | 336.698 | 3089 | 3089 | 4.13 | 500.8832 | 11.9317 | 0.0583 |  |  | 13 | 153809 | 186768 | 7100 | 1023
336.772 | 336.772 | 3090 | 3090 | 4.86 | 18.8275 | 1.6829 | 0.0012 |  |  | 2 | 67139 | 400391 | 2322 | 1324
336.821 | 336.821 | 3091 | 3091 | 3.49 | 876.4361 | 80.2211 | 2.636 |  |  | 144 | 142822 | 169678 | 1528 | 1024
336.856 | 336.856 | 3092 | 3092 | 4.11 | 43.4857 | 5.3968 | 0.0119 |  |  | 6 | 186768 | 197754 | 1110 | 916
336.914 | 336.914 | 3093 | 3093 | 4.39 | 28.7799 | 4.3991 | 0.0079 |  |  | 8 | 183105 | 288086 | 1138 | 930
337.007 | 337.007 | 3094 | 3094 | 5.24 | 1.192 | 0.3328 | 0 |  |  | 0 | 325928 | 476074 | 281 | 1324
337.043 | 337.043 | 3095 | 3095 | 5.27 | 1.192 | 0.3275 | 0 |  |  | 0 | 817871 | 476074 | 1788 | 1324
337.081 | 337.081 | 3096 | 3096 | 4.78 | 17.3627 | 1.6842 | 0.0012 |  |  | 2 | 67139 | 390625 | 5832 | 1324
337.164 | 337.164 | 3097 | 3097 | 4.9 | 17.851 | 1.6959 | 0.0012 |  |  | 1 | 2081299 | 405273 | 7298 | 1324
337.297 | 337.297 | 3098 | 3098 | 5.2 | 1.192 | 0.3251 | 0 |  |  | 0 | 2304688 | 478516 | 954 | 1324
337.332 | 337.332 | 3099 | 3099 | 4.16 | 500.8832 | 12.9735 | 0.0689 |  |  | 16 | 140381 | 202637 | 6320 | 955
337.4 | 337.4 | 3100 | 3100 | 4.21 | 31.767 | 5.2149 | 0.0111 |  |  | 5 | 185547 | 274658 | 3379 | 1023
337.47 | 337.47 | 3101 | 3101 | 4.33 | 28.5932 | 3.658 | 0.0055 |  |  | 4 | 140381 | 272217 | 993 | 879
337.55 | 337.55 | 3102 | 3102 | 4.79 | 19.8041 | 1.6422 | 0.0011 |  |  | 2 | 67139 | 388184 | 6739 | 1324
337.614 | 337.614 | 3103 | 3103 | 4.49 | 29.2682 | 3.023 | 0.0037 |  |  | 4 | 181885 | 214844 | 1025 | 793
337.683 | 337.683 | 3104 | 3104 | 4.68 | 16.8744 | 1.7347 | 0.0012 |  |  | 2 | 67139 | 375977 | 2096 | 1324
337.754 | 337.754 | 3105 | 3105 | 3.84 | 80.5377 | 9.4322 | 0.0364 |  |  | 15 | 185547 | 185547 | 1455 | 929
337.818 | 337.818 | 3106 | 3106 | 5.27 | 1.2494 | 0.3271 | 0 |  |  | 0 | 324707 | 483398 | 5869 | 1324
337.853 | 337.853 | 3107 | 3107 | 3.69 | 91.2799 | 12.3859 | 0.0628 |  |  | 21 | 142822 | 179443 | 1461 | 1022
337.985 | 337.985 | 3108 | 3108 | 3.81 | 37.5689 | 5.6867 | 0.0132 |  |  | 11 | 142822 | 166016 | 1301 | 932
337.994 | 337.994 | 3109 | 3109 | 4.08 | 55.2045 | 7.2025 | 0.0212 |  |  | 11 | 169678 | 189209 | 1408 | 879
338.057 | 338.057 | 3110 | 3110 | 5.31 | 1.192 | 0.3304 | 0 |  |  | 0 | 1867676 | 489502 | 1502 | 1324
338.095 | 338.095 | 3111 | 3111 | 4.36 | 19.3158 | 2.0339 | 0.0017 |  |  | 2 | 150146 | 270996 | 6340 | 1324
338.123 | 338.123 | 3112 | 3112 | 4.11 | 89.3268 | 11.3227 | 0.0525 |  |  | 13 | 168457 | 251465 | 1086 | 963
338.165 | 338.165 | 3113 | 3113 | 5.34 | 1.192 | 0.3219 | 0 |  |  | 0 | 1566162 | 490723 | 2603 | 1324
338.266 | 338.266 | 3114 | 3114 | 4.17 | 66.9232 | 6.6464 | 0.0181 |  |  | 8 | 169678 | 181885 | 1119 | 794
338.341 | 338.341 | 3115 | 3115 | 3.74 | 132.2955 | 17.857 | 0.1306 |  |  | 25 | 169678 | 169678 | 1353 | 1011
338.414 | 338.414 | 3116 | 3116 | 3.74 | 594.6979 | 80.3505 | 2.6445 |  |  | 149 | 184326 | 186768 | 1501 | 1024
338.497 | 338.497 | 3117 | 3117 | 4.03 | 33.2318 | 5.0102 | 0.0103 |  |  | 7 | 142822 | 178223 | 1126 | 1021
338.568 | 338.568 | 3118 | 3118 | 3.79 | 87.9193 | 11.1805 | 0.0512 |  |  | 15 | 142822 | 170898 | 1878 | 1324
338.635 | 338.635 | 3119 | 3119 | 5.28 | 1.192 | 0.326 | 0 |  |  | 0 | 4841309 | 498047 | 2911 | 1324
338.648 | 338.648 | 3120 | 3120 | 3.8 | 23.8971 | 6.1247 | 0.0154 |  |  | 18 | 137939 | 158691 | 146 | 938
338.692 | 338.692 | 3121 | 3121 | 3.91 | 85.4779 | 9.3916 | 0.0361 |  |  | 13 | 183105 | 181885 | 1164 | 960
338.872 | 338.872 | 3122 | 3122 | 3.6 | 111.7877 | 16.2186 | 0.1077 |  |  | 26 | 142822 | 166016 | 1457 | 1020
338.925 | 338.925 | 3123 | 3123 | 4.25 | 25.3619 | 3.4347 | 0.0048 |  |  | 3 | 150146 | 189209 | 1027 | 735
338.99 | 338.99 | 3124 | 3124 | 3.92 | 52.7631 | 6.7167 | 0.0185 |  |  | 9 | 142822 | 173340 | 1413 | 1023
339.069 | 339.069 | 3125 | 3125 | 3.64 | 266.6303 | 38.4089 | 0.6043 |  |  | 45 | 167236 | 170898 | 1235 | 1024
339.148 | 339.148 | 3126 | 3126 | 3.86 | 83.5248 | 9.9951 | 0.0409 |  |  | 14 | 184326 | 185547 | 3517 | 1324
339.218 | 339.218 | 3127 | 3127 | 5.3 | 1.192 | 0.3284 | 0 |  |  | 0 | 1116943 | 501709 | 111 | 1324
339.264 | 339.264 | 3128 | 3128 | 4.12 | 40.5561 | 4.4443 | 0.0081 |  |  | 5 | 140381 | 200195 | 1213 | 1020
339.384 | 339.384 | 3129 | 3129 | 4.81 | 17.851 | 1.6643 | 0.0011 |  |  | 1 | 45166 | 393066 | 217 | 1324
339.478 | 339.478 | 3130 | 3130 | 4.86 | 20.7807 | 1.6435 | 0.0011 |  |  | 1 | 189209 | 412598 | 5669 | 1324
339.524 | 339.524 | 3131 | 3131 | 3.88 | 82.06 | 10.5494 | 0.0456 |  |  | 13 | 185547 | 192871 | 1481 | 1023
339.554 | 339.554 | 3132 | 3132 | 4.2 | 33.7201 | 4.4565 | 0.0081 |  |  | 7 | 183105 | 190430 | 1119 | 1022
339.638 | 339.638 | 3133 | 3133 | 4 | 57.1576 | 6.438 | 0.017 |  |  | 10 | 184326 | 186768 | 1287 | 1023
339.71 | 339.71 | 3134 | 3134 | 4.16 | 63.4479 | 6.6473 | 0.0181 |  |  | 9 | 200195 | 209961 | 1175 | 926
339.791 | 339.791 | 3135 | 3135 | 4.34 | 36.5924 | 3.4919 | 0.005 |  |  | 4 | 181885 | 209961 | 1030 | 972
339.878 | 339.878 | 3136 | 3136 | 3.57 | 86.3971 | 12.4169 | 0.0632 |  |  | 17 | 142822 | 163574 | 1310 | 966
339.955 | 339.955 | 3137 | 3137 | 3.84 | 57.1576 | 6.494 | 0.0173 |  |  | 9 | 186768 | 185547 | 1157 | 960
340.015 | 340.015 | 3138 | 3138 | 4.25 | 37.0807 | 5.3735 | 0.0118 |  |  | 10 | 187988 | 195313 | 1189 | 973
340.093 | 340.093 | 3139 | 3139 | 3.75 | 150.4193 | 19.1547 | 0.1503 |  |  | 26 | 142822 | 172119 | 1505 | 1021
340.194 | 340.194 | 3140 | 3140 | 4.86 | 17.3627 | 1.6182 | 0.0011 |  |  | 1 | 67139 | 396729 | 4670 | 1324
340.291 | 340.291 | 3141 | 3141 | 5.29 | 1.192 | 0.3362 | 0 |  |  | 0 | 319824 | 488281 | 1769 | 1324
340.416 | 340.416 | 3142 | 3142 | 4.99 | 17.851 | 1.6318 | 0.0011 |  |  | 1 | 179443 | 397949 | 411 | 1324
340.497 | 340.497 | 3143 | 3143 | 5.3 | 1.192 | 0.335 | 0 |  |  | 0 | 325928 | 489502 | 1209 | 1324
340.536 | 340.536 | 3144 | 3144 | 5.28 | 1.192 | 0.3201 | 0 |  |  | 0 | 629883 | 491943 | 1564 | 1324
340.634 | 340.634 | 3145 | 3145 | 4.18 | 38.5455 | 4.8848 | 0.0098 |  |  | 8 | 186768 | 192871 | 1438 | 958
340.706 | 340.706 | 3146 | 3146 | 5.27 | 1.192 | 0.327 | 0 |  |  | 0 | 323486 | 478516 | 357 | 1324
340.746 | 340.746 | 3147 | 3147 | 3.89 | 43.4283 | 5.6296 | 0.013 |  |  | 9 | 142822 | 166016 | 1312 | 953
340.856 | 340.856 | 3148 | 3148 | 5.24 | 1.192 | 0.3307 | 0 |  |  | 0 | 113525 | 501709 | 997 | 1324
340.897 | 340.897 | 3149 | 3149 | 3.79 | 69.7955 | 10.6488 | 0.0464 |  |  | 15 | 150146 | 183105 | 1147 | 970
341.019 | 341.019 | 3150 | 3150 | 4.25 | 27.315 | 3.3677 | 0.0046 |  |  | 4 | 150146 | 211182 | 1027 | 876
341.084 | 341.084 | 3151 | 3151 | 4.1 | 42.4518 | 5.7521 | 0.0136 |  |  | 11 | 184326 | 187988 | 1142 | 758
341.243 | 341.243 | 3152 | 3152 | 5.29 | 1.4361 | 0.4017 | 0.0001 |  |  | 1 | 1221 | 455322 | 5073 | 1324
341.306 | 341.306 | 3153 | 3153 | 3.79 | 75.224 | 9.9705 | 0.0407 |  |  | 14 | 184326 | 169678 | 1276 | 965
341.36 | 341.36 | 3154 | 3154 | 3.78 | 43.4857 | 5.1432 | 0.0108 |  |  | 6 | 186768 | 185547 | 1268 | 773
341.43 | 341.43 | 3155 | 3155 | 4.11 | 111.8451 | 8.8912 | 0.0324 |  |  | 11 | 140381 | 219727 | 1347 | 951
341.488 | 341.488 | 3156 | 3156 | 3.7 | 256.3764 | 28.7136 | 0.3377 |  |  | 42 | 185547 | 189209 | 1235 | 1025
341.512 | 341.512 | 3157 | 3157 | 3.91 | 84.9896 | 9.3111 | 0.0355 |  |  | 10 | 180664 | 230713 | 1227 | 1020
341.612 | 341.612 | 3158 | 3158 | 3.99 | 53.6822 | 7.475 | 0.0229 |  |  | 11 | 144043 | 164795 | 1186 | 1022
341.686 | 341.686 | 3159 | 3159 | 5.28 | 1.192 | 0.3266 | 0 |  |  | 0 | 72021 | 483398 | 1635 | 1324
341.868 | 341.868 | 3160 | 3160 | 4.86 | 16.8744 | 1.6044 | 0.0011 |  |  | 1 | 45166 | 400391 | 687 | 1324
341.92 | 341.92 | 3161 | 3161 | 5.16 | 1.192 | 0.3316 | 0 |  |  | 0 | 2740479 | 472412 | 983 | 1324
341.979 | 341.979 | 3162 | 3162 | 3.88 | 78.0963 | 8.7991 | 0.0317 |  |  | 14 | 142822 | 179443 | 1299 | 982
342.087 | 342.087 | 3163 | 3163 | 4.82 | 500.8832 | 6.6562 | 0.0181 |  |  | 4 | 150146 | 385742 | 6120 | 789
342.111 | 342.111 | 3164 | 3164 | 3.96 | 38.6029 | 6.1194 | 0.0153 |  |  | 9 | 183105 | 178223 | 1197 | 840
342.206 | 342.206 | 3165 | 3165 | 5.31 | 1.192 | 0.3277 | 0 |  |  | 0 | 4207764 | 498047 | 537 | 1324
342.266 | 342.266 | 3166 | 3166 | 4.1 | 42.9975 | 5.0108 | 0.0103 |  |  | 6 | 142822 | 217285 | 1254 | 1021
342.422 | 342.422 | 3167 | 3167 | 4.8 | 16.3861 | 1.6079 | 0.0011 |  |  | 1 | 2106934 | 385742 | 2124 | 1324
342.448 | 342.448 | 3168 | 3168 | 4.3 | 32.1979 | 4.4872 | 0.0082 |  |  | 7 | 181885 | 186768 | 1030 | 966
342.522 | 342.522 | 3169 | 3169 | 3.71 | 47.392 | 5.4624 | 0.0122 |  |  | 6 | 185547 | 180664 | 1263 | 771
342.541 | 342.541 | 3170 | 3170 | 4.18 | 49.776 | 6.1893 | 0.0157 |  |  | 10 | 184326 | 198975 | 1177 | 1022
342.607 | 342.607 | 3171 | 3171 | 4.19 | 28.2916 | 4.032 | 0.0067 |  |  | 7 | 183105 | 191650 | 1030 | 915
342.625 | 342.625 | 3172 | 3172 | 3.91 | 37.6264 | 4.5033 | 0.0083 |  |  | 6 | 186768 | 186768 | 1262 | 909
342.719 | 342.719 | 3173 | 3173 | 5.3 | 1.192 | 0.3298 | 0 |  |  | 0 | 262451 | 488281 | 362 | 1324
342.731 | 342.731 | 3174 | 3174 | 4.21 | 59.0533 | 7.3853 | 0.0223 |  |  | 12 | 186768 | 196533 | 1033 | 983
342.752 | 342.752 | 3175 | 3175 | 4.48 | 38.6029 | 4.2448 | 0.0074 |  |  | 5 | 213623 | 279541 | 1142 | 1022
343.106 | 343.106 | 3176 | 3176 | 4.96 | 15.4096 | 1.6178 | 0.0011 |  |  | 1 | 46387 | 401611 | 3051 | 1324
343.12 | 343.12 | 3177 | 3177 | 4.38 | 28.7799 | 3.5296 | 0.0051 |  |  | 3 | 168457 | 291748 | 1226 | 1021
343.152 | 343.152 | 3178 | 3178 | 3.66 | 100.5572 | 13.7272 | 0.0772 |  |  | 24 | 142822 | 170898 | 1459 | 1021
343.179 | 343.179 | 3179 | 3179 | 3.87 | 74.7357 | 12.4596 | 0.0636 |  |  | 22 | 186768 | 180664 | 1429 | 973
343.317 | 343.317 | 3180 | 3180 | 3.9 | 83.4674 | 14.5985 | 0.0873 |  |  | 28 | 184326 | 184326 | 1576 | 979
343.445 | 343.445 | 3181 | 3181 | 3.58 | 256.3189 | 36.2925 | 0.5395 |  |  | 50 | 140381 | 173340 | 1171 | 1023
343.514 | 343.514 | 3182 | 3182 | 4.04 | 52.2748 | 7.9194 | 0.0257 |  |  | 16 | 183105 | 189209 | 1273 | 923
343.539 | 343.539 | 3183 | 3183 | 3.99 | 37.5689 | 4.6088 | 0.0087 |  |  | 5 | 140381 | 205078 | 1238 | 801
343.58 | 343.58 | 3184 | 3184 | 4.24 | 46.8463 | 5.1889 | 0.011 |  |  | 7 | 142822 | 264893 | 1120 | 1023
343.703 | 343.703 | 3185 | 3185 | 3.75 | 155.7904 | 18.9662 | 0.1473 |  |  | 29 | 185547 | 185547 | 1231 | 1024
343.884 | 343.884 | 3186 | 3186 | 3.66 | 241.1822 | 27.5677 | 0.3113 |  |  | 31 | 130615 | 184326 | 1370 | 1024
343.966 | 343.966 | 3187 | 3187 | 4.78 | 18.3393 | 1.6777 | 0.0012 |  |  | 1 | 42725 | 395508 | 4470 | 1324
344.027 | 344.027 | 3188 | 3188 | 4.31 | 36.1615 | 4.3213 | 0.0076 |  |  | 7 | 183105 | 235596 | 1061 | 893
344.199 | 344.199 | 3189 | 3189 | 4.23 | 36.5924 | 4.0406 | 0.0067 |  |  | 4 | 183105 | 245361 | 1144 | 985
344.317 | 344.317 | 3190 | 3190 | 4.26 | 29.3256 | 3.7579 | 0.0058 |  |  | 5 | 183105 | 189209 | 1057 | 960
344.341 | 344.341 | 3191 | 3191 | 3.84 | 107.4506 | 12.1731 | 0.0607 |  |  | 16 | 185547 | 189209 | 1231 | 1023
344.376 | 344.376 | 3192 | 3192 | 5.25 | 1.192 | 0.3286 | 0 |  |  | 0 | 969238 | 479736 | 1026 | 1324
344.426 | 344.426 | 3193 | 3193 | 5.3 | 1.192 | 0.3295 | 0 |  |  | 0 | 323486 | 489502 | 124 | 1324
344.574 | 344.574 | 3194 | 3194 | 3.8 | 71.7486 | 10.5337 | 0.0454 |  |  | 18 | 142822 | 184326 | 1248 | 1022
344.696 | 344.696 | 3195 | 3195 | 4.86 | 17.3627 | 1.61 | 0.0011 |  |  | 1 | 2156982 | 402832 | 6148 | 1324
344.758 | 344.758 | 3196 | 3196 | 3.85 | 62.4713 | 7.6362 | 0.0239 |  |  | 8 | 152588 | 174561 | 1152 | 887
344.828 | 344.828 | 3197 | 3197 | 3.95 | 63.017 | 8.1645 | 0.0273 |  |  | 11 | 163574 | 175781 | 1188 | 1023
344.922 | 344.922 | 3198 | 3198 | 4.84 | 18.3393 | 1.651 | 0.0011 |  |  | 1 | 189209 | 399170 | 8067 | 1324
345.05 | 345.05 | 3199 | 3199 | 4.18 | 44.4623 | 6.0203 | 0.0148 |  |  | 8 | 168457 | 244141 | 1312 | 968
345.118 | 345.118 | 3200 | 3200 | 3.81 | 86.4545 | 9.984 | 0.0408 |  |  | 13 | 142822 | 174561 | 1210 | 961
345.26 | 345.26 | 3201 | 3201 | 4.04 | 119.6002 | 12.2918 | 0.0619 |  |  | 16 | 140381 | 246582 | 1162 | 1024
345.405 | 345.405 | 3202 | 3202 | 3.91 | 81.5143 | 12.6627 | 0.0657 |  |  | 17 | 156250 | 189209 | 4458 | 1324
345.474 | 345.474 | 3203 | 3203 | 4.01 | 500.8832 | 14.2939 | 0.0837 |  |  | 18 | 142822 | 186768 | 1211 | 1019
345.534 | 345.534 | 3204 | 3204 | 3.66 | 130.3424 | 16.1822 | 0.1073 |  |  | 23 | 130615 | 161133 | 1448 | 980
345.603 | 345.603 | 3205 | 3205 | 5.27 | 1.192 | 0.3192 | 0 |  |  | 0 | 318604 | 474854 | 306 | 1324
345.728 | 345.728 | 3206 | 3206 | 4.16 | 36.5924 | 4.3016 | 0.0076 |  |  | 6 | 184326 | 192871 | 1183 | 913
345.854 | 345.854 | 3207 | 3207 | 4.3 | 40.4986 | 5.3943 | 0.0119 |  |  | 6 | 185547 | 285645 | 1407 | 922
345.994 | 345.994 | 3208 | 3208 | 3.67 | 50.7525 | 7.7734 | 0.0248 |  |  | 13 | 139160 | 157471 | 2230 | 1324
346.141 | 346.141 | 3209 | 3209 | 4.38 | 16.6303 | 1.6677 | 0.0011 |  |  | 2 | 112305 | 277100 | 5642 | 1324
346.458 | 346.458 | 3210 | 3210 | 3.91 | 75.6549 | 10.3922 | 0.0442 |  |  | 19 | 181885 | 185547 | 1266 | 926
346.612 | 346.612 | 3211 | 3211 | 4.75 | 16.8744 | 1.6506 | 0.0011 |  |  | 1 | 67139 | 389404 | 3353 | 1324
346.76 | 346.76 | 3212 | 3212 | 3.75 | 106.9623 | 17.1475 | 0.1204 |  |  | 31 | 136719 | 173340 | 1420 | 1023
346.913 | 346.913 | 3213 | 3213 | 3.87 | 47.392 | 6.0403 | 0.0149 |  |  | 8 | 142822 | 181885 | 1145 | 958
346.974 | 346.974 | 3214 | 3214 | 3.74 | 83.4674 | 12.2226 | 0.0612 |  |  | 20 | 184326 | 186768 | 1148 | 834
347.096 | 347.096 | 3215 | 3215 | 4.84 | 16.3861 | 1.6367 | 0.0011 |  |  | 1 | 2081299 | 396729 | 5301 | 1324
347.143 | 347.143 | 3216 | 3216 | 3.87 | 57.1002 | 6.5428 | 0.0175 |  |  | 9 | 140381 | 175781 | 1097 | 973
347.239 | 347.239 | 3217 | 3217 | 4.87 | 17.3627 | 1.6575 | 0.0011 |  |  | 1 | 67139 | 402832 | 6415 | 1324
347.258 | 347.258 | 3218 | 3218 | 4.24 | 42.9975 | 5.2847 | 0.0114 |  |  | 7 | 186768 | 207520 | 1371 | 964
347.496 | 347.496 | 3219 | 3219 | 4.76 | 18.8275 | 1.7039 | 0.0012 |  |  | 2 | 67139 | 393066 | 2854 | 1324
347.55 | 347.55 | 3220 | 3220 | 3.92 | 49.3451 | 6.5879 | 0.0178 |  |  | 9 | 185547 | 187988 | 1364 | 959
347.58 | 347.58 | 3221 | 3221 | 4.1 | 78.0963 | 9.1158 | 0.034 |  |  | 11 | 170898 | 236816 | 1104 | 961
347.699 | 347.699 | 3222 | 3222 | 4.66 | 18.3393 | 1.7236 | 0.0012 |  |  | 1 | 73242 | 344238 | 3676 | 1324
347.755 | 347.755 | 3223 | 3223 | 5.27 | 1.192 | 0.3299 | 0 |  |  | 0 | 100098 | 484619 | 513 | 1324
347.795 | 347.795 | 3224 | 3224 | 4.07 | 32.6861 | 4.4983 | 0.0083 |  |  | 6 | 140381 | 186768 | 1382 | 1019
347.821 | 347.821 | 3225 | 3225 | 5.22 | 1.192 | 0.3318 | 0 |  |  | 0 | 2630615 | 490723 | 287 | 1324
347.891 | 347.891 | 3226 | 3226 | 5.25 | 1.4361 | 0.4119 | 0.0001 |  |  | 1 | 1221 | 452881 | 4340 | 1324
347.908 | 347.908 | 3227 | 3227 | 3.63 | 86.9428 | 10.4393 | 0.0446 |  |  | 13 | 178223 | 174561 | 1166 | 973
347.985 | 347.985 | 3228 | 3228 | 3.7 | 194.3646 | 21.2584 | 0.1851 |  |  | 23 | 195313 | 185547 | 1233 | 1024
348.074 | 348.074 | 3229 | 3229 | 4.82 | 15.8979 | 1.6452 | 0.0011 |  |  | 1 | 45166 | 385742 | 3333 | 1324
348.292 | 348.292 | 3230 | 3230 | 4.92 | 15.8979 | 1.6106 | 0.0011 |  |  | 1 | 178223 | 389404 | 4398 | 1324

## FQ2
Time, s | FQ2_STD | FQ3_STD | FQ4_STD | FQ5_STD | FQ6_STD | FQ7_STD | FQ8_STD | Freq. koef. | F.k.anorm | Freq. koef. ch2 | E2
4.562 | 0.536 | 0.487 | 0.507 | 0.611 | 1.355 | 4.266 | 5.331 | 2.26 | 29.578
53.925 | 1.129 | 0.734 | 0.882 | 4.601 | 4.914 | 2.114 | 1.402 | 3.52 | 55.486
59.944 | 1.241 | 0.809 | 0.604 | 0.514 | 0.306 | 0.251 | 0.126 | 5.24 | 20.162
62.702 | 1.189 | 0.774 | 0.653 | 1.659 | 1.333 | 0.9 | 0.228 | 4.29 | 28.902
65.14 | 1.211 | 0.902 | 0.693 | 1.66 | 1.301 | 0.723 | 0.578 | 4.23 | 29.915
77.383 | 0.154 | 0.115 | 0.085 | 0.058 | 0.04 | 0.033 | 0.022 | 5.19 | 2.633
79.477 | 0.159 | 0.11 | 0.087 | 0.064 | 0.041 | 0.03 | 0.019 | 5.23 | 2.661
81.696 | 0.923 | 0.66 | 0.539 | 0.542 | 0.351 | 0.23 | 0.111 | 5.04 | 16.908
83.352 | 1.243 | 0.834 | 0.59 | 0.589 | 0.364 | 0.254 | 0.106 | 5.21 | 20.718
83.79 | 1.168 | 0.864 | 0.561 | 0.532 | 0.356 | 0.26 | 0.095 | 5.21 | 19.978
90.01 | 1.193 | 0.895 | 0.727 | 0.823 | 0.562 | 0.33 | 0.104 | 4.99 | 23.097
93.953 | 1.223 | 0.844 | 0.758 | 1.399 | 1.766 | 1.361 | 0.705 | 3.94 | 31.737
109.167 | 1.183 | 0.908 | 0.588 | 0.553 | 0.325 | 0.207 | 0.137 | 5.23 | 20.403
110.056 | 1.326 | 0.851 | 0.942 | 1.366 | 0.792 | 0.399 | 0.12 | 4.81 | 27.86
114.684 | 1.33 | 0.964 | 3.168 | 7.845 | 6.889 | 2.973 | 2.181 | 3.59 | 91.107
116.952 | 1.124 | 0.717 | 1.77 | 1.804 | 0.999 | 0.329 | 0.131 | 4.66 | 32.028
120.322 | 1.292 | 0.829 | 0.585 | 1.32 | 0.977 | 0.646 | 0.249 | 4.53 | 26.692
121.127 | 1.245 | 0.846 | 2.548 | 5.338 | 4.697 | 1.941 | 0.453 | 3.89 | 66.309
122.114 | 1.339 | 0.942 | 0.571 | 0.533 | 0.367 | 0.203 | 0.106 | 5.33 | 21.626
124.82 | 1.168 | 0.773 | 0.571 | 0.567 | 0.383 | 0.21 | 0.114 | 5.18 | 19.625
129.352 | 1.243 | 0.891 | 0.585 | 0.58 | 0.378 | 0.213 | 0.107 | 5.24 | 20.957
138.04 | 1.214 | 0.772 | 0.669 | 0.699 | 0.552 | 0.283 | 0.196 | 4.95 | 21.683
141.485 | 1.252 | 0.994 | 4.378 | 7.434 | 9.042 | 4.961 | 0.878 | 3.6 | 104.282
142.447 | 1.267 | 0.976 | 2.516 | 9.552 | 4.613 | 1.62 | 0.667 | 3.93 | 83.259
142.855 | 1.268 | 0.96 | 0.57 | 0.55 | 0.325 | 0.272 | 0.093 | 5.27 | 21.298
143.975 | 1.15 | 0.758 | 1.056 | 3.661 | 1.587 | 0.454 | 0.173 | 4.34 | 38.366
146.177 | 1.31 | 0.962 | 0.583 | 0.524 | 0.357 | 0.242 | 0.109 | 5.29 | 21.616
146.593 | 1.175 | 0.881 | 0.758 | 1.812 | 0.838 | 0.265 | 0.137 | 4.73 | 27.733
148.289 | 1.414 | 1.051 | 1.037 | 1.754 | 1.042 | 0.278 | 0.148 | 4.79 | 32.232
150.56 | 1.129 | 0.765 | 0.929 | 1.321 | 0.647 | 0.304 | 0.155 | 4.79 | 25.123
150.634 | 1.165 | 1.378 | 8.462 | 34.388 | 8.289 | 1.465 | 1.725 | 3.97 | 225.809
151.083 | 1.197 | 0.845 | 0.571 | 0.572 | 0.336 | 0.262 | 0.1 | 5.21 | 20.225
151.868 | 1.22 | 0.878 | 1.081 | 2.828 | 1.469 | 0.425 | 0.136 | 4.47 | 35.918
151.935 | 1.257 | 0.839 | 0.879 | 1.361 | 0.62 | 0.269 | 0.127 | 4.89 | 26.194
154.575 | 1.272 | 0.856 | 1.934 | 2.806 | 1.242 | 0.352 | 0.13 | 4.6 | 39.492
155.525 | 1.198 | 0.841 | 2.466 | 2.397 | 3.084 | 0.52 | 0.244 | 4.27 | 45.883
156.318 | 1.233 | 0.755 | 0.563 | 0.562 | 0.338 | 0.238 | 0.135 | 5.19 | 19.844
156.98 | 1.108 | 0.702 | 0.887 | 6.538 | 3.424 | 1.211 | 0.473 | 3.89 | 55.718
157.72 | 1.305 | 0.954 | 0.644 | 0.641 | 0.417 | 0.268 | 0.108 | 5.2 | 22.533
157.825 | 1.004 | 0.693 | 0.778 | 2.554 | 2.377 | 1.951 | 0.323 | 3.79 | 36.651
157.916 | 1.245 | 0.846 | 1.137 | 4.028 | 3.604 | 3.004 | 0.537 | 3.68 | 52.952
157.966 | 1.128 | 0.793 | 0.773 | 2.448 | 2.368 | 1.763 | 0.284 | 3.9 | 37.223
159.024 | 1.191 | 0.77 | 0.555 | 0.539 | 0.348 | 0.282 | 0.194 | 5.08 | 19.689
159.037 | 1.201 | 0.768 | 0.668 | 1.688 | 1.751 | 1.434 | 0.282 | 4.04 | 31.512
159.118 | 1.227 | 0.957 | 0.708 | 1.677 | 1.694 | 1.502 | 0.507 | 4.01 | 33.174
159.219 | 1.145 | 0.774 | 0.661 | 1.785 | 1.894 | 0.57 | 0.22 | 4.28 | 30.148
159.431 | 0.152 | 0.113 | 0.087 | 0.063 | 0.041 | 0.026 | 0.021 | 5.22 | 2.627
159.574 | 1.259 | 0.839 | 0.678 | 1.578 | 1.664 | 1.458 | 0.21 | 4.12 | 31.668
159.662 | 1.213 | 0.824 | 0.557 | 0.519 | 0.367 | 0.252 | 0.146 | 5.17 | 20.048
159.802 | 1.258 | 0.823 | 0.564 | 0.593 | 0.375 | 0.274 | 0.124 | 5.17 | 20.737
159.99 | 1.253 | 0.962 | 0.573 | 0.526 | 0.32 | 0.28 | 0.136 | 5.23 | 21.171
160.029 | 1.156 | 0.795 | 0.714 | 2.49 | 1.473 | 0.527 | 0.173 | 4.37 | 32.039
160.102 | 1.077 | 0.753 | 0.65 | 1.684 | 1.828 | 1.536 | 0.246 | 3.97 | 30.848
160.16 | 1.216 | 0.812 | 0.785 | 2.812 | 2.848 | 2.36 | 0.378 | 3.76 | 42.194
160.21 | 1.245 | 0.767 | 0.675 | 1.833 | 2.145 | 1.707 | 0.295 | 3.94 | 34.166
160.274 | 1.314 | 0.81 | 0.563 | 1.521 | 0.758 | 0.303 | 0.166 | 4.79 | 26.006
160.447 | 1.271 | 0.935 | 0.622 | 0.563 | 0.353 | 0.242 | 0.126 | 5.24 | 21.538
160.54 | 1.238 | 1.296 | 7.354 | 4.576 | 2.396 | 0.476 | 0.331 | 4.53 | 79.983
160.76 | 0.153 | 0.109 | 0.084 | 0.064 | 0.04 | 0.034 | 0.029 | 5.1 | 2.62
160.838 | 1.19 | 1.316 | 7.73 | 7.152 | 2.396 | 0.717 | 0.249 | 4.45 | 92.355
160.848 | 1.227 | 0.917 | 5.189 | 12.525 | 9.758 | 7.201 | 3.937 | 3.38 | 137.75
160.889 | 0.156 | 0.109 | 0.083 | 0.072 | 0.051 | 0.029 | 0.015 | 5.19 | 2.674
160.947 | 1.195 | 0.819 | 1.954 | 2.572 | 1.319 | 0.324 | 0.115 | 4.59 | 38.057
160.961 | 1.249 | 0.842 | 1.303 | 2.378 | 1.412 | 0.373 | 0.207 | 4.51 | 35.013
161.102 | 0.153 | 0.115 | 0.08 | 0.061 | 0.041 | 0.033 | 0.018 | 5.22 | 2.614
161.159 | 1.138 | 0.916 | 2.114 | 2.341 | 0.554 | 0.255 | 0.171 | 4.77 | 35.743
161.201 | 1.298 | 1.355 | 6.286 | 7.053 | 4.235 | 1.005 | 0.507 | 4.24 | 92.082
161.323 | 1.239 | 0.791 | 0.962 | 1.986 | 0.99 | 0.333 | 0.117 | 4.66 | 29.924
161.386 | 1.244 | 0.765 | 0.634 | 1.629 | 1.571 | 1.35 | 0.243 | 4.12 | 30.639
161.395 | 1.342 | 0.965 | 0.985 | 2.26 | 0.98 | 0.298 | 0.15 | 4.7 | 32.841
161.45 | 1.303 | 1.085 | 4.341 | 5.72 | 2.749 | 0.628 | 0.341 | 4.33 | 70.062
161.517 | 1.328 | 1.007 | 4.613 | 4.959 | 1.635 | 0.312 | 0.143 | 4.57 | 63.906
161.667 | 1.225 | 0.845 | 0.548 | 0.6 | 0.367 | 0.222 | 0.12 | 5.21 | 20.452
161.676 | 1.293 | 0.909 | 1.744 | 2.277 | 0.649 | 0.255 | 0.099 | 4.83 | 34.889
161.761 | 1.088 | 0.787 | 0.586 | 0.568 | 0.338 | 0.268 | 0.083 | 5.16 | 19.178
161.838 | 1.261 | 0.879 | 0.617 | 1.522 | 1.566 | 1.189 | 0.199 | 4.22 | 30.55
161.896 | 1.137 | 0.825 | 0.661 | 1.362 | 1.416 | 1.086 | 0.173 | 4.24 | 28.251
162.003 | 1.251 | 0.828 | 0.999 | 1.042 | 1.316 | 0.299 | 0.122 | 4.71 | 27.552
162.264 | 1.136 | 0.793 | 0.835 | 1.396 | 0.708 | 0.293 | 0.152 | 4.77 | 25.328
162.402 | 1.22 | 0.804 | 0.881 | 1.372 | 0.876 | 0.327 | 0.132 | 4.75 | 26.671
162.746 | 0.158 | 0.118 | 0.085 | 0.063 | 0.047 | 0.032 | 0.014 | 5.24 | 2.712
162.879 | 1.12 | 0.73 | 0.836 | 1.086 | 0.817 | 0.336 | 0.128 | 4.75 | 23.996
163.184 | 0.157 | 0.111 | 0.087 | 0.064 | 0.042 | 0.03 | 0.019 | 5.22 | 2.661
163.318 | 1.225 | 0.933 | 0.714 | 2.319 | 1.241 | 0.574 | 0.167 | 4.47 | 32.055
163.398 | 1.225 | 0.829 | 0.677 | 2.363 | 1.307 | 0.577 | 0.186 | 4.42 | 31.654
163.764 | 1.11 | 0.74 | 0.56 | 0.558 | 0.329 | 0.261 | 0.1 | 5.15 | 18.85
163.77 | 1.196 | 0.919 | 1.171 | 2.949 | 1.494 | 0.425 | 0.174 | 4.45 | 37.042
163.819 | 1.184 | 0.817 | 0.938 | 1.791 | 0.916 | 0.315 | 0.168 | 4.67 | 28.589
163.977 | 1.184 | 0.834 | 2.368 | 17.266 | 7.817 | 1.975 | 1.068 | 3.77 | 122.656
164.098 | 1.128 | 0.814 | 0.754 | 1.476 | 1.047 | 0.353 | 0.23 | 4.57 | 26.532
164.143 | 1.224 | 0.842 | 1.43 | 3.894 | 3.427 | 0.673 | 0.447 | 4.06 | 48.422
164.214 | 0.154 | 0.114 | 0.085 | 0.065 | 0.045 | 0.028 | 0.023 | 5.17 | 2.664
164.535 | 1.287 | 0.824 | 0.713 | 2.859 | 1.485 | 0.65 | 0.194 | 4.36 | 34.906
164.942 | 1.31 | 0.891 | 0.632 | 0.837 | 1.091 | 0.639 | 0.225 | 4.59 | 25.807
165.442 | 1.157 | 0.738 | 0.601 | 2.664 | 1.157 | 0.543 | 0.214 | 4.38 | 30.958
165.615 | 1.314 | 1.092 | 0.585 | 0.528 | 0.33 | 0.215 | 0.145 | 5.31 | 22.355
165.79 | 1.134 | 0.806 | 3.204 | 8.56 | 3.954 | 0.326 | 0.224 | 4.16 | 75.779
165.841 | 1.167 | 0.816 | 0.597 | 1.623 | 0.902 | 0.384 | 0.156 | 4.64 | 26.174
165.893 | 1.069 | 0.687 | 0.612 | 1.284 | 1.371 | 1.102 | 0.22 | 4.15 | 26.332
165.955 | 1.278 | 0.94 | 1.08 | 1.809 | 0.903 | 0.316 | 0.142 | 4.75 | 30.704
166.217 | 1.175 | 0.886 | 0.669 | 2.182 | 1.113 | 0.442 | 0.182 | 4.51 | 30.018
166.251 | 1.079 | 0.809 | 0.788 | 3.748 | 2.121 | 0.777 | 0.218 | 4.14 | 39.476
166.49 | 1.155 | 0.841 | 0.604 | 0.558 | 0.374 | 0.242 | 0.137 | 5.15 | 20.127
166.549 | 1.123 | 0.725 | 0.55 | 0.525 | 0.349 | 0.258 | 0.115 | 5.14 | 18.742
166.597 | 1.274 | 0.816 | 0.558 | 0.647 | 0.379 | 0.231 | 0.113 | 5.2 | 20.901
166.656 | 0.153 | 0.111 | 0.078 | 0.065 | 0.042 | 0.027 | 0.023 | 5.2 | 2.592
166.872 | 1.255 | 0.763 | 0.55 | 0.636 | 0.423 | 0.25 | 0.155 | 5.11 | 20.58
166.923 | 1.275 | 0.908 | 0.558 | 0.598 | 0.365 | 0.253 | 0.106 | 5.23 | 21.269
167.073 | 1.231 | 0.762 | 0.531 | 0.521 | 0.377 | 0.243 | 0.075 | 5.25 | 19.623
167.125 | 1.164 | 0.764 | 0.646 | 1.206 | 1.027 | 0.486 | 0.196 | 4.56 | 25.034
167.632 | 1.103 | 0.814 | 1.381 | 2.347 | 1.238 | 0.364 | 0.189 | 4.51 | 33.534
167.962 | 1.162 | 0.868 | 0.812 | 3.139 | 1.985 | 0.755 | 0.28 | 4.19 | 37.705
168.009 | 1.277 | 0.836 | 0.777 | 3.514 | 2.293 | 0.875 | 0.321 | 4.13 | 40.84
168.118 | 1.149 | 0.785 | 0.579 | 0.764 | 0.481 | 0.256 | 0.109 | 5.04 | 20.771
168.212 | 1.161 | 0.758 | 1.277 | 1.151 | 0.548 | 0.363 | 0.415 | 4.66 | 26.453
168.681 | 1.203 | 0.937 | 1.413 | 2.081 | 1.705 | 0.428 | 0.136 | 4.5 | 35.543
169.152 | 1.269 | 0.832 | 0.577 | 0.666 | 0.493 | 0.303 | 0.128 | 5.07 | 21.634
169.262 | 1.054 | 0.849 | 1.506 | 4.581 | 3.003 | 0.847 | 0.359 | 4.05 | 49.387
169.318 | 1.18 | 0.76 | 0.853 | 3.252 | 3.749 | 2.35 | 0.44 | 3.69 | 46.478
170.378 | 1.191 | 0.906 | 0.977 | 6.281 | 2.943 | 1.062 | 0.359 | 4.02 | 55.093
170.424 | 1.183 | 0.74 | 0.714 | 3.52 | 2.255 | 0.715 | 0.251 | 4.14 | 38.812
170.495 | 1.275 | 0.851 | 0.538 | 1.176 | 0.901 | 0.34 | 0.209 | 4.73 | 25.019
170.87 | 1.092 | 0.707 | 0.558 | 0.549 | 0.337 | 0.233 | 0.101 | 5.16 | 18.449
171.114 | 1.275 | 0.868 | 2.081 | 21.34 | 10.731 | 2.795 | 1.516 | 3.67 | 149.198
171.185 | 1.268 | 0.835 | 1.044 | 10.073 | 3.721 | 1.178 | 0.503 | 3.94 | 73.419
171.202 | 1.172 | 0.776 | 0.584 | 1.129 | 1.159 | 0.702 | 0.196 | 4.44 | 25.367
171.384 | 1.148 | 0.844 | 1 | 3.409 | 2.726 | 2.041 | 0.377 | 3.84 | 44.377
171.549 | 1.242 | 0.804 | 0.601 | 3.569 | 1.565 | 0.747 | 0.229 | 4.25 | 37.227
171.634 | 1.286 | 0.973 | 0.595 | 0.532 | 0.34 | 0.239 | 0.105 | 5.3 | 21.543
171.679 | 1.253 | 0.874 | 0.721 | 2.427 | 1.661 | 0.651 | 0.201 | 4.34 | 33.81
171.9 | 1.21 | 0.928 | 0.676 | 3.07 | 1.094 | 0.555 | 0.453 | 4.33 | 34.543
171.962 | 1.218 | 0.804 | 0.532 | 0.749 | 0.498 | 0.29 | 0.106 | 5.05 | 21.18
172.034 | 1.22 | 0.917 | 2.097 | 19.153 | 11.808 | 3.558 | 1.775 | 3.59 | 145.448
172.096 | 1.217 | 0.921 | 1.622 | 10.823 | 5.248 | 1.577 | 0.593 | 3.86 | 84.939
172.164 | 0.159 | 0.11 | 0.087 | 0.064 | 0.041 | 0.032 | 0.019 | 5.22 | 2.669
172.228 | 0.158 | 0.11 | 0.084 | 0.059 | 0.039 | 0.025 | 0.018 | 5.29 | 2.61
172.317 | 1.19 | 0.797 | 0.542 | 0.75 | 0.393 | 0.263 | 0.125 | 5.09 | 20.657
172.39 | 0.154 | 0.117 | 0.086 | 0.071 | 0.041 | 0.04 | 0.033 | 5.04 | 2.733
172.519 | 1.092 | 0.749 | 1.126 | 7.386 | 4.25 | 1.702 | 0.587 | 3.79 | 64.054
172.731 | 1.153 | 0.819 | 0.854 | 2.769 | 2.62 | 2.054 | 0.377 | 3.82 | 40.676
172.795 | 1.105 | 0.731 | 0.897 | 6.246 | 3.178 | 1.015 | 0.397 | 3.95 | 53.549
172.846 | 1.159 | 0.819 | 0.58 | 1.193 | 1.814 | 0.8 | 0.2 | 4.26 | 27.947
172.929 | 0.16 | 0.117 | 0.083 | 0.063 | 0.037 | 0.03 | 0.024 | 5.22 | 2.685
173.058 | 1.17 | 0.804 | 0.589 | 0.642 | 0.476 | 0.349 | 0.067 | 5.06 | 20.718
173.19 | 1.174 | 0.918 | 0.579 | 0.547 | 0.402 | 0.275 | 0.118 | 5.16 | 20.684
173.315 | 1.116 | 0.748 | 0.58 | 2.34 | 1.632 | 0.474 | 0.202 | 4.32 | 30.602
173.389 | 1.114 | 0.754 | 0.647 | 1.241 | 1.049 | 0.456 | 0.156 | 4.57 | 24.737
173.443 | 1.162 | 0.845 | 0.871 | 2.198 | 2.037 | 1.455 | 0.242 | 4.04 | 35.615
173.587 | 1.168 | 0.89 | 0.555 | 0.639 | 0.411 | 0.298 | 0.108 | 5.11 | 20.781
174.14 | 1.192 | 0.842 | 0.573 | 1.09 | 1.823 | 0.77 | 0.206 | 4.29 | 27.833
174.278 | 0.569 | 0.578 | 0.296 | 0.44 | 0.432 | 0.223 | 0.256 | 4.54 | 12.694
174.387 | 1.169 | 0.755 | 0.896 | 5.14 | 3.698 | 1.731 | 0.534 | 3.8 | 52.842
174.421 | 1.129 | 0.744 | 0.752 | 2.66 | 2.075 | 0.698 | 0.223 | 4.18 | 34.616
174.665 | 1.366 | 1.006 | 0.612 | 2.008 | 1.611 | 0.988 | 0.204 | 4.32 | 33.701
175.446 | 1.214 | 0.851 | 1.155 | 4.151 | 4.254 | 3.127 | 0.502 | 3.64 | 55.503
175.59 | 1.212 | 0.884 | 0.745 | 3.362 | 2.121 | 0.646 | 0.226 | 4.22 | 38.85
175.612 | 1.271 | 0.864 | 0.934 | 3.195 | 1.297 | 0.349 | 0.155 | 4.5 | 36.273
175.657 | 1.229 | 0.95 | 0.677 | 2.862 | 1.062 | 0.488 | 0.206 | 4.48 | 33.505
175.885 | 1.281 | 0.901 | 0.582 | 0.538 | 0.371 | 0.243 | 0.107 | 5.26 | 21.143
175.978 | 1.22 | 0.869 | 0.572 | 0.582 | 0.371 | 0.246 | 0.13 | 5.18 | 20.682
176.124 | 1.289 | 0.767 | 0.79 | 5.274 | 2.961 | 1.2 | 0.27 | 4 | 50.22
176.141 | 1.415 | 1.039 | 0.629 | 2.116 | 1.295 | 0.493 | 0.193 | 4.57 | 32.809
176.228 | 1.324 | 0.952 | 0.725 | 2.523 | 1.287 | 0.432 | 0.163 | 4.54 | 33.589
176.316 | 1.148 | 0.785 | 0.768 | 4.685 | 2.762 | 1.139 | 0.393 | 3.96 | 46.282
176.377 | 1.137 | 0.768 | 0.774 | 1.162 | 0.678 | 0.272 | 0.108 | 4.85 | 23.767
176.439 | 1.081 | 0.743 | 0.565 | 0.615 | 0.393 | 0.284 | 0.12 | 5.05 | 19.177
176.501 | 1.278 | 0.964 | 0.814 | 3.741 | 2.139 | 0.754 | 0.266 | 4.21 | 41.952
176.551 | 1.217 | 0.755 | 0.604 | 1.45 | 0.82 | 0.365 | 0.183 | 4.68 | 25.241
176.62 | 0.154 | 0.115 | 0.081 | 0.07 | 0.045 | 0.026 | 0.03 | 5.13 | 2.671
176.693 | 1.183 | 0.775 | 0.525 | 0.583 | 0.404 | 0.39 | 0.473 | 4.7 | 20.351
176.755 | 1.176 | 0.789 | 0.576 | 0.553 | 0.39 | 0.263 | 0.115 | 5.14 | 19.866
176.978 | 1.239 | 0.898 | 0.732 | 1.891 | 1.89 | 1.373 | 0.21 | 4.12 | 33.91
177.035 | 1.202 | 0.841 | 1.336 | 11.933 | 4.727 | 1.572 | 0.445 | 3.88 | 85.647
177.109 | 1.261 | 0.795 | 0.62 | 2.132 | 1.409 | 0.525 | 0.234 | 4.41 | 30.744
177.173 | 1.286 | 0.736 | 0.693 | 2.728 | 1.672 | 0.585 | 0.201 | 4.33 | 34.178
177.326 | 1.256 | 0.939 | 0.785 | 3.35 | 2.128 | 0.83 | 0.396 | 4.15 | 40.189
177.513 | 1.299 | 0.927 | 0.6 | 0.544 | 0.397 | 0.219 | 0.127 | 5.25 | 21.591
177.534 | 1.234 | 0.914 | 0.745 | 4.956 | 2.453 | 0.853 | 0.259 | 4.12 | 46.992
177.691 | 1.289 | 0.751 | 0.676 | 4.392 | 1.736 | 0.619 | 0.286 | 4.23 | 41.209
177.755 | 1.177 | 0.746 | 0.595 | 0.844 | 0.644 | 0.445 | 0.185 | 4.76 | 22.067
177.772 | 1.309 | 0.883 | 0.772 | 4.912 | 2.683 | 1.36 | 0.73 | 3.91 | 49.471
177.802 | 0.152 | 0.112 | 0.086 | 0.068 | 0.038 | 0.03 | 0.025 | 5.16 | 2.637
177.839 | 0.156 | 0.11 | 0.087 | 0.071 | 0.045 | 0.029 | 0.017 | 5.21 | 2.685
177.862 | 0.16 | 0.112 | 0.084 | 0.077 | 0.048 | 0.031 | 0.018 | 5.18 | 2.741
177.903 | 1.184 | 1.316 | 5.039 | 7.167 | 3.442 | 0.511 | 0.249 | 4.32 | 81.644
177.932 | 1.114 | 0.791 | 1.205 | 3.295 | 1.99 | 0.459 | 0.208 | 4.29 | 38.844
178.022 | 1.2 | 0.867 | 0.606 | 0.902 | 0.596 | 0.288 | 0.17 | 4.92 | 22.775
178.066 | 1.155 | 0.732 | 1.051 | 7.292 | 3.734 | 1.498 | 0.312 | 3.89 | 61.41
178.143 | 1.136 | 0.763 | 0.681 | 1.822 | 1.801 | 1.409 | 0.308 | 4.01 | 31.75
178.207 | 0.154 | 0.112 | 0.09 | 0.064 | 0.045 | 0.037 | 0.026 | 5.1 | 2.682
178.388 | 1.19 | 0.814 | 0.562 | 0.54 | 0.379 | 0.22 | 0.101 | 5.22 | 19.863
178.442 | 1.053 | 0.714 | 0.597 | 2.054 | 0.954 | 0.38 | 0.154 | 4.51 | 26.628
178.567 | 1.228 | 0.92 | 0.566 | 0.561 | 0.417 | 0.279 | 0.147 | 5.14 | 21.141
178.621 | 0.153 | 0.113 | 0.085 | 0.067 | 0.042 | 0.03 | 0.016 | 5.23 | 2.642
178.666 | 1.165 | 0.761 | 0.59 | 1.752 | 1.088 | 0.441 | 0.121 | 4.55 | 26.945
178.716 | 1.137 | 0.929 | 3.588 | 28.1 | 12.506 | 3.288 | 1.937 | 3.69 | 189.902
178.792 | 1.258 | 0.845 | 0.662 | 3.071 | 1.255 | 0.34 | 0.152 | 4.49 | 34.07
178.854 | 1.205 | 0.797 | 0.793 | 2.449 | 2.726 | 2.028 | 0.331 | 3.83 | 39.541
178.901 | 1.093 | 0.713 | 0.646 | 1.766 | 1.842 | 1.224 | 0.211 | 4.06 | 30.41
179 | 1.107 | 0.833 | 0.58 | 0.6 | 0.38 | 0.294 | 0.125 | 5.08 | 19.902
179.086 | 1.206 | 0.884 | 0.568 | 0.585 | 0.456 | 0.266 | 0.12 | 5.13 | 20.945
179.227 | 1.17 | 0.88 | 0.598 | 0.651 | 0.412 | 0.234 | 0.096 | 5.16 | 20.862
179.272 | 1.229 | 0.918 | 0.794 | 4.365 | 1.914 | 0.969 | 0.478 | 4.1 | 43.699
179.337 | 1.083 | 0.758 | 1.262 | 6.291 | 3.809 | 1.409 | 0.615 | 3.84 | 58.466
179.359 | 1.116 | 0.79 | 0.771 | 1.639 | 1.187 | 0.451 | 0.189 | 4.5 | 27.609
179.447 | 0.421 | 0.286 | 0.203 | 0.172 | 0.262 | 0.182 | 0.05 | 4.8 | 7.564
179.525 | 1.194 | 0.856 | 0.723 | 4.917 | 2.015 | 0.731 | 0.267 | 4.16 | 44.55
179.774 | 1.333 | 0.835 | 0.552 | 0.541 | 0.31 | 0.233 | 0.131 | 5.28 | 20.791
179.794 | 1.249 | 0.778 | 0.7 | 2.822 | 3.303 | 2.209 | 0.4 | 3.75 | 42.927
179.868 | 0.157 | 0.107 | 0.081 | 0.067 | 0.048 | 0.025 | 0.021 | 5.2 | 2.625
179.892 | 1.214 | 0.81 | 0.815 | 2.547 | 2.711 | 2.026 | 0.329 | 3.84 | 40.137
180.084 | 1.283 | 0.809 | 0.575 | 0.52 | 0.389 | 0.219 | 0.109 | 5.25 | 20.501
180.099 | 1.167 | 0.77 | 1.632 | 2.94 | 1.013 | 0.427 | 0.424 | 4.42 | 37.022
180.244 | 1.309 | 0.82 | 0.588 | 0.606 | 0.336 | 0.229 | 0.132 | 5.24 | 21.041
180.291 | 1.323 | 1 | 0.793 | 2.616 | 2.433 | 1.039 | 0.389 | 4.11 | 39.458
180.322 | 1.19 | 0.775 | 1.021 | 1.832 | 1.477 | 0.367 | 0.169 | 4.5 | 30.751
180.477 | 1.123 | 0.729 | 0.578 | 0.561 | 0.374 | 0.225 | 0.132 | 5.12 | 19.067
180.535 | 1.251 | 0.857 | 1.151 | 5.931 | 3.286 | 1.593 | 0.552 | 3.9 | 56.975
180.678 | 1.145 | 0.787 | 0.577 | 0.716 | 0.503 | 0.274 | 0.113 | 5.02 | 20.658
180.803 | 1.216 | 0.744 | 0.6 | 0.522 | 0.348 | 0.242 | 0.114 | 5.21 | 19.708
180.86 | 0.164 | 0.113 | 0.083 | 0.067 | 0.043 | 0.032 | 0.018 | 5.23 | 2.715
180.892 | 0.157 | 0.109 | 0.086 | 0.064 | 0.05 | 0.028 | 0.022 | 5.17 | 2.667
180.922 | 1.143 | 0.83 | 0.792 | 2.585 | 2.484 | 1.146 | 0.274 | 4.03 | 37.297
180.99 | 1.084 | 0.723 | 0.588 | 0.859 | 0.766 | 0.32 | 0.158 | 4.76 | 21.401
181.234 | 1.123 | 0.723 | 0.53 | 0.721 | 0.503 | 0.369 | 0.134 | 4.9 | 20.116
181.452 | 1.106 | 0.725 | 0.574 | 0.777 | 0.38 | 0.258 | 0.152 | 5.01 | 19.883
181.473 | 1.266 | 0.807 | 1.112 | 5.097 | 5.582 | 3.605 | 1.972 | 3.37 | 65.585
181.554 | 0.155 | 0.112 | 0.087 | 0.063 | 0.044 | 0.029 | 0.025 | 5.16 | 2.655
181.632 | 1.066 | 0.725 | 0.677 | 1.798 | 1.963 | 1.442 | 0.218 | 3.98 | 31.379
181.694 | 1.169 | 0.758 | 0.55 | 0.553 | 0.372 | 0.253 | 0.19 | 5.07 | 19.51
181.766 | 1.085 | 0.745 | 1.185 | 9.389 | 5.191 | 1.574 | 0.654 | 3.78 | 74.925
181.872 | 1.248 | 0.812 | 1.04 | 2.11 | 1.604 | 0.711 | 0.268 | 4.33 | 33.748
181.941 | 1.237 | 0.86 | 0.616 | 0.551 | 0.335 | 0.227 | 0.14 | 5.22 | 20.699
182.078 | 1.186 | 0.903 | 0.749 | 1.865 | 2.067 | 1.358 | 0.262 | 4.07 | 34.101
182.217 | 1.11 | 0.731 | 0.553 | 0.57 | 0.325 | 0.235 | 0.133 | 5.14 | 18.782
182.226 | 1.086 | 0.747 | 0.891 | 3.201 | 2.607 | 1.235 | 0.401 | 3.94 | 40.038
182.266 | 1.152 | 0.777 | 1.109 | 5.85 | 5.353 | 1.715 | 0.622 | 3.73 | 61.784
182.335 | 1.237 | 0.797 | 0.75 | 2.895 | 2.794 | 1.224 | 0.47 | 3.94 | 40.074
182.4 | 1.219 | 0.85 | 0.87 | 3.032 | 2.248 | 0.857 | 0.268 | 4.16 | 38.833
182.49 | 1.189 | 0.873 | 0.592 | 0.533 | 0.339 | 0.226 | 0.117 | 5.23 | 20.236
182.536 | 0.155 | 0.115 | 0.087 | 0.061 | 0.041 | 0.031 | 0.024 | 5.18 | 2.661
182.618 | 1.148 | 0.724 | 0.594 | 1.251 | 1.578 | 0.914 | 0.259 | 4.2 | 27.167
182.731 | 1.218 | 0.752 | 0.616 | 1.402 | 0.919 | 0.418 | 0.161 | 4.64 | 25.481
182.751 | 1.237 | 0.754 | 0.769 | 2.175 | 2.113 | 1.451 | 0.279 | 4.02 | 35.254
182.978 | 1.112 | 0.731 | 0.675 | 1.789 | 1.905 | 1.482 | 0.243 | 3.98 | 31.624
183.104 | 0.153 | 0.117 | 0.087 | 0.061 | 0.039 | 0.026 | 0.016 | 5.29 | 2.637
183.166 | 1.123 | 0.76 | 0.844 | 2.165 | 2.217 | 0.803 | 0.131 | 4.19 | 33.689
183.291 | 1.141 | 0.752 | 0.734 | 1.966 | 2.191 | 1.604 | 0.252 | 3.94 | 34.065
183.41 | 1.179 | 0.873 | 1.355 | 7.545 | 7.437 | 3.352 | 0.97 | 3.54 | 80.44
183.471 | 1.134 | 0.812 | 2.14 | 11.227 | 9.184 | 4.932 | 1.732 | 3.45 | 107.57
183.549 | 1.166 | 0.788 | 0.569 | 0.486 | 0.354 | 0.255 | 0.149 | 5.15 | 19.4
183.597 | 1.238 | 0.849 | 0.842 | 3.871 | 2.484 | 1.155 | 0.392 | 4.03 | 43.609
183.657 | 1.274 | 0.812 | 0.67 | 2.144 | 1.669 | 0.485 | 0.203 | 4.39 | 31.9
183.746 | 1.085 | 0.856 | 0.558 | 0.882 | 0.723 | 0.308 | 0.11 | 4.85 | 21.945
183.828 | 1.162 | 0.89 | 0.684 | 2.309 | 2.091 | 0.862 | 0.245 | 4.17 | 34.378
183.995 | 1.089 | 0.768 | 0.552 | 0.559 | 0.346 | 0.241 | 0.084 | 5.18 | 18.833
184.038 | 1.197 | 0.907 | 1.307 | 9.718 | 4.127 | 1.801 | 0.837 | 3.82 | 76.05
184.06 | 1.193 | 0.85 | 0.697 | 2.139 | 1.997 | 0.946 | 0.269 | 4.16 | 33.646
184.158 | 1.169 | 0.865 | 0.552 | 0.8 | 0.504 | 0.305 | 0.155 | 4.97 | 21.613
184.202 | 1.183 | 1.007 | 4.988 | 16.893 | 18.218 | 10.28 | 3.67 | 3.3 | 185.722
184.283 | 1.172 | 0.775 | 0.801 | 2.682 | 2.488 | 0.942 | 0.303 | 4.06 | 37.233
184.331 | 0.158 | 0.112 | 0.084 | 0.071 | 0.043 | 0.036 | 0.019 | 5.17 | 2.701
184.432 | 1.198 | 0.764 | 0.606 | 1.498 | 0.886 | 0.424 | 0.219 | 4.6 | 25.72
184.449 | 1.209 | 0.892 | 0.667 | 1.907 | 1.215 | 0.74 | 0.646 | 4.2 | 30.546
184.515 | 1.201 | 0.894 | 0.85 | 2.429 | 2.281 | 0.723 | 0.28 | 4.19 | 36.307
184.783 | 1.15 | 0.865 | 0.854 | 3.098 | 1.519 | 0.448 | 0.224 | 4.36 | 35.574
184.847 | 0.832 | 0.631 | 0.411 | 0.43 | 0.394 | 0.199 | 0.077 | 5.06 | 15.04
185.115 | 1.216 | 0.893 | 0.592 | 0.669 | 0.424 | 0.239 | 0.178 | 5.09 | 21.436
185.198 | 1.127 | 0.733 | 0.794 | 2.212 | 2.198 | 1.555 | 0.258 | 3.95 | 35.065
185.344 | 1.332 | 0.977 | 0.812 | 5.363 | 2.225 | 0.707 | 0.252 | 4.2 | 49.036
185.367 | 0.294 | 0.27 | 0.178 | 0.216 | 0.125 | 0.123 | 0.153 | 4.57 | 6.205
185.478 | 1.191 | 0.821 | 0.972 | 5.296 | 3.106 | 1.498 | 0.521 | 3.89 | 52.14
185.497 | 1.245 | 0.926 | 0.666 | 2.312 | 2.009 | 1 | 0.304 | 4.16 | 35.177
185.682 | 1.084 | 0.744 | 0.543 | 0.592 | 0.371 | 0.265 | 0.119 | 5.08 | 18.893
185.866 | 1.183 | 0.749 | 0.528 | 0.629 | 0.359 | 0.254 | 0.155 | 5.1 | 19.667
185.969 | 1.349 | 0.981 | 1.359 | 7.526 | 3.758 | 0.786 | 0.249 | 4.08 | 65.325
186.034 | 1.258 | 0.873 | 0.674 | 1.866 | 1.485 | 0.539 | 0.191 | 4.44 | 30.601
186.114 | 1.248 | 0.934 | 0.804 | 1.883 | 1.674 | 1.086 | 0.262 | 4.23 | 33.355
186.36 | 1.147 | 0.758 | 0.496 | 0.576 | 0.447 | 0.295 | 0.119 | 5.06 | 19.409
186.414 | 1.243 | 0.858 | 0.591 | 0.599 | 0.344 | 0.25 | 0.11 | 5.22 | 20.843
186.445 | 1.146 | 0.785 | 1.042 | 2.65 | 2.288 | 0.753 | 0.11 | 4.22 | 37.025
186.611 | 1.118 | 0.73 | 1.777 | 1.11 | 0.437 | 0.265 | 0.13 | 4.94 | 27.502
186.731 | 1.297 | 0.936 | 2.705 | 18.449 | 6.927 | 1.311 | 1.131 | 3.86 | 126.548
186.755 | 1.188 | 0.99 | 3.02 | 10.549 | 7.465 | 1.379 | 0.986 | 3.82 | 97.702
187.019 | 1.326 | 0.931 | 0.539 | 0.49 | 0.306 | 0.229 | 0.118 | 5.34 | 21.022
187.195 | 1.162 | 0.768 | 0.73 | 4.424 | 1.963 | 1.009 | 0.327 | 4.08 | 42.317
187.449 | 1.262 | 0.856 | 0.811 | 3.075 | 3.039 | 1.103 | 0.266 | 4.03 | 41.914
187.464 | 1.196 | 0.82 | 0.629 | 1.208 | 0.701 | 0.269 | 0.115 | 4.87 | 24.025
187.767 | 1.107 | 0.746 | 0.917 | 2.442 | 2.239 | 0.727 | 0.265 | 4.15 | 35.014
187.95 | 1.281 | 0.879 | 1.977 | 5.453 | 2.525 | 0.686 | 0.285 | 4.22 | 55.175
188.077 | 1.253 | 0.793 | 0.663 | 2.045 | 1.926 | 0.665 | 0.22 | 4.28 | 32.349
188.085 | 1.131 | 0.774 | 0.589 | 1.268 | 1.206 | 0.651 | 0.212 | 4.41 | 25.709
188.387 | 1.305 | 0.848 | 0.514 | 0.584 | 0.323 | 0.251 | 0.127 | 5.24 | 20.725
188.611 | 1.213 | 0.789 | 0.978 | 4.29 | 2.493 | 1.761 | 0.677 | 3.85 | 46.955
188.629 | 1.102 | 0.751 | 0.862 | 2.619 | 1.629 | 0.899 | 0.287 | 4.17 | 33.981
188.666 | 1.174 | 0.918 | 1.25 | 2.428 | 1.322 | 0.446 | 0.196 | 4.49 | 34.744
188.69 | 1.267 | 0.907 | 1.63 | 14.985 | 6.354 | 8.293 | 3.982 | 3.26 | 122.029
188.797 | 0.158 | 0.112 | 0.082 | 0.066 | 0.048 | 0.028 | 0.021 | 5.19 | 2.673
188.884 | 1.151 | 0.825 | 0.972 | 2.243 | 1.065 | 0.346 | 0.18 | 4.56 | 30.906
188.978 | 0.159 | 0.116 | 0.083 | 0.067 | 0.042 | 0.026 | 0.016 | 5.28 | 2.683
189.013 | 1.199 | 0.904 | 1.249 | 4.093 | 4.149 | 1.946 | 0.93 | 3.71 | 53.698
189.063 | 1.238 | 0.757 | 0.806 | 1.879 | 1.525 | 0.675 | 0.16 | 4.38 | 30.839
189.183 | 0.155 | 0.113 | 0.089 | 0.059 | 0.041 | 0.025 | 0.024 | 5.22 | 2.636
189.457 | 1.182 | 0.798 | 0.538 | 0.578 | 0.415 | 0.254 | 0.113 | 5.14 | 19.93
189.51 | 1.287 | 0.891 | 0.898 | 2.165 | 1.337 | 0.464 | 0.201 | 4.51 | 32.641
189.573 | 0.152 | 0.114 | 0.083 | 0.065 | 0.05 | 0.034 | 0.016 | 5.17 | 2.658
189.65 | 1.221 | 0.884 | 0.816 | 5.404 | 2.562 | 1.077 | 0.386 | 4.03 | 49.772
189.663 | 1.308 | 0.84 | 0.654 | 1.761 | 1.715 | 1.077 | 0.172 | 4.25 | 31.98
189.696 | 1.187 | 0.756 | 0.862 | 4.877 | 2.313 | 0.708 | 0.29 | 4.12 | 45.305
189.776 | 1.128 | 0.766 | 2.008 | 6.268 | 5.597 | 1.273 | 0.309 | 3.88 | 67.253
189.828 | 1.108 | 0.713 | 0.638 | 1.973 | 1.413 | 0.601 | 0.226 | 4.31 | 28.784
189.929 | 1.197 | 0.903 | 0.566 | 0.544 | 0.332 | 0.239 | 0.085 | 5.27 | 20.359
190.079 | 1.103 | 0.757 | 0.519 | 0.584 | 0.409 | 0.288 | 0.136 | 5.04 | 19.132
190.124 | 1.162 | 0.778 | 1.117 | 2.534 | 1.917 | 0.676 | 0.227 | 4.26 | 35.848
190.198 | 1.252 | 0.909 | 1.153 | 6.122 | 3.604 | 0.813 | 0.242 | 4.06 | 57.151
190.423 | 0.153 | 0.115 | 0.087 | 0.06 | 0.041 | 0.032 | 0.025 | 5.16 | 2.646
190.442 | 1.331 | 0.852 | 0.679 | 3.274 | 1.28 | 0.617 | 0.361 | 4.33 | 36.35
190.503 | 1.332 | 0.846 | 0.745 | 4.563 | 2.31 | 0.854 | 0.382 | 4.12 | 45.402
190.577 | 0.158 | 0.115 | 0.081 | 0.068 | 0.039 | 0.028 | 0.021 | 5.23 | 2.67
190.663 | 1.063 | 0.779 | 0.551 | 0.606 | 0.53 | 0.31 | 0.144 | 4.93 | 19.65
190.851 | 1.173 | 0.758 | 0.636 | 3.345 | 1.673 | 0.539 | 0.238 | 4.26 | 35.659
191.049 | 1.281 | 0.813 | 1.562 | 13.846 | 7.885 | 3.43 | 1.879 | 3.57 | 109.431
191.19 | 1.073 | 0.702 | 0.864 | 2.168 | 1.174 | 0.366 | 0.159 | 4.48 | 29.129
191.303 | 1.125 | 0.732 | 0.596 | 0.518 | 0.31 | 0.218 | 0.125 | 5.19 | 18.81
191.575 | 1.257 | 0.995 | 0.817 | 2.513 | 2.632 | 0.887 | 0.209 | 4.17 | 38.788
191.628 | 1.303 | 1.035 | 1.232 | 4.276 | 2.757 | 1.182 | 0.5 | 4.05 | 49.727
191.693 | 1.105 | 1.27 | 6.381 | 6.191 | 5.553 | 0.846 | 0.259 | 4.2 | 90.636
191.78 | 0.16 | 0.111 | 0.081 | 0.057 | 0.039 | 0.032 | 0.016 | 5.28 | 2.611
191.92 | 1.178 | 0.744 | 0.559 | 0.605 | 0.38 | 0.27 | 0.087 | 5.15 | 19.69
192.061 | 0.158 | 0.115 | 0.08 | 0.067 | 0.04 | 0.034 | 0.022 | 5.18 | 2.673
192.274 | 1.152 | 0.721 | 0.652 | 1.085 | 0.898 | 0.392 | 0.13 | 4.69 | 23.6
192.369 | 0.157 | 0.115 | 0.086 | 0.059 | 0.041 | 0.027 | 0.018 | 5.27 | 2.651
192.385 | 1.123 | 0.708 | 0.94 | 3.896 | 3.432 | 0.974 | 0.356 | 3.94 | 44.986
192.494 | 1.116 | 0.796 | 1.504 | 3.481 | 2.456 | 0.681 | 0.175 | 4.21 | 42.939
192.546 | 1.134 | 0.768 | 0.72 | 3.219 | 1.687 | 0.848 | 0.223 | 4.19 | 36.002
192.596 | 1.222 | 0.967 | 0.715 | 2.242 | 1.458 | 0.682 | 0.235 | 4.37 | 32.874
192.82 | 1.059 | 0.714 | 0.666 | 2.491 | 1.967 | 1.023 | 0.373 | 4.02 | 33.307
192.885 | 0.153 | 0.113 | 0.089 | 0.065 | 0.041 | 0.027 | 0.02 | 5.22 | 2.654
192.92 | 1.314 | 0.978 | 0.685 | 2.841 | 2.152 | 0.672 | 0.193 | 4.28 | 37.853
193.051 | 1.186 | 0.895 | 0.688 | 3.449 | 1.785 | 0.613 | 0.235 | 4.26 | 37.726
193.16 | 1.153 | 0.775 | 0.603 | 1.05 | 0.925 | 0.583 | 0.196 | 4.55 | 24.071
193.409 | 1.207 | 0.756 | 1.024 | 5.558 | 4.693 | 1.247 | 0.401 | 3.85 | 57.311
193.457 | 1.22 | 0.799 | 0.711 | 2.189 | 1.834 | 0.766 | 0.21 | 4.26 | 32.89
193.496 | 1.142 | 0.753 | 0.649 | 3.456 | 2.768 | 0.89 | 0.281 | 4.02 | 39.948
193.596 | 1.139 | 0.848 | 0.586 | 0.624 | 0.377 | 0.245 | 0.108 | 5.15 | 20.212
193.642 | 1.347 | 0.869 | 1.314 | 7.412 | 6.338 | 1.846 | 0.501 | 3.77 | 74.07
193.719 | 1.139 | 0.745 | 1.271 | 9.983 | 5.232 | 1.874 | 0.752 | 3.76 | 78.93
193.794 | 1.11 | 1.122 | 5.27 | 10.073 | 5.861 | 0.699 | 0.339 | 4.11 | 100.466
193.866 | 0.153 | 0.118 | 0.082 | 0.069 | 0.043 | 0.031 | 0.019 | 5.2 | 2.674
193.98 | 1.22 | 0.751 | 0.683 | 1.26 | 1.069 | 0.379 | 0.147 | 4.65 | 25.619
194.028 | 1.252 | 0.945 | 0.706 | 2.28 | 2.337 | 0.589 | 0.211 | 4.26 | 35.484
194.119 | 1.283 | 1.209 | 4.577 | 11.331 | 6.856 | 1.022 | 0.445 | 4.02 | 107.501
194.259 | 1.179 | 0.749 | 0.862 | 4.732 | 2.973 | 0.999 | 0.295 | 4 | 47.194
194.325 | 1.122 | 0.758 | 0.814 | 3.045 | 1.917 | 0.873 | 0.33 | 4.12 | 36.481
194.49 | 1.103 | 0.839 | 2.828 | 10.245 | 4.579 | 1.638 | 0.641 | 3.91 | 85.524
194.627 | 1.292 | 0.89 | 1.434 | 1.436 | 0.87 | 0.328 | 0.104 | 4.83 | 30.667
194.695 | 0.741 | 0.511 | 0.515 | 0.612 | 0.311 | 0.204 | 0.061 | 4.97 | 14.678
194.803 | 1.239 | 0.921 | 0.709 | 3.133 | 1.642 | 0.655 | 0.325 | 4.27 | 36.837
194.93 | 1.215 | 0.889 | 1.031 | 3.77 | 2.457 | 0.561 | 0.234 | 4.21 | 42.798
195.014 | 1.114 | 0.896 | 1.992 | 4.078 | 2.194 | 0.493 | 0.215 | 4.3 | 47.227
195.11 | 1.182 | 0.787 | 0.596 | 0.546 | 0.367 | 0.239 | 0.125 | 5.17 | 19.865
195.158 | 1.136 | 0.788 | 0.661 | 2.452 | 1.885 | 0.603 | 0.222 | 4.24 | 32.874
195.261 | 1.237 | 0.831 | 0.969 | 4.044 | 2.402 | 1.244 | 0.49 | 4 | 44.851
195.332 | 1.223 | 0.887 | 0.597 | 1.676 | 1.209 | 0.639 | 0.138 | 4.49 | 28.618
195.811 | 1.176 | 0.845 | 0.714 | 2.27 | 2.345 | 1.092 | 0.362 | 4.04 | 35.534
196.188 | 1.14 | 0.736 | 0.629 | 1.983 | 1.679 | 0.638 | 0.223 | 4.27 | 30.01
196.21 | 1.259 | 0.967 | 1.221 | 6.11 | 4.917 | 4.344 | 1.291 | 3.48 | 69.889
196.294 | 1.11 | 0.808 | 0.576 | 0.97 | 0.642 | 0.407 | 0.136 | 4.79 | 22.257
196.504 | 1.101 | 0.696 | 0.551 | 0.602 | 0.433 | 0.253 | 0.105 | 5.07 | 18.96
196.627 | 1.321 | 0.956 | 1.3 | 3.856 | 2.889 | 0.634 | 0.26 | 4.2 | 47.099
196.692 | 0.155 | 0.113 | 0.08 | 0.064 | 0.041 | 0.028 | 0.018 | 5.24 | 2.618
196.787 | 1.152 | 0.749 | 0.622 | 1.551 | 1.119 | 0.47 | 0.228 | 4.48 | 26.39
196.943 | 1.201 | 0.924 | 1.509 | 6.05 | 6.338 | 2.277 | 0.826 | 3.67 | 70.087
197.013 | 0.161 | 0.115 | 0.084 | 0.067 | 0.048 | 0.028 | 0.018 | 5.23 | 2.725
197.071 | 1.173 | 0.767 | 0.919 | 5.005 | 3.95 | 1.357 | 0.443 | 3.85 | 52.431
197.203 | 1.108 | 0.799 | 1.562 | 2.872 | 3.712 | 0.351 | 0.111 | 4.17 | 43.802
197.548 | 1.319 | 0.816 | 0.581 | 0.582 | 0.357 | 0.266 | 0.102 | 5.24 | 21.067
197.595 | 1.221 | 0.879 | 0.717 | 2.022 | 1.445 | 0.512 | 0.249 | 4.42 | 31.103
197.749 | 1.247 | 0.76 | 0.58 | 0.714 | 0.583 | 0.392 | 0.168 | 4.89 | 21.746
197.819 | 0.158 | 0.117 | 0.09 | 0.061 | 0.04 | 0.031 | 0.026 | 5.18 | 2.704
197.879 | 8.071 | 24.892 | 61.779 | 241.108 | 129.662 | 50.222 | 19.061 | 3.72 | 1987.675
198.287 | 1.288 | 0.855 | 0.57 | 0.584 | 0.441 | 0.31 | 0.126 | 5.13 | 21.399
198.307 | 1.279 | 0.877 | 0.871 | 4.215 | 2.249 | 0.409 | 0.171 | 4.29 | 43.166
198.532 | 1.18 | 0.746 | 0.65 | 2.376 | 2.086 | 1.199 | 0.322 | 4.03 | 34.465
198.626 | 1.247 | 1.059 | 2.664 | 2.982 | 2.658 | 0.544 | 0.185 | 4.37 | 49.577
198.67 | 1.19 | 0.768 | 1.038 | 4.933 | 2.624 | 1.23 | 0.693 | 3.92 | 48.885
198.722 | 1.27 | 0.979 | 1.926 | 9.54 | 9.019 | 2.858 | 1.335 | 3.59 | 96.668
198.797 | 1.214 | 0.881 | 1.069 | 3.711 | 2.731 | 0.777 | 0.465 | 4.07 | 44.188
198.926 | 0.152 | 0.114 | 0.087 | 0.063 | 0.044 | 0.024 | 0.019 | 5.24 | 2.636
199.129 | 0.157 | 0.115 | 0.088 | 0.062 | 0.043 | 0.027 | 0.023 | 5.21 | 2.684
199.181 | 1.213 | 0.997 | 2.353 | 8.975 | 8.231 | 4.536 | 1.157 | 3.53 | 97.061
199.248 | 0.474 | 0.305 | 0.222 | 0.353 | 0.335 | 0.267 | 0.167 | 4.42 | 9.376
199.263 | 1.177 | 0.895 | 1.071 | 2.197 | 1.409 | 0.375 | 0.173 | 4.51 | 32.906
199.337 | 1.032 | 0.685 | 0.632 | 1.16 | 0.661 | 0.379 | 0.218 | 4.64 | 22.089
199.381 | 1.061 | 0.722 | 0.941 | 3.113 | 2.157 | 0.594 | 0.221 | 4.18 | 36.794
199.413 | 1.167 | 0.812 | 1.019 | 4.822 | 2.613 | 0.502 | 0.179 | 4.18 | 46.448
199.563 | 1.12 | 0.742 | 0.686 | 1.767 | 1.846 | 1.103 | 0.265 | 4.09 | 30.8
199.67 | 1.266 | 0.849 | 1.113 | 3.982 | 2.57 | 0.38 | 0.215 | 4.25 | 44.135
199.722 | 1.222 | 0.805 | 0.65 | 3.495 | 2.412 | 0.716 | 0.261 | 4.14 | 39.538
199.994 | 1.201 | 0.746 | 0.687 | 1.653 | 1.765 | 1.189 | 0.191 | 4.14 | 30.79
200.063 | 1.15 | 0.714 | 0.52 | 0.491 | 0.333 | 0.217 | 0.103 | 5.23 | 18.432
200.13 | 1.095 | 0.739 | 0.567 | 0.906 | 0.667 | 0.431 | 0.143 | 4.74 | 21.566
200.194 | 1.13 | 0.745 | 0.599 | 0.594 | 0.391 | 0.198 | 0.108 | 5.16 | 19.424
200.209 | 1.123 | 0.795 | 0.586 | 1.677 | 1.043 | 0.668 | 0.224 | 4.41 | 26.958
200.272 | 1.108 | 0.88 | 0.717 | 2.525 | 1.389 | 0.383 | 0.203 | 4.42 | 31.857
200.331 | 0.159 | 0.116 | 0.088 | 0.06 | 0.044 | 0.028 | 0.024 | 5.21 | 2.698
200.381 | 1.047 | 0.711 | 1.029 | 4.569 | 2.279 | 0.42 | 0.189 | 4.19 | 42.88
200.448 | 1.191 | 0.865 | 0.594 | 1.226 | 1.486 | 0.683 | 0.226 | 4.38 | 27.454
200.493 | 8.627 | 36.776 | 59.041 | 237.49 | 118.086 | 40.952 | 18.41 | 3.81 | 1980.784
200.696 | 1.096 | 0.74 | 0.592 | 0.949 | 0.733 | 0.342 | 0.156 | 4.76 | 21.902
200.738 | 1.249 | 1.03 | 0.751 | 1.785 | 2.27 | 0.798 | 0.248 | 4.24 | 34.472
200.809 | 0.159 | 0.116 | 0.087 | 0.067 | 0.049 | 0.031 | 0.02 | 5.18 | 2.735
200.882 | 1.213 | 0.908 | 0.848 | 2.649 | 2.873 | 1.479 | 0.499 | 3.9 | 40.852
200.991 | 1.209 | 0.822 | 0.595 | 1.17 | 0.875 | 0.451 | 0.147 | 4.69 | 24.725
201.052 | 0.156 | 0.111 | 0.087 | 0.063 | 0.043 | 0.033 | 0.016 | 5.22 | 2.653
201.407 | 1.187 | 0.722 | 0.66 | 1.663 | 1.452 | 0.506 | 0.127 | 4.45 | 28.087
201.438 | 1.246 | 0.844 | 0.715 | 1.927 | 2.247 | 0.662 | 0.431 | 4.16 | 33.566
201.475 | 0.157 | 0.11 | 0.089 | 0.063 | 0.041 | 0.03 | 0.029 | 5.14 | 2.665
201.569 | 0.156 | 0.113 | 0.087 | 0.065 | 0.041 | 0.029 | 0.023 | 5.2 | 2.671
201.763 | 1.277 | 0.959 | 0.983 | 2.736 | 2.175 | 0.311 | 0.13 | 4.41 | 37.827
201.946 | 1.226 | 0.763 | 0.771 | 4.164 | 1.73 | 0.566 | 0.291 | 4.24 | 40.287
202.013 | 1.133 | 0.777 | 1.015 | 3.889 | 2.84 | 0.597 | 0.181 | 4.13 | 43.116
202.087 | 1.222 | 0.92 | 0.602 | 0.625 | 0.415 | 0.379 | 0.131 | 5.06 | 21.718
202.153 | 1.222 | 0.777 | 0.587 | 0.54 | 0.36 | 0.256 | 0.121 | 5.18 | 20.03
202.256 | 1.122 | 0.759 | 0.544 | 0.498 | 0.403 | 0.267 | 0.155 | 5.08 | 19.016
202.314 | 0.155 | 0.111 | 0.08 | 0.073 | 0.054 | 0.029 | 0.017 | 5.16 | 2.685
202.558 | 1.106 | 0.715 | 0.588 | 0.578 | 0.35 | 0.243 | 0.104 | 5.14 | 18.919
202.754 | 1.252 | 0.788 | 0.813 | 3.54 | 3.192 | 1.051 | 0.462 | 3.95 | 43.863
202.818 | 0.155 | 0.117 | 0.088 | 0.064 | 0.045 | 0.033 | 0.019 | 5.19 | 2.701
202.958 | 1.306 | 0.975 | 0.605 | 1.775 | 1.203 | 0.422 | 0.19 | 4.6 | 29.759
203.003 | 1.31 | 1.247 | 3.278 | 18.447 | 55.549 | 41.251 | 18.842 | 2.68 | 374.819
203.099 | 1.222 | 0.773 | 0.558 | 0.772 | 0.494 | 0.254 | 0.103 | 5.07 | 21.165
203.215 | 1.204 | 0.773 | 0.576 | 0.682 | 0.529 | 0.291 | 0.129 | 5.01 | 20.968
203.239 | 1.201 | 0.834 | 0.601 | 1.09 | 0.898 | 0.406 | 0.433 | 4.52 | 24.72
203.269 | 0.155 | 0.11 | 0.083 | 0.068 | 0.047 | 0.035 | 0.021 | 5.14 | 2.66
203.338 | 1.103 | 0.729 | 0.646 | 1.959 | 1.799 | 0.507 | 0.195 | 4.29 | 29.773
203.431 | 1.175 | 0.901 | 0.544 | 0.663 | 0.362 | 0.275 | 0.156 | 5.1 | 20.797
203.475 | 1.223 | 0.907 | 1.29 | 8.899 | 7.346 | 2.427 | 0.754 | 3.66 | 83.694
203.601 | 1.074 | 0.814 | 2.811 | 13.033 | 10.294 | 5.644 | 2.338 | 3.42 | 123.101
203.667 | 1.148 | 0.768 | 0.628 | 2.513 | 1.895 | 0.615 | 0.25 | 4.22 | 32.997
203.715 | 1.112 | 0.754 | 0.901 | 3.849 | 1.807 | 0.628 | 0.229 | 4.22 | 39.116
203.963 | 1.114 | 0.783 | 0.57 | 0.596 | 0.421 | 0.264 | 0.113 | 5.09 | 19.633
204.068 | 1.083 | 0.794 | 0.552 | 0.607 | 0.413 | 0.284 | 0.14 | 5.03 | 19.481
204.131 | 0.293 | 0.225 | 0.22 | 0.173 | 0.154 | 0.134 | 0.07 | 4.72 | 5.998
204.166 | 0.161 | 0.109 | 0.085 | 0.064 | 0.048 | 0.028 | 0.023 | 5.18 | 2.685
204.197 | 1.239 | 0.852 | 0.744 | 3.583 | 1.929 | 0.589 | 0.234 | 4.26 | 39.032
204.268 | 1.2 | 0.802 | 1.232 | 4.264 | 4.68 | 3.226 | 0.832 | 3.56 | 57.751
204.332 | 0.154 | 0.116 | 0.092 | 0.065 | 0.045 | 0.034 | 0.029 | 5.1 | 2.735
204.366 | 1.201 | 0.853 | 0.57 | 0.597 | 0.332 | 0.202 | 0.12 | 5.24 | 20.283
204.44 | 1.19 | 0.713 | 0.797 | 3.794 | 3.562 | 1.656 | 0.79 | 3.72 | 46.557
204.505 | 0.16 | 0.111 | 0.081 | 0.071 | 0.044 | 0.032 | 0.022 | 5.17 | 2.689
204.772 | 1.228 | 0.842 | 0.632 | 3.287 | 1.679 | 0.577 | 0.254 | 4.28 | 36.401
204.833 | 0.155 | 0.11 | 0.087 | 0.064 | 0.039 | 0.027 | 0.02 | 5.23 | 2.627
204.984 | 1.24 | 0.807 | 0.792 | 4.002 | 1.706 | 0.467 | 0.204 | 4.31 | 39.745
204.993 | 1.178 | 0.756 | 0.846 | 4.395 | 2.986 | 0.754 | 0.421 | 4.01 | 45.484
205.048 | 1.032 | 0.727 | 1.342 | 2.957 | 2.717 | 1.402 | 0.41 | 3.92 | 41.492
205.376 | 1.172 | 0.783 | 1.04 | 1.088 | 0.931 | 0.34 | 0.092 | 4.78 | 26.018
205.628 | 1.112 | 0.723 | 0.569 | 2.982 | 1.45 | 0.584 | 0.178 | 4.29 | 32.592
205.671 | 1.211 | 0.787 | 0.997 | 2.44 | 3.027 | 1.892 | 0.382 | 3.84 | 41.185
205.75 | 1.47 | 3.432 | 14.219 | 97.65 | 103.247 | 76.959 | 64.616 | 2.82 | 1020.849
205.758 | 1.163 | 0.751 | 0.605 | 1.73 | 1.755 | 0.561 | 0.316 | 4.26 | 29.292
205.842 | 1.133 | 0.759 | 0.55 | 0.825 | 0.631 | 0.379 | 0.142 | 4.83 | 21.325
205.977 | 1.364 | 0.935 | 0.932 | 3.516 | 1.553 | 0.888 | 0.238 | 4.3 | 40.553
206.048 | 0.156 | 0.114 | 0.085 | 0.064 | 0.043 | 0.03 | 0.022 | 5.19 | 2.665
206.085 | 1.055 | 0.712 | 0.628 | 1.866 | 1.515 | 0.566 | 0.213 | 4.3 | 28.151
206.513 | 0.16 | 0.113 | 0.082 | 0.064 | 0.042 | 0.03 | 0.024 | 5.19 | 2.666
206.732 | 1.084 | 0.709 | 0.56 | 0.655 | 0.373 | 0.278 | 0.143 | 5.02 | 19.074
206.776 | 1.399 | 0.94 | 1.293 | 4.553 | 5.184 | 3.385 | 0.657 | 3.62 | 63.087
206.815 | 1.299 | 0.98 | 1.315 | 3.689 | 1.687 | 0.478 | 0.202 | 4.41 | 42.526
207.081 | 0.16 | 0.113 | 0.09 | 0.062 | 0.04 | 0.03 | 0.019 | 5.24 | 2.693
207.175 | 1.192 | 0.752 | 0.544 | 0.556 | 0.36 | 0.259 | 0.111 | 5.17 | 19.508
207.217 | 1.232 | 0.982 | 1.368 | 5.446 | 3.209 | 0.429 | 0.184 | 4.19 | 53.812
207.31 | 1.173 | 0.793 | 0.818 | 2.007 | 1.652 | 0.467 | 0.18 | 4.39 | 31.159
207.33 | 1.265 | 0.846 | 1.808 | 5.224 | 2.764 | 0.396 | 0.138 | 4.27 | 53.082
207.408 | 1.222 | 0.971 | 1.715 | 5.074 | 4.727 | 0.636 | 0.169 | 4.06 | 58.881
207.471 | 0.158 | 0.113 | 0.087 | 0.061 | 0.042 | 0.031 | 0.021 | 5.21 | 2.672
207.538 | 1.112 | 0.707 | 0.617 | 2.235 | 1.671 | 0.534 | 0.279 | 4.25 | 30.416
207.581 | 1.159 | 0.724 | 0.639 | 3.011 | 2.089 | 0.733 | 0.203 | 4.16 | 35.642
207.866 | 1.255 | 0.847 | 0.623 | 1.904 | 0.914 | 0.293 | 0.118 | 4.71 | 28.046
207.912 | 1.236 | 0.78 | 0.706 | 3.2 | 2.23 | 0.672 | 0.168 | 4.21 | 37.864
208.163 | 1.221 | 0.89 | 0.589 | 0.651 | 0.419 | 0.293 | 0.118 | 5.12 | 21.4
208.374 | 1.206 | 1.017 | 0.627 | 0.726 | 0.463 | 0.555 | 0.62 | 4.55 | 23.699
208.387 | 1.134 | 0.83 | 1.213 | 4.493 | 5.84 | 1.83 | 0.776 | 3.66 | 58.914
208.43 | 1.09 | 0.804 | 2.117 | 6.068 | 2.853 | 0.534 | 0.19 | 4.18 | 57.132
208.519 | 0.156 | 0.111 | 0.086 | 0.065 | 0.046 | 0.027 | 0.022 | 5.19 | 2.658
208.576 | 1.397 | 1.094 | 1.971 | 5.286 | 4.476 | 1.341 | 0.191 | 4.04 | 63.644
208.66 | 1.221 | 0.821 | 0.73 | 1.918 | 1.968 | 0.529 | 0.155 | 4.35 | 31.908
208.718 | 1.229 | 0.938 | 1.379 | 5.424 | 5.454 | 1.299 | 0.809 | 3.79 | 62.589
208.782 | 1.167 | 0.794 | 1.726 | 6.478 | 3.915 | 0.502 | 0.324 | 4.06 | 60.549
208.936 | 1.26 | 0.87 | 1.045 | 3.932 | 5.378 | 1.737 | 0.779 | 3.69 | 55.378
209.088 | 0.156 | 0.114 | 0.086 | 0.061 | 0.044 | 0.03 | 0.021 | 5.2 | 2.666
209.137 | 1.276 | 0.818 | 2.137 | 12.757 | 7.189 | 1.073 | 0.379 | 3.89 | 99.646
209.196 | 1.194 | 0.795 | 1.112 | 7.075 | 4.075 | 1.079 | 0.309 | 3.94 | 61.677
209.309 | 1.151 | 0.766 | 0.636 | 1.169 | 0.777 | 0.508 | 0.459 | 4.45 | 24.319
209.518 | 1.201 | 0.932 | 0.553 | 0.556 | 0.372 | 0.217 | 0.12 | 5.23 | 20.658
209.539 | 1.195 | 0.818 | 0.893 | 1.137 | 0.866 | 0.319 | 0.083 | 4.82 | 25.597
209.591 | 1.126 | 0.697 | 0.558 | 0.949 | 0.862 | 0.531 | 0.191 | 4.58 | 22.491
209.729 | 1.208 | 0.736 | 0.675 | 1.404 | 1.201 | 0.429 | 0.157 | 4.56 | 26.487
209.76 | 1.319 | 0.827 | 0.785 | 4.045 | 2.313 | 0.746 | 0.275 | 4.17 | 43.011
209.843 | 1.226 | 0.764 | 0.58 | 0.757 | 0.448 | 0.249 | 0.112 | 5.09 | 21.049
209.972 | 1.258 | 0.985 | 3.606 | 6.204 | 5.593 | 2.703 | 0.415 | 3.86 | 80.16
210.066 | 1.169 | 0.764 | 1.293 | 5.152 | 5.088 | 2.525 | 0.996 | 3.6 | 61.151
210.089 | 1.221 | 0.947 | 1.353 | 5.439 | 6.042 | 1.827 | 0.748 | 3.71 | 65.287
210.129 | 1.073 | 0.749 | 1.515 | 5.325 | 6.444 | 2.156 | 0.763 | 3.62 | 65.291
210.184 | 1.107 | 0.824 | 2.51 | 11.45 | 10.883 | 2.594 | 1.384 | 3.59 | 110.268
210.278 | 0.157 | 0.111 | 0.083 | 0.069 | 0.045 | 0.03 | 0.027 | 5.13 | 2.677
210.315 | 0.153 | 0.11 | 0.088 | 0.067 | 0.045 | 0.029 | 0.02 | 5.19 | 2.649
210.348 | 0.155 | 0.11 | 0.086 | 0.074 | 0.05 | 0.025 | 0.013 | 5.23 | 2.679
210.426 | 1.292 | 0.827 | 0.753 | 0.885 | 1.036 | 0.322 | 0.13 | 4.8 | 25.189
210.472 | 1.148 | 0.759 | 0.692 | 2.92 | 2.083 | 0.679 | 0.308 | 4.15 | 35.647
210.535 | 0.154 | 0.115 | 0.083 | 0.07 | 0.048 | 0.028 | 0.02 | 5.18 | 2.679
210.566 | 1.093 | 0.755 | 1.898 | 3.613 | 2.216 | 0.548 | 0.157 | 4.28 | 44.026
210.585 | 1.12 | 0.786 | 0.689 | 3.119 | 1.803 | 0.531 | 0.199 | 4.26 | 35.143
210.618 | 0.155 | 0.116 | 0.086 | 0.068 | 0.044 | 0.032 | 0.031 | 5.1 | 2.708
210.639 | 1.114 | 0.901 | 3.223 | 9.25 | 6.144 | 1.826 | 0.639 | 3.86 | 89.046
210.715 | 1.136 | 0.842 | 0.557 | 0.585 | 0.391 | 0.274 | 0.163 | 5.07 | 20.018
210.732 | 1.2 | 0.866 | 0.716 | 3.397 | 3.761 | 1.969 | 1.227 | 3.59 | 47.216
210.779 | 1.247 | 1.11 | 3.549 | 8.151 | 5.267 | 0.645 | 0.154 | 4.12 | 82.982
210.822 | 1.204 | 0.743 | 1.053 | 6.565 | 3.367 | 1.025 | 0.461 | 3.96 | 57.026
210.933 | 0.156 | 0.111 | 0.089 | 0.068 | 0.049 | 0.029 | 0.019 | 5.18 | 2.696
210.944 | 1.18 | 0.907 | 1.623 | 3.267 | 2.642 | 0.991 | 0.57 | 4.06 | 45.357
210.998 | 1.101 | 0.731 | 0.748 | 1.331 | 1.038 | 0.353 | 0.101 | 4.64 | 25.077
211.015 | 1.142 | 0.898 | 2.289 | 3.615 | 2.924 | 0.751 | 0.288 | 4.19 | 49.848
211.367 | 1.164 | 0.757 | 1.156 | 5.15 | 4.146 | 1.232 | 0.492 | 3.86 | 54.465
211.433 | 1.129 | 0.821 | 0.597 | 0.905 | 0.581 | 0.317 | 0.13 | 4.9 | 21.945
211.5 | 1.21 | 0.774 | 0.54 | 0.565 | 0.387 | 0.309 | 0.16 | 5.07 | 20.019
211.568 | 1.269 | 0.888 | 0.567 | 1.09 | 0.766 | 0.331 | 0.168 | 4.83 | 24.531
211.633 | 0.157 | 0.117 | 0.086 | 0.064 | 0.04 | 0.029 | 0.023 | 5.21 | 2.689
211.674 | 1.158 | 0.811 | 1.803 | 10.456 | 6.322 | 1.713 | 0.487 | 3.81 | 86.686
211.8 | 1.324 | 0.866 | 0.613 | 2.184 | 1.395 | 0.516 | 0.139 | 4.49 | 31.623
211.866 | 1.359 | 0.823 | 0.581 | 1.201 | 1.334 | 0.504 | 0.202 | 4.56 | 27.378
211.975 | 1.108 | 0.731 | 0.557 | 0.888 | 0.774 | 0.317 | 0.145 | 4.78 | 21.578
212.016 | 1.279 | 0.94 | 1.024 | 2.742 | 2.127 | 0.554 | 0.185 | 4.33 | 38.358
212.086 | 1.035 | 0.736 | 0.538 | 0.867 | 0.625 | 0.283 | 0.134 | 4.83 | 20.401
212.148 | 1.249 | 0.918 | 0.573 | 0.819 | 0.663 | 0.332 | 0.102 | 4.97 | 23.146
212.198 | 1.117 | 0.724 | 0.977 | 4.738 | 4.697 | 0.926 | 0.312 | 3.87 | 52.257
212.26 | 1.139 | 0.732 | 1.102 | 4.183 | 3.51 | 0.725 | 0.224 | 4.03 | 46.815
212.296 | 1.133 | 0.751 | 0.916 | 3.452 | 2 | 0.537 | 0.135 | 4.26 | 38.037
212.377 | 0.155 | 0.114 | 0.081 | 0.064 | 0.051 | 0.029 | 0.019 | 5.19 | 2.659
212.449 | 1.335 | 1.085 | 2.689 | 14.873 | 14.007 | 2.901 | 0.888 | 3.64 | 137.502
212.518 | 1.214 | 0.792 | 0.904 | 3.851 | 2.611 | 0.941 | 0.238 | 4.09 | 43.125
212.582 | 0.161 | 0.113 | 0.087 | 0.065 | 0.047 | 0.029 | 0.019 | 5.22 | 2.712
212.786 | 1.152 | 0.82 | 2.233 | 9.559 | 6.39 | 2.022 | 0.415 | 3.81 | 86.017
213.006 | 0.159 | 0.114 | 0.084 | 0.07 | 0.045 | 0.027 | 0.023 | 5.2 | 2.708
213.039 | 1.346 | 0.986 | 0.885 | 2.677 | 1.024 | 0.354 | 0.149 | 4.64 | 34.402
213.098 | 1.223 | 0.954 | 2.207 | 8.444 | 6.477 | 2.12 | 0.337 | 3.82 | 83.109
213.164 | 1.49 | 3.551 | 15.61 | 105.987 | 70.232 | 24.285 | 8.372 | 3.49 | 801.368
213.255 | 0.155 | 0.116 | 0.085 | 0.076 | 0.054 | 0.03 | 0.023 | 5.11 | 2.755
213.324 | 102.487 | 180.97 | 256.13 | 552.106 | 486 | 182.567 | 108.341 | 3.87 | 7223.781
213.34 | 1.164 | 0.762 | 1.321 | 4.682 | 6.375 | 4.618 | 2.692 | 3.2 | 69.11
213.418 | 0.158 | 0.114 | 0.09 | 0.074 | 0.047 | 0.031 | 0.02 | 5.17 | 2.753
213.43 | 1.403 | 3.349 | 30.356 | 21.77 | 13.728 | 3.697 | 1.177 | 4.22 | 318.528
213.452 | 1.323 | 1.048 | 0.908 | 3.095 | 1.736 | 0.391 | 0.528 | 4.32 | 38.983
213.463 | 1.249 | 0.843 | 1.207 | 3.686 | 3.308 | 1.012 | 0.191 | 4.06 | 46.717
213.481 | 1.245 | 1.068 | 1.304 | 3.392 | 2.164 | 0.708 | 0.644 | 4.16 | 43.759
213.539 | 0.158 | 0.108 | 0.082 | 0.071 | 0.048 | 0.028 | 0.023 | 5.15 | 2.676
213.593 | 1.152 | 0.886 | 0.767 | 2.25 | 1.78 | 0.529 | 0.178 | 4.35 | 32.789
213.638 | 1.3 | 0.821 | 0.804 | 3.827 | 1.629 | 0.944 | 0.312 | 4.2 | 40.444
213.715 | 0.153 | 0.109 | 0.089 | 0.07 | 0.047 | 0.028 | 0.018 | 5.19 | 2.661
213.751 | 1.151 | 1.886 | 14.422 | 7.002 | 4.799 | 0.689 | 0.234 | 4.49 | 135.5
213.831 | 1.219 | 0.78 | 0.601 | 1.378 | 0.988 | 0.366 | 0.141 | 4.67 | 25.567
213.873 | 1.055 | 0.782 | 2.169 | 4.027 | 3.619 | 4.462 | 2.182 | 3.33 | 60.995
213.947 | 1.371 | 0.888 | 1.258 | 2.361 | 1.439 | 0.333 | 0.131 | 4.6 | 35.776
213.96 | 1.207 | 0.883 | 2.206 | 8.682 | 5.253 | 0.94 | 0.476 | 3.95 | 77.624
214.016 | 1.251 | 1.01 | 1.692 | 4.664 | 2.443 | 0.297 | 0.122 | 4.35 | 49.978
214.08 | 0.157 | 0.112 | 0.088 | 0.064 | 0.046 | 0.029 | 0.015 | 5.24 | 2.673
214.116 | 1.08 | 0.915 | 2.287 | 2.299 | 1.48 | 0.344 | 0.22 | 4.53 | 39.023
214.175 | 1.1 | 0.881 | 2.621 | 2.634 | 0.746 | 0.324 | 0.123 | 4.7 | 39.636
214.243 | 0.157 | 0.114 | 0.087 | 0.058 | 0.049 | 0.029 | 0.018 | 5.22 | 2.673
214.261 | 1.089 | 0.806 | 2.012 | 8.536 | 5.698 | 0.941 | 0.415 | 3.9 | 76.055
214.328 | 1.277 | 0.995 | 1.589 | 4.211 | 3.297 | 0.599 | 0.225 | 4.18 | 51.016
214.393 | 1.314 | 0.938 | 1.424 | 10.297 | 4.241 | 1.721 | 0.571 | 3.9 | 79.87
214.466 | 0.156 | 0.111 | 0.081 | 0.062 | 0.045 | 0.03 | 0.025 | 5.17 | 2.63
214.478 | 1.249 | 0.989 | 2.042 | 4.726 | 2.509 | 0.797 | 0.237 | 4.24 | 53.152
214.556 | 1.277 | 0.996 | 0.669 | 1.434 | 0.853 | 0.353 | 0.151 | 4.78 | 27.412
214.569 | 1.231 | 0.84 | 3.432 | 3.044 | 1.989 | 0.645 | 0.163 | 4.44 | 50.415
214.599 | 1.069 | 0.764 | 1.705 | 5.637 | 4.129 | 0.807 | 0.321 | 3.98 | 57.457
214.66 | 1.207 | 0.857 | 0.885 | 2.484 | 2.523 | 0.558 | 0.191 | 4.23 | 36.83
214.774 | 0.159 | 0.114 | 0.086 | 0.071 | 0.051 | 0.033 | 0.019 | 5.16 | 2.748
214.828 | 0.156 | 0.11 | 0.081 | 0.065 | 0.046 | 0.035 | 0.021 | 5.15 | 2.645
214.952 | 0.158 | 0.112 | 0.082 | 0.07 | 0.046 | 0.038 | 0.033 | 5.04 | 2.714
214.996 | 1.205 | 0.787 | 0.803 | 0.919 | 0.508 | 0.289 | 0.172 | 4.94 | 23.125
215.076 | 1.238 | 0.796 | 1.084 | 3.264 | 3.281 | 0.766 | 0.249 | 4.08 | 43.541
215.096 | 0.157 | 0.111 | 0.084 | 0.064 | 0.045 | 0.03 | 0.02 | 5.2 | 2.653
215.14 | 0.152 | 0.109 | 0.082 | 0.059 | 0.043 | 0.034 | 0.02 | 5.18 | 2.58
215.18 | 0.157 | 0.114 | 0.085 | 0.063 | 0.046 | 0.031 | 0.021 | 5.19 | 2.678
215.213 | 0.283 | 0.193 | 0.159 | 0.181 | 0.075 | 0.076 | 0.043 | 5.03 | 5.085
215.245 | 1.151 | 0.832 | 2.94 | 21.905 | 17.405 | 5.156 | 2.379 | 3.48 | 180.281
215.279 | 1.202 | 0.825 | 0.975 | 4.072 | 4.594 | 1.221 | 0.522 | 3.82 | 51.277
215.335 | 1.182 | 0.893 | 0.771 | 2.131 | 2.655 | 1.54 | 0.285 | 3.95 | 37.339
215.385 | 1.104 | 0.786 | 1.441 | 3.975 | 2.708 | 0.828 | 0.237 | 4.11 | 45.567
215.426 | 1.184 | 0.896 | 1.382 | 6.119 | 7.629 | 3.745 | 0.987 | 3.48 | 76.419
215.469 | 0.155 | 0.115 | 0.085 | 0.069 | 0.039 | 0.028 | 0.017 | 5.25 | 2.668
215.531 | 1.148 | 0.815 | 0.793 | 1.752 | 1.519 | 0.864 | 0.203 | 4.28 | 30.386
215.581 | 1.141 | 0.757 | 1.458 | 2.054 | 0.676 | 0.247 | 0.1 | 4.77 | 30.654
215.658 | 1.022 | 0.684 | 0.528 | 0.681 | 0.388 | 0.268 | 0.097 | 5.02 | 18.417
215.7 | 1.26 | 0.821 | 1.312 | 6.484 | 3.478 | 0.725 | 0.833 | 3.95 | 58.959
215.727 | 1.133 | 0.794 | 0.592 | 0.566 | 0.355 | 0.224 | 0.108 | 5.18 | 19.536
215.778 | 1.265 | 0.872 | 1.037 | 3.374 | 1.694 | 0.767 | 0.248 | 4.28 | 39.633
215.868 | 1.244 | 0.954 | 0.608 | 0.702 | 0.401 | 0.252 | 0.097 | 5.19 | 22.084
215.934 | 1.108 | 0.8 | 2.147 | 4.52 | 3.837 | 1.002 | 0.251 | 4.04 | 55.135
216.009 | 1.229 | 0.856 | 0.695 | 2.174 | 2.33 | 1.225 | 0.344 | 4.03 | 35.693
216.081 | 1.177 | 0.921 | 1.041 | 6.152 | 4.361 | 0.948 | 0.308 | 3.95 | 58.863
216.131 | 0.932 | 0.711 | 1.659 | 4.751 | 3.428 | 0.879 | 0.307 | 3.98 | 50.44
216.162 | 2.234 | 6.733 | 23.026 | 131.352 | 97.575 | 53.877 | 32.195 | 3.25 | 1129.25
216.217 | 1.149 | 0.742 | 1.144 | 3.1 | 2.17 | 0.542 | 0.198 | 4.25 | 38.414
216.322 | 0.155 | 0.111 | 0.089 | 0.068 | 0.046 | 0.032 | 0.02 | 5.16 | 2.691
216.42 | 1.217 | 0.823 | 0.668 | 2.164 | 1.9 | 0.635 | 0.278 | 4.26 | 32.704
216.48 | 1.271 | 0.797 | 0.765 | 2.686 | 1.963 | 1.519 | 0.261 | 4.04 | 37.436
216.529 | 1.175 | 0.798 | 0.73 | 3.602 | 1.901 | 0.968 | 0.349 | 4.1 | 39.06
216.595 | 0.16 | 0.113 | 0.084 | 0.062 | 0.037 | 0.032 | 0.024 | 5.21 | 2.665
216.676 | 1.055 | 0.727 | 1.053 | 3.191 | 3.095 | 0.625 | 0.297 | 4.04 | 40.608
216.735 | 0.156 | 0.118 | 0.085 | 0.064 | 0.044 | 0.033 | 0.031 | 5.1 | 2.705
216.763 | 1.139 | 0.747 | 2.229 | 2.319 | 0.907 | 0.329 | 0.131 | 4.66 | 36.39
216.832 | 0.155 | 0.116 | 0.082 | 0.061 | 0.051 | 0.03 | 0.019 | 5.19 | 2.668
216.944 | 1.123 | 0.798 | 0.862 | 1.282 | 1.103 | 0.349 | 0.138 | 4.64 | 26.235
217.009 | 0.153 | 0.115 | 0.085 | 0.065 | 0.04 | 0.031 | 0.019 | 5.22 | 2.651
217.095 | 1.299 | 0.847 | 0.598 | 0.93 | 0.766 | 0.414 | 0.133 | 4.84 | 24.147
217.145 | 1.104 | 0.745 | 0.719 | 3.965 | 1.777 | 0.335 | 0.149 | 4.3 | 37.807
217.208 | 1.3 | 0.815 | 1.373 | 8.748 | 8.428 | 3.092 | 1.162 | 3.55 | 88.476
217.288 | 1.18 | 0.755 | 1.355 | 6.21 | 5.523 | 1.387 | 0.334 | 3.83 | 64.081
217.346 | 1.269 | 0.964 | 1.474 | 3.596 | 1.989 | 0.364 | 0.231 | 4.38 | 43.344
217.365 | 1.256 | 0.93 | 0.666 | 3.86 | 1.799 | 0.589 | 0.219 | 4.29 | 39.941
217.449 | 1.257 | 0.924 | 0.733 | 2.33 | 1.553 | 0.571 | 0.169 | 4.42 | 33.299
217.516 | 1.338 | 1.023 | 0.613 | 1.123 | 0.904 | 0.416 | 0.121 | 4.83 | 26.723
217.525 | 1.386 | 1.059 | 0.691 | 2.06 | 1.606 | 0.75 | 0.241 | 4.4 | 34.31
217.548 | 0.161 | 0.111 | 0.083 | 0.064 | 0.042 | 0.023 | 0.014 | 5.32 | 2.652
217.595 | 1.274 | 0.791 | 0.714 | 2.645 | 2.136 | 0.74 | 0.308 | 4.18 | 36.008
217.678 | 1.287 | 1.212 | 6.095 | 57.949 | 30.898 | 9.17 | 3.539 | 3.57 | 393.125
217.749 | 1.113 | 0.723 | 1.081 | 4.244 | 3.211 | 1.692 | 0.357 | 3.86 | 47.878
217.824 | 1.185 | 0.722 | 0.564 | 0.623 | 0.47 | 0.272 | 0.113 | 5.07 | 20.006
217.838 | 1.279 | 0.783 | 0.771 | 3.303 | 3.01 | 0.574 | 0.184 | 4.15 | 41.077
217.928 | 1.253 | 0.907 | 0.622 | 1.143 | 0.866 | 0.363 | 0.156 | 4.78 | 25.374
217.974 | 1.201 | 0.762 | 0.801 | 2.859 | 1.682 | 0.689 | 0.296 | 4.24 | 35.142
218 | 0.158 | 0.116 | 0.085 | 0.062 | 0.049 | 0.036 | 0.018 | 5.17 | 2.711
218.058 | 1.275 | 0.875 | 1.627 | 11.794 | 5.733 | 1.413 | 1.214 | 3.79 | 90.73
218.081 | 1.125 | 0.759 | 0.961 | 4.874 | 3.947 | 1.868 | 0.454 | 3.77 | 52.757
218.185 | 1.032 | 0.717 | 0.615 | 0.96 | 0.609 | 0.277 | 0.122 | 4.83 | 20.95
218.196 | 1.226 | 0.821 | 0.709 | 2.634 | 2.302 | 0.652 | 0.25 | 4.2 | 36.05
218.237 | 1.064 | 0.725 | 0.534 | 0.744 | 0.521 | 0.261 | 0.147 | 4.92 | 19.674
218.303 | 1.093 | 0.672 | 0.571 | 0.649 | 0.464 | 0.245 | 0.106 | 5.03 | 19.121
218.371 | 0.153 | 0.114 | 0.091 | 0.068 | 0.048 | 0.028 | 0.019 | 5.19 | 2.7
218.411 | 1.151 | 0.772 | 0.795 | 3.498 | 2.086 | 0.754 | 0.163 | 4.19 | 38.579
218.479 | 1.111 | 0.741 | 0.537 | 0.526 | 0.384 | 0.207 | 0.116 | 5.16 | 18.697
218.541 | 1.229 | 0.966 | 0.613 | 0.724 | 0.46 | 0.236 | 0.185 | 5.08 | 22.397
218.772 | 1.211 | 0.721 | 0.568 | 0.652 | 0.484 | 0.398 | 0.326 | 4.78 | 20.822
218.815 | 1.228 | 0.923 | 1.132 | 5.675 | 2.685 | 0.781 | 0.524 | 4.07 | 52.632
218.886 | 0.162 | 0.115 | 0.088 | 0.067 | 0.045 | 0.028 | 0.022 | 5.2 | 2.743
218.917 | 1.247 | 0.741 | 1.041 | 4.262 | 3.165 | 0.975 | 0.281 | 4.03 | 47.152
218.933 | 1.078 | 0.736 | 1.382 | 8.902 | 5.893 | 1.439 | 0.614 | 3.77 | 75.65
219.028 | 0.156 | 0.111 | 0.091 | 0.065 | 0.045 | 0.03 | 0.016 | 5.23 | 2.684
219.093 | 1.25 | 1.036 | 3.151 | 9.503 | 4.53 | 1.142 | 0.391 | 4.05 | 84.997
219.183 | 1.293 | 0.945 | 0.61 | 0.603 | 0.39 | 0.22 | 0.091 | 5.27 | 21.885
219.256 | 1.242 | 0.869 | 0.612 | 2.47 | 1.704 | 0.568 | 0.151 | 4.37 | 33.252
219.319 | 0.154 | 0.118 | 0.081 | 0.06 | 0.042 | 0.035 | 0.029 | 5.12 | 2.654
219.378 | 0.157 | 0.117 | 0.083 | 0.064 | 0.046 | 0.033 | 0.017 | 5.21 | 2.692
219.5 | 1.186 | 0.781 | 0.572 | 0.567 | 0.435 | 0.259 | 0.18 | 5.06 | 20.119
219.57 | 1.214 | 0.951 | 1.01 | 3.351 | 1.439 | 0.341 | 0.143 | 4.47 | 37.792
219.678 | 1.1 | 0.739 | 0.535 | 0.587 | 0.42 | 0.237 | 0.129 | 5.08 | 19.024
219.954 | 1.181 | 0.866 | 0.563 | 0.566 | 0.392 | 0.203 | 0.112 | 5.21 | 20.237
220.019 | 1.242 | 0.874 | 1.105 | 4.032 | 3.094 | 1.036 | 0.507 | 3.99 | 47.455
220.136 | 1.229 | 0.779 | 0.861 | 3.802 | 2.309 | 0.66 | 0.303 | 4.16 | 41.338
220.2 | 0.152 | 0.111 | 0.079 | 0.066 | 0.051 | 0.035 | 0.022 | 5.11 | 2.634
220.249 | 1.119 | 0.761 | 1.149 | 4.049 | 2.648 | 0.581 | 0.198 | 4.16 | 43.645
220.262 | 1.167 | 0.995 | 6.313 | 28.76 | 11.422 | 4.896 | 1.719 | 3.74 | 206.516
220.386 | 1.268 | 0.902 | 0.586 | 0.891 | 0.671 | 0.329 | 0.15 | 4.92 | 23.609
220.449 | 0.155 | 0.112 | 0.082 | 0.061 | 0.046 | 0.034 | 0.025 | 5.13 | 2.64
220.496 | 1.173 | 0.792 | 1.345 | 5.431 | 2.372 | 0.559 | 0.241 | 4.19 | 49.892
220.513 | 33.043 | 73.508 | 120.822 | 335.207 | 353.897 | 133.292 | 67.766 | 3.59 | 4013.329
220.609 | 0.156 | 0.115 | 0.088 | 0.068 | 0.042 | 0.026 | 0.022 | 5.22 | 2.691
220.641 | 1.321 | 2.73 | 14.752 | 51.115 | 27.75 | 8.184 | 3.004 | 3.73 | 406.468
220.738 | 1.187 | 0.886 | 0.556 | 0.856 | 0.634 | 0.292 | 0.091 | 4.98 | 22.401
220.798 | 1.093 | 0.832 | 3.666 | 26.917 | 15.306 | 4.126 | 2.38 | 3.59 | 195.191
220.819 | 1.288 | 0.927 | 0.97 | 4.023 | 3.153 | 1.315 | 0.363 | 3.99 | 47.97
220.875 | 1.085 | 0.748 | 0.857 | 1.711 | 1.064 | 0.37 | 0.135 | 4.57 | 27.272
220.949 | 0.158 | 0.116 | 0.08 | 0.062 | 0.043 | 0.027 | 0.015 | 5.29 | 2.647
220.987 | 1.274 | 0.909 | 0.748 | 1.908 | 1.29 | 0.368 | 0.131 | 4.6 | 30.481
221.051 | 0.156 | 0.114 | 0.083 | 0.064 | 0.045 | 0.03 | 0.015 | 5.24 | 2.659
221.087 | 1.269 | 0.983 | 0.712 | 2.001 | 1.327 | 0.353 | 0.158 | 4.59 | 31.191
221.151 | 0.156 | 0.113 | 0.084 | 0.066 | 0.047 | 0.028 | 0.024 | 5.16 | 2.676
221.192 | 1.146 | 0.761 | 0.582 | 1.336 | 0.849 | 0.418 | 0.14 | 4.66 | 24.369
221.238 | 1.135 | 0.764 | 0.706 | 1.514 | 1.523 | 0.794 | 0.24 | 4.27 | 28.508
221.311 | 0.153 | 0.111 | 0.084 | 0.069 | 0.045 | 0.032 | 0.022 | 5.14 | 2.654
221.351 | 1.101 | 0.773 | 1.861 | 7.805 | 6.136 | 1.252 | 0.306 | 3.85 | 74.083
221.416 | 1.195 | 0.916 | 2.417 | 2.183 | 0.817 | 0.453 | 0.457 | 4.56 | 38.495
221.493 | 1.272 | 0.919 | 0.873 | 2.371 | 1.56 | 0.452 | 0.497 | 4.32 | 34.345
221.63 | 1.106 | 0.744 | 0.635 | 2.06 | 1.448 | 0.523 | 0.168 | 4.37 | 29.18
221.693 | 1.122 | 0.772 | 3.138 | 2.701 | 1.053 | 0.275 | 0.109 | 4.67 | 42.798
221.764 | 0.161 | 0.114 | 0.091 | 0.065 | 0.042 | 0.023 | 0.018 | 5.29 | 2.716
221.8 | 0.155 | 0.111 | 0.088 | 0.063 | 0.045 | 0.034 | 0.024 | 5.13 | 2.671
221.866 | 0.156 | 0.114 | 0.087 | 0.064 | 0.045 | 0.03 | 0.022 | 5.18 | 2.689
221.893 | 1.169 | 0.883 | 0.648 | 2.04 | 1.628 | 0.757 | 0.223 | 4.29 | 31.504
221.993 | 1.166 | 0.783 | 0.672 | 3.95 | 2.083 | 0.629 | 0.377 | 4.13 | 39.906
222.068 | 1.097 | 0.764 | 0.561 | 0.698 | 0.455 | 0.361 | 0.119 | 4.95 | 20.063
222.084 | 1.111 | 0.791 | 0.598 | 1.171 | 1.109 | 0.605 | 0.199 | 4.47 | 24.934
222.114 | 0.153 | 0.114 | 0.079 | 0.065 | 0.043 | 0.029 | 0.026 | 5.15 | 2.622
222.169 | 1.221 | 0.845 | 0.61 | 1.903 | 0.753 | 0.461 | 0.423 | 4.49 | 27.882
222.219 | 1.127 | 0.771 | 1.012 | 9.244 | 3.927 | 0.832 | 0.42 | 3.95 | 68.409
222.345 | 1.202 | 0.893 | 0.551 | 0.608 | 0.369 | 0.267 | 0.095 | 5.19 | 20.694
222.516 | 0.159 | 0.111 | 0.085 | 0.062 | 0.04 | 0.029 | 0.017 | 5.26 | 2.644
222.608 | 1.256 | 0.822 | 0.63 | 1.246 | 1.664 | 0.654 | 0.206 | 4.38 | 28.366
222.658 | 1.304 | 0.985 | 2.629 | 3.524 | 1.181 | 0.265 | 0.119 | 4.64 | 46.474
222.741 | 1.177 | 0.912 | 0.921 | 4.147 | 4.462 | 1.554 | 0.446 | 3.81 | 51.835
222.809 | 1.124 | 0.747 | 0.548 | 0.614 | 0.436 | 0.269 | 0.144 | 5.03 | 19.536
222.876 | 1.147 | 0.728 | 0.564 | 0.616 | 0.379 | 0.268 | 0.118 | 5.1 | 19.472
222.936 | 0.158 | 0.112 | 0.09 | 0.066 | 0.045 | 0.032 | 0.02 | 5.18 | 2.708
222.975 | 1.368 | 0.878 | 1.637 | 4.602 | 2.726 | 0.512 | 0.245 | 4.25 | 50.891
223.093 | 0.559 | 0.359 | 0.239 | 0.529 | 0.327 | 0.327 | 0.145 | 4.49 | 11.153
223.132 | 1.264 | 0.859 | 1.301 | 3.152 | 3.175 | 0.764 | 0.233 | 4.13 | 44.397
223.209 | 1.169 | 0.752 | 0.533 | 0.53 | 0.31 | 0.22 | 0.122 | 5.22 | 18.971
223.271 | 1.139 | 0.873 | 0.914 | 1.765 | 2.609 | 0.947 | 0.274 | 4.09 | 34.831
223.337 | 1.25 | 0.773 | 0.513 | 0.762 | 0.51 | 0.293 | 0.167 | 4.99 | 21.283
223.4 | 1.16 | 0.735 | 0.59 | 1.603 | 1.338 | 0.353 | 0.153 | 4.51 | 26.769
223.464 | 1.206 | 0.933 | 1.856 | 6.796 | 3.922 | 0.693 | 0.225 | 4.09 | 63.878
223.533 | 1.12 | 0.747 | 0.964 | 4.128 | 3.149 | 0.926 | 0.222 | 4.01 | 45.177
223.597 | 1.139 | 0.73 | 2.318 | 2.067 | 1.222 | 0.516 | 0.271 | 4.5 | 37.181
223.616 | 1.16 | 0.741 | 0.719 | 3.016 | 1.54 | 0.589 | 0.305 | 4.25 | 34.33
223.65 | 0.16 | 0.113 | 0.081 | 0.066 | 0.046 | 0.028 | 0.02 | 5.22 | 2.681
223.674 | 1.123 | 0.799 | 3.432 | 3.93 | 1.32 | 0.345 | 0.154 | 4.53 | 50.343
223.7 | 1.099 | 0.79 | 1.391 | 2.33 | 0.936 | 0.254 | 0.154 | 4.63 | 32.18
223.795 | 1.032 | 0.703 | 0.912 | 2.227 | 1.31 | 0.448 | 0.34 | 4.31 | 30.078
223.812 | 1.223 | 0.785 | 0.811 | 2.052 | 1.876 | 0.323 | 0.138 | 4.43 | 31.951
223.893 | 1.073 | 0.717 | 0.665 | 1.737 | 1.72 | 0.507 | 0.171 | 4.31 | 28.435
223.943 | 0.156 | 0.115 | 0.081 | 0.069 | 0.046 | 0.029 | 0.022 | 5.18 | 2.681
223.98 | 0.157 | 0.113 | 0.086 | 0.067 | 0.042 | 0.034 | 0.031 | 5.1 | 2.708
224.069 | 1.328 | 0.907 | 0.548 | 0.622 | 0.42 | 0.271 | 0.155 | 5.16 | 21.924
224.132 | 1.229 | 0.989 | 1.166 | 6.207 | 4.344 | 1.162 | 0.36 | 3.94 | 60.914
224.201 | 1.229 | 0.845 | 0.599 | 0.59 | 0.382 | 0.247 | 0.078 | 5.23 | 20.747
224.269 | 0.156 | 0.108 | 0.081 | 0.071 | 0.043 | 0.027 | 0.016 | 5.24 | 2.627
224.303 | 0.158 | 0.112 | 0.085 | 0.071 | 0.044 | 0.035 | 0.023 | 5.14 | 2.719
224.32 | 1.203 | 0.753 | 0.704 | 2.576 | 1.879 | 0.724 | 0.182 | 4.24 | 34.034
224.34 | 1.175 | 0.74 | 1.058 | 4.002 | 3.647 | 1.093 | 0.389 | 3.92 | 47.478
224.361 | 1.205 | 0.734 | 0.608 | 1.345 | 1.172 | 0.274 | 0.143 | 4.65 | 25.472
224.448 | 0.155 | 0.116 | 0.085 | 0.07 | 0.045 | 0.029 | 0.019 | 5.2 | 2.696
224.49 | 1.241 | 0.917 | 0.655 | 1.415 | 1.292 | 0.508 | 0.154 | 4.56 | 28.171
224.532 | 1.22 | 0.933 | 0.59 | 0.745 | 1.072 | 0.408 | 0.158 | 4.73 | 24.256
224.595 | 1.191 | 0.771 | 0.657 | 1.526 | 1.243 | 0.331 | 0.148 | 4.58 | 26.891
224.66 | 1.331 | 1.005 | 0.599 | 0.565 | 0.395 | 0.207 | 0.123 | 5.28 | 22.326
224.78 | 1.158 | 1.499 | 5.16 | 13.579 | 7.692 | 1.423 | 0.592 | 3.98 | 123.732
224.787 | 1.082 | 0.999 | 7.442 | 10.819 | 4.353 | 0.646 | 0.38 | 4.23 | 108.787
224.901 | 0.156 | 0.119 | 0.088 | 0.063 | 0.043 | 0.028 | 0.025 | 5.19 | 2.705
224.998 | 1.248 | 0.935 | 0.94 | 3.133 | 1.95 | 0.885 | 0.31 | 4.2 | 39.511
225.019 | 1.141 | 0.753 | 1.142 | 4.241 | 3.134 | 1.055 | 0.381 | 3.97 | 47.079
225.11 | 1.187 | 0.864 | 0.599 | 0.83 | 0.725 | 0.316 | 0.204 | 4.83 | 22.815
225.175 | 1.203 | 0.807 | 0.672 | 1.862 | 1.837 | 1.274 | 0.412 | 4.03 | 32.544
225.261 | 1.103 | 0.807 | 0.565 | 0.766 | 0.477 | 0.301 | 0.197 | 4.91 | 20.681
225.31 | 1.037 | 0.707 | 1.035 | 5.471 | 3.325 | 0.564 | 0.176 | 4.05 | 49.846
225.379 | 1.079 | 0.692 | 0.732 | 3.065 | 1.816 | 0.523 | 0.173 | 4.24 | 34.295
225.425 | 1.117 | 0.757 | 1.435 | 4.497 | 3.521 | 0.916 | 0.451 | 3.97 | 50.363
225.488 | 1.08 | 0.784 | 0.652 | 1.018 | 1.001 | 0.494 | 0.165 | 4.57 | 23.751
225.604 | 0.156 | 0.111 | 0.088 | 0.063 | 0.04 | 0.023 | 0.016 | 5.3 | 2.639
225.659 | 0.155 | 0.114 | 0.088 | 0.07 | 0.048 | 0.029 | 0.022 | 5.16 | 2.713
225.782 | 1.134 | 0.779 | 0.878 | 1.35 | 1.038 | 0.268 | 0.114 | 4.71 | 26.158
225.804 | 1.044 | 0.718 | 0.561 | 0.66 | 0.413 | 0.298 | 0.185 | 4.92 | 19.081
225.861 | 4.921 | 17.884 | 38.883 | 155.778 | 130.849 | 26.968 | 16.74 | 3.63 | 1422.499
225.971 | 1.128 | 0.709 | 0.555 | 0.936 | 0.535 | 0.248 | 0.112 | 4.94 | 20.879
226.026 | 1.28 | 0.867 | 1.368 | 6.288 | 6.765 | 2.048 | 0.825 | 3.67 | 71.366
226.082 | 1.154 | 0.803 | 1.134 | 5.061 | 3.084 | 0.716 | 0.233 | 4.08 | 49.725
226.163 | 0.162 | 0.113 | 0.085 | 0.07 | 0.044 | 0.027 | 0.029 | 5.15 | 2.734
226.2 | 1.215 | 0.816 | 0.662 | 2.706 | 1.76 | 0.455 | 0.233 | 4.33 | 33.953
226.222 | 0.155 | 0.114 | 0.083 | 0.07 | 0.043 | 0.025 | 0.02 | 5.22 | 2.664
226.266 | 1.084 | 0.77 | 2.016 | 4.963 | 2.66 | 0.601 | 0.21 | 4.19 | 51.531
226.352 | 1.118 | 0.731 | 1.056 | 3.109 | 1.636 | 0.578 | 0.173 | 4.31 | 36.165
226.421 | 0.157 | 0.113 | 0.09 | 0.061 | 0.045 | 0.032 | 0.029 | 5.12 | 2.697
226.46 | 1.207 | 0.777 | 1.526 | 12.005 | 5.751 | 1.41 | 0.512 | 3.85 | 89.344
226.547 | 1.235 | 0.95 | 0.551 | 0.615 | 0.38 | 0.237 | 0.1 | 5.23 | 21.273
226.557 | 1.129 | 0.739 | 1.687 | 12.91 | 5.721 | 1.599 | 1.038 | 3.78 | 93.816
226.579 | 0.15 | 0.11 | 0.081 | 0.071 | 0.049 | 0.027 | 0.023 | 5.13 | 2.628
226.627 | 1.111 | 0.784 | 0.838 | 4.509 | 3.927 | 1.255 | 0.429 | 3.85 | 49.424
226.674 | 1.153 | 0.788 | 1.093 | 3.334 | 2.761 | 0.527 | 0.197 | 4.18 | 41.129
226.718 | 1.2 | 1.944 | 9.553 | 55.219 | 40.353 | 12.711 | 4.079 | 3.51 | 439.257
226.752 | 1.138 | 0.945 | 1.661 | 1.404 | 1.327 | 0.359 | 0.14 | 4.65 | 32.393
226.851 | 1.153 | 0.911 | 1.826 | 1.641 | 0.891 | 0.309 | 0.126 | 4.76 | 32.646
226.889 | 1.093 | 0.729 | 0.683 | 1.63 | 1.291 | 0.505 | 0.339 | 4.34 | 27.18
227.011 | 1.161 | 0.791 | 0.802 | 5.295 | 2.438 | 0.69 | 0.318 | 4.1 | 47.075
227.061 | 1.118 | 0.696 | 0.789 | 5.119 | 3.161 | 0.962 | 0.249 | 3.98 | 48.078
227.134 | 1.279 | 0.79 | 0.972 | 5.965 | 2.742 | 0.88 | 0.377 | 4.06 | 52.774
227.15 | 1.263 | 0.88 | 0.928 | 6.583 | 3.199 | 1.053 | 0.427 | 3.99 | 57.222
227.206 | 0.158 | 0.114 | 0.084 | 0.059 | 0.041 | 0.026 | 0.025 | 5.22 | 2.642
227.239 | 0.158 | 0.112 | 0.089 | 0.063 | 0.042 | 0.035 | 0.015 | 5.22 | 2.689
227.267 | 1.09 | 0.779 | 1.473 | 3.72 | 2.298 | 0.733 | 0.267 | 4.17 | 43.178
227.336 | 0.157 | 0.113 | 0.087 | 0.07 | 0.049 | 0.027 | 0.018 | 5.2 | 2.708
227.37 | 1.131 | 0.848 | 0.622 | 2.666 | 1.269 | 0.421 | 0.258 | 4.39 | 31.685
227.439 | 1.112 | 0.705 | 0.879 | 6.541 | 3.109 | 0.86 | 0.329 | 3.99 | 53.948
227.509 | 1.208 | 0.914 | 0.983 | 3.128 | 2.319 | 0.705 | 0.132 | 4.25 | 39.864
227.522 | 1.22 | 0.949 | 2.444 | 2.388 | 0.928 | 0.37 | 0.131 | 4.71 | 39.662
227.561 | 1.033 | 0.704 | 0.923 | 3.847 | 2.327 | 0.737 | 0.305 | 4.07 | 40.215
227.611 | 1.034 | 0.726 | 0.624 | 3.249 | 2.17 | 0.707 | 0.325 | 4.07 | 35.954
227.682 | 0.154 | 0.114 | 0.082 | 0.066 | 0.046 | 0.031 | 0.022 | 5.17 | 2.66
227.717 | 1.241 | 0.834 | 1.701 | 3.276 | 1.676 | 0.571 | 0.208 | 4.38 | 41.681
227.727 | 1.208 | 0.816 | 0.681 | 1.56 | 1.775 | 0.775 | 0.374 | 4.21 | 30.244
227.77 | 1.179 | 0.75 | 0.981 | 4.782 | 2.599 | 0.509 | 0.305 | 4.13 | 45.907
227.857 | 1.163 | 0.757 | 1.212 | 8.57 | 3.419 | 0.696 | 0.315 | 4.03 | 64.986
227.885 | 1.048 | 0.738 | 0.749 | 3.84 | 3.295 | 1.333 | 0.353 | 3.86 | 43.776
227.972 | 0.154 | 0.109 | 0.085 | 0.073 | 0.047 | 0.031 | 0.018 | 5.16 | 2.675
228.007 | 1.192 | 0.85 | 0.734 | 3.599 | 1.756 | 0.536 | 0.248 | 4.27 | 38.098
228.035 | 1.197 | 0.726 | 0.959 | 7.333 | 2.764 | 1.077 | 0.471 | 3.98 | 57.78
228.184 | 1.204 | 0.971 | 0.628 | 0.67 | 0.489 | 0.29 | 0.22 | 5 | 22.34
228.193 | 1.189 | 1.026 | 3.763 | 25.687 | 32.506 | 8.313 | 2.418 | 3.37 | 252.604
228.208 | 1.214 | 1.005 | 2.652 | 17.693 | 18.332 | 7.967 | 1.85 | 3.38 | 171.337
228.232 | 1.311 | 1.09 | 1.515 | 6.473 | 4.1 | 1.03 | 0.465 | 4 | 64.006
228.24 | 1.221 | 0.871 | 2.754 | 21.913 | 25.011 | 9.272 | 3.071 | 3.3 | 211.839
228.309 | 1.126 | 1.955 | 9.54 | 49.535 | 35.638 | 7 | 3.427 | 3.6 | 389.791
228.328 | 1.151 | 0.709 | 0.606 | 1.847 | 1.514 | 0.503 | 0.257 | 4.33 | 28.536
228.425 | 0.439 | 0.31 | 0.286 | 0.459 | 0.318 | 0.195 | 0.238 | 4.36 | 9.78
228.469 | 1.2 | 0.957 | 3.86 | 2.418 | 1.491 | 0.499 | 0.178 | 4.6 | 48.764
228.493 | 1.148 | 0.834 | 0.887 | 1.74 | 0.882 | 0.386 | 0.264 | 4.58 | 28.114
228.581 | 0.156 | 0.116 | 0.083 | 0.063 | 0.043 | 0.028 | 0.021 | 5.22 | 2.663
228.599 | 1.321 | 0.862 | 2.199 | 13.333 | 10.773 | 8.188 | 2.235 | 3.33 | 129.677
228.621 | 1.132 | 0.755 | 0.659 | 2.415 | 1.315 | 0.474 | 0.188 | 4.39 | 30.491
228.745 | 1.238 | 0.923 | 0.817 | 3.839 | 2.136 | 0.483 | 0.354 | 4.23 | 41.373
228.86 | 1.191 | 0.782 | 0.583 | 0.784 | 0.544 | 0.284 | 0.15 | 4.96 | 21.43
228.958 | 1.204 | 0.758 | 0.587 | 0.64 | 0.383 | 0.266 | 0.124 | 5.12 | 20.282
229.008 | 0.158 | 0.111 | 0.084 | 0.067 | 0.046 | 0.027 | 0.021 | 5.21 | 2.671
229.034 | 1.194 | 0.885 | 0.563 | 0.701 | 0.469 | 0.264 | 0.155 | 5.05 | 21.373
229.064 | 1.267 | 0.809 | 1.497 | 8.694 | 5.201 | 0.957 | 0.305 | 3.94 | 73.81
229.157 | 1.284 | 0.909 | 0.572 | 0.75 | 0.454 | 0.207 | 0.086 | 5.2 | 22.17
229.199 | 1.194 | 0.763 | 0.788 | 4.427 | 1.304 | 0.422 | 0.185 | 4.35 | 39.528
229.226 | 0.155 | 0.116 | 0.086 | 0.067 | 0.045 | 0.03 | 0.018 | 5.21 | 2.689
229.282 | 0.155 | 0.112 | 0.085 | 0.07 | 0.043 | 0.029 | 0.015 | 5.24 | 2.664
229.312 | 1.237 | 1.736 | 7.578 | 7.089 | 1.882 | 0.784 | 0.311 | 4.5 | 92.843
229.378 | 1.133 | 0.787 | 0.954 | 5.347 | 2.395 | 0.781 | 0.303 | 4.09 | 47.86
229.461 | 1.235 | 0.858 | 1.015 | 2.414 | 1.962 | 0.594 | 0.108 | 4.36 | 35.701
229.536 | 1.202 | 0.718 | 0.572 | 0.666 | 0.517 | 0.279 | 0.157 | 4.99 | 20.517
229.643 | 0.163 | 0.108 | 0.083 | 0.07 | 0.047 | 0.025 | 0.017 | 5.25 | 2.69
229.724 | 0.154 | 0.114 | 0.086 | 0.069 | 0.044 | 0.028 | 0.026 | 5.15 | 2.688
229.757 | 0.16 | 0.115 | 0.082 | 0.061 | 0.047 | 0.031 | 0.033 | 5.1 | 2.701
229.786 | 1.388 | 1.033 | 1.145 | 5.624 | 3.907 | 0.993 | 0.349 | 4.03 | 58.189
229.854 | 0.156 | 0.112 | 0.082 | 0.069 | 0.052 | 0.03 | 0.018 | 5.17 | 2.684
229.869 | 1.233 | 1.066 | 4.677 | 24.343 | 12.695 | 2.83 | 1.223 | 3.76 | 180.753
229.899 | 0.158 | 0.111 | 0.085 | 0.065 | 0.04 | 0.027 | 0.017 | 5.26 | 2.651
229.955 | 0.155 | 0.108 | 0.088 | 0.064 | 0.041 | 0.032 | 0.023 | 5.17 | 2.641
229.996 | 1.178 | 0.788 | 0.541 | 0.661 | 0.4 | 0.238 | 0.109 | 5.14 | 20.107
230.019 | 0.157 | 0.115 | 0.085 | 0.07 | 0.044 | 0.031 | 0.017 | 5.21 | 2.703
230.074 | 1.196 | 0.905 | 0.766 | 1.992 | 1.395 | 0.694 | 0.284 | 4.35 | 31.453
230.138 | 0.34 | 0.198 | 0.206 | 0.297 | 0.185 | 0.162 | 0.203 | 4.32 | 6.873
230.185 | 1.128 | 0.807 | 1.901 | 7.341 | 4.483 | 1.896 | 0.602 | 3.83 | 69.451
230.203 | 1.234 | 0.909 | 1.899 | 4.939 | 4.042 | 1.301 | 0.708 | 3.91 | 58.779
230.248 | 0.151 | 0.118 | 0.083 | 0.064 | 0.047 | 0.032 | 0.021 | 5.16 | 2.652
230.326 | 1.082 | 0.754 | 0.834 | 1.356 | 1.008 | 0.376 | 0.123 | 4.63 | 25.587
230.342 | 1.285 | 0.881 | 1.422 | 5.205 | 3.054 | 1.297 | 0.44 | 4.01 | 54.41
230.409 | 1.195 | 0.851 | 0.806 | 1.241 | 1.092 | 0.401 | 0.156 | 4.65 | 26.705
230.472 | 1.244 | 0.899 | 0.682 | 2.721 | 1.999 | 0.869 | 0.242 | 4.2 | 36.374
230.541 | 0.159 | 0.111 | 0.082 | 0.064 | 0.038 | 0.03 | 0.019 | 5.24 | 2.64
230.554 | 1.06 | 0.725 | 1.59 | 4.358 | 1.856 | 0.816 | 0.25 | 4.19 | 44.598
230.579 | 0.439 | 0.272 | 0.223 | 0.27 | 0.232 | 0.061 | 0.094 | 4.91 | 7.808
230.618 | 1.24 | 0.753 | 1.318 | 5.031 | 1.856 | 0.469 | 0.226 | 4.28 | 46.649
230.657 | 1.189 | 0.903 | 0.819 | 4.363 | 2.471 | 0.453 | 0.246 | 4.2 | 43.852
230.694 | 0.156 | 0.109 | 0.086 | 0.068 | 0.043 | 0.033 | 0.026 | 5.13 | 2.672
230.74 | 0.161 | 0.115 | 0.09 | 0.061 | 0.042 | 0.034 | 0.034 | 5.1 | 2.734
230.768 | 1.279 | 0.923 | 0.717 | 3.911 | 1.891 | 0.632 | 0.503 | 4.18 | 41.162
230.849 | 0.157 | 0.11 | 0.086 | 0.068 | 0.044 | 0.032 | 0.02 | 5.18 | 2.674
230.911 | 1.024 | 0.717 | 0.636 | 1.607 | 0.816 | 0.36 | 0.209 | 4.56 | 24.455
230.999 | 0.159 | 0.113 | 0.083 | 0.064 | 0.044 | 0.025 | 0.02 | 5.25 | 2.663
231.018 | 1.302 | 0.921 | 1.59 | 3.845 | 1.556 | 0.47 | 0.2 | 4.43 | 43.774
231.085 | 0.157 | 0.112 | 0.089 | 0.069 | 0.045 | 0.026 | 0.021 | 5.21 | 2.701
231.119 | 0.155 | 0.114 | 0.089 | 0.067 | 0.044 | 0.03 | 0.022 | 5.17 | 2.695
231.13 | 1.343 | 0.936 | 1.193 | 2.706 | 1.401 | 0.665 | 0.551 | 4.31 | 37.894
231.169 | 1.262 | 0.923 | 1.343 | 2.097 | 0.691 | 0.258 | 0.112 | 4.81 | 32.172
231.224 | 1.147 | 0.769 | 0.78 | 2.297 | 1.368 | 0.386 | 0.102 | 4.48 | 30.702
231.255 | 1.245 | 0.853 | 0.989 | 2.77 | 1.244 | 0.41 | 0.121 | 4.52 | 34.529
231.338 | 1.432 | 2.996 | 14.454 | 88.391 | 62.624 | 29.186 | 10.551 | 3.39 | 710.628
231.431 | 0.156 | 0.107 | 0.088 | 0.075 | 0.049 | 0.031 | 0.019 | 5.15 | 2.699
231.486 | 1.169 | 0.886 | 0.905 | 4.067 | 2.14 | 0.718 | 0.269 | 4.18 | 42.416
231.541 | 1.22 | 0.887 | 0.577 | 0.867 | 0.517 | 0.263 | 0.159 | 5 | 22.449
231.576 | 1.087 | 0.729 | 2.466 | 2.407 | 0.955 | 0.388 | 0.39 | 4.51 | 37.967
231.657 | 0.156 | 0.114 | 0.087 | 0.06 | 0.041 | 0.026 | 0.02 | 5.25 | 2.651
231.76 | 1.194 | 0.777 | 0.973 | 2.833 | 1.671 | 0.554 | 0.265 | 4.31 | 35.602
231.794 | 1.218 | 0.868 | 1.523 | 4.51 | 3.455 | 0.955 | 0.26 | 4.06 | 51.93
231.84 | 1.164 | 0.788 | 2.154 | 13.571 | 8.789 | 2.396 | 0.994 | 3.69 | 110.083
231.88 | 0.157 | 0.113 | 0.086 | 0.065 | 0.045 | 0.031 | 0.016 | 5.22 | 2.678
231.948 | 1.147 | 0.789 | 0.612 | 2.071 | 1.041 | 0.388 | 0.189 | 4.52 | 28.205
231.967 | 1.073 | 0.716 | 1.342 | 6.631 | 4.095 | 1.44 | 0.768 | 3.8 | 60.975
232.017 | 0.154 | 0.116 | 0.087 | 0.074 | 0.051 | 0.032 | 0.019 | 5.14 | 2.739
232.067 | 1.142 | 1.309 | 9.014 | 35.246 | 22.501 | 6.769 | 2.772 | 3.63 | 285.723
232.098 | 0.154 | 0.112 | 0.09 | 0.069 | 0.044 | 0.029 | 0.015 | 5.23 | 2.683
232.178 | 1.18 | 0.884 | 0.69 | 2.02 | 1.749 | 0.61 | 0.261 | 4.3 | 31.827
232.25 | 0.16 | 0.117 | 0.086 | 0.076 | 0.042 | 0.029 | 0.024 | 5.18 | 2.766
232.262 | 1.243 | 0.846 | 1.157 | 6.071 | 3.939 | 1.816 | 1.263 | 3.71 | 60.555
232.283 | 1.146 | 0.759 | 0.939 | 2.152 | 1.391 | 0.366 | 0.173 | 4.47 | 30.962
232.337 | 0.156 | 0.108 | 0.083 | 0.072 | 0.044 | 0.027 | 0.021 | 5.18 | 2.653
232.381 | 1.13 | 0.793 | 2.129 | 5.875 | 4.809 | 1.123 | 0.184 | 3.97 | 63.672
232.409 | 1.179 | 1.232 | 7.265 | 49.841 | 18.934 | 7.895 | 3.23 | 3.65 | 327.164
232.465 | 1.133 | 0.714 | 0.886 | 3.361 | 4.002 | 1.508 | 0.484 | 3.77 | 45.597
232.57 | 1.226 | 0.842 | 1.608 | 10.188 | 7.32 | 4.718 | 4.105 | 3.26 | 97.925
232.589 | 1.1 | 0.694 | 0.881 | 4.072 | 2.334 | 0.835 | 0.358 | 4.05 | 41.59
232.644 | 1.135 | 0.71 | 0.847 | 5.166 | 2.672 | 0.737 | 0.31 | 4.05 | 46.908
232.726 | 1.16 | 0.871 | 1.276 | 3.975 | 3.236 | 0.548 | 0.201 | 4.14 | 46.626
232.749 | 1.117 | 0.815 | 0.671 | 1.943 | 2.073 | 0.651 | 0.32 | 4.17 | 31.676
232.802 | 0.159 | 0.116 | 0.089 | 0.063 | 0.042 | 0.031 | 0.022 | 5.2 | 2.715
232.853 | 1.09 | 0.739 | 1.041 | 2.688 | 1.877 | 0.555 | 0.195 | 4.27 | 34.959
232.919 | 1.15 | 0.905 | 3.817 | 10.989 | 3.763 | 0.96 | 0.345 | 4.11 | 90.075
233 | 1.104 | 0.696 | 0.567 | 0.943 | 0.88 | 0.41 | 0.161 | 4.65 | 22.134
233.069 | 1.307 | 0.916 | 0.569 | 0.629 | 0.376 | 0.261 | 0.117 | 5.21 | 21.769
233.181 | 1.349 | 1.209 | 5.144 | 8.865 | 6.458 | 0.791 | 0.597 | 4.07 | 99.429
233.245 | 1.235 | 0.759 | 0.663 | 1.852 | 2.073 | 0.642 | 0.204 | 4.26 | 31.63
233.331 | 1.218 | 0.817 | 0.689 | 3.947 | 2.22 | 0.617 | 0.258 | 4.18 | 40.819
233.403 | 0.154 | 0.118 | 0.087 | 0.072 | 0.044 | 0.023 | 0.02 | 5.22 | 2.706
233.419 | 1.047 | 0.801 | 1.828 | 5.556 | 4.999 | 1.403 | 0.354 | 3.86 | 61.656
233.494 | 0.161 | 0.108 | 0.087 | 0.065 | 0.04 | 0.036 | 0.019 | 5.19 | 2.676
233.529 | 1.204 | 0.817 | 1.85 | 6.88 | 4.714 | 2.073 | 0.603 | 3.8 | 68.991
233.544 | 1.215 | 0.91 | 0.746 | 2.821 | 1.634 | 0.544 | 0.206 | 4.36 | 35.175
233.638 | 0.156 | 0.115 | 0.084 | 0.065 | 0.041 | 0.029 | 0.018 | 5.24 | 2.663
233.674 | 1.21 | 0.774 | 1.216 | 6.735 | 4.332 | 0.804 | 0.253 | 3.98 | 60.988
233.759 | 14.531 | 44.146 | 88.007 | 328.693 | 170.814 | 43.23 | 22.988 | 3.85 | 2743.292
233.86 | 0.162 | 0.113 | 0.083 | 0.065 | 0.046 | 0.027 | 0.02 | 5.24 | 2.7
233.947 | 1.215 | 0.948 | 0.655 | 0.956 | 0.637 | 0.283 | 0.171 | 4.92 | 23.937
233.963 | 1.179 | 0.887 | 0.921 | 1.856 | 1.13 | 0.32 | 0.155 | 4.62 | 29.782
234 | 1.179 | 0.754 | 0.633 | 1.165 | 0.863 | 0.368 | 0.126 | 4.73 | 24.056
234.05 | 0.154 | 0.114 | 0.083 | 0.072 | 0.045 | 0.029 | 0.021 | 5.17 | 2.686
234.083 | 1.176 | 0.905 | 0.598 | 1.493 | 0.734 | 0.389 | 0.137 | 4.74 | 25.74
234.15 | 1.124 | 0.753 | 0.525 | 0.656 | 0.466 | 0.274 | 0.121 | 5.03 | 19.702
234.213 | 0.157 | 0.115 | 0.086 | 0.066 | 0.046 | 0.028 | 0.018 | 5.22 | 2.696
234.229 | 1.087 | 0.743 | 0.833 | 6.553 | 3.769 | 0.978 | 0.309 | 3.93 | 56.02
234.257 | 1.204 | 0.768 | 1.136 | 5.816 | 3.59 | 0.76 | 0.211 | 4.04 | 54.478
234.349 | 1.094 | 0.792 | 0.971 | 4.511 | 2.609 | 0.545 | 0.397 | 4.09 | 44.619
234.396 | 1.201 | 0.834 | 0.616 | 1.648 | 1.065 | 0.325 | 0.214 | 4.6 | 27.141
234.419 | 1.251 | 1.032 | 1.141 | 4.737 | 3.808 | 1.414 | 0.587 | 3.9 | 54.439
234.508 | 1.118 | 0.736 | 1.432 | 6.988 | 6.092 | 1.386 | 0.617 | 3.76 | 69.019
234.524 | 1.242 | 0.88 | 1.526 | 7.458 | 4.911 | 1.774 | 0.467 | 3.84 | 70.184
234.584 | 1.191 | 0.777 | 0.792 | 2.294 | 2.15 | 1.032 | 0.32 | 4.09 | 34.967
234.6 | 1.195 | 0.81 | 0.848 | 3.046 | 2.266 | 0.803 | 0.311 | 4.13 | 38.361
234.635 | 1.157 | 0.71 | 0.664 | 1.654 | 1.312 | 0.615 | 0.55 | 4.2 | 28.015
234.662 | 1.201 | 0.733 | 0.713 | 3.254 | 2.34 | 0.5 | 0.187 | 4.21 | 37.595
234.706 | 1.317 | 0.937 | 0.761 | 2.461 | 1.804 | 0.473 | 0.147 | 4.43 | 34.996
234.758 | 1.235 | 0.802 | 0.745 | 2.137 | 1.324 | 0.348 | 0.125 | 4.55 | 30.521
234.799 | 1.287 | 1.059 | 2.872 | 19.9 | 9.548 | 1.899 | 1.19 | 3.79 | 142.956
234.897 | 1.197 | 0.912 | 1.119 | 3.549 | 1.649 | 0.39 | 0.165 | 4.4 | 39.54
234.962 | 1.293 | 0.829 | 0.694 | 1.456 | 1.442 | 0.346 | 0.186 | 4.57 | 28.521
235.027 | 1.264 | 0.921 | 0.648 | 1.276 | 0.99 | 0.54 | 0.133 | 4.66 | 26.9
235.097 | 1.281 | 0.81 | 0.901 | 4.909 | 4.039 | 1.002 | 0.326 | 3.95 | 52.414
235.174 | 1.315 | 0.946 | 0.604 | 0.978 | 0.575 | 0.238 | 0.109 | 5.06 | 24.123
235.239 | 1.273 | 0.944 | 0.595 | 1.018 | 0.543 | 0.284 | 0.116 | 5.01 | 23.933
235.302 | 1.249 | 0.85 | 1.014 | 3.329 | 1.96 | 0.665 | 0.223 | 4.27 | 39.662
235.374 | 0.153 | 0.111 | 0.083 | 0.068 | 0.046 | 0.031 | 0.014 | 5.21 | 2.64
235.387 | 1.107 | 0.758 | 0.609 | 1.116 | 0.754 | 0.354 | 0.119 | 4.75 | 22.894
235.411 | 1.195 | 0.899 | 0.669 | 2.623 | 1.542 | 0.419 | 0.166 | 4.42 | 33.229
235.491 | 4.655 | 21.462 | 35.513 | 190.505 | 107.728 | 38.695 | 10.567 | 3.7 | 1512.086
235.531 | 1.064 | 0.733 | 0.743 | 2.022 | 2.283 | 0.771 | 0.295 | 4.09 | 32.332
235.604 | 1.154 | 0.814 | 0.801 | 2.572 | 2.712 | 0.753 | 0.204 | 4.12 | 37.104
235.646 | 1.184 | 0.82 | 0.695 | 1.675 | 1.18 | 0.462 | 0.165 | 4.53 | 28.008
235.692 | 0.157 | 0.114 | 0.085 | 0.062 | 0.043 | 0.032 | 0.023 | 5.18 | 2.667
235.738 | 0.154 | 0.112 | 0.087 | 0.061 | 0.046 | 0.03 | 0.016 | 5.22 | 2.651
235.778 | 1.156 | 0.828 | 0.68 | 1.765 | 2.023 | 0.507 | 0.135 | 4.33 | 30.737
235.816 | 1.319 | 0.819 | 0.948 | 4.273 | 2.209 | 0.542 | 0.273 | 4.23 | 43.959
235.854 | 1.247 | 0.839 | 1.142 | 3.597 | 2.392 | 1.013 | 0.351 | 4.1 | 43.412
235.948 | 1.179 | 0.785 | 0.989 | 7.588 | 2.959 | 0.932 | 0.333 | 4.02 | 59.337
235.969 | 1.24 | 0.903 | 3.212 | 8.464 | 4.042 | 0.546 | 0.235 | 4.16 | 77.464
236.024 | 1.276 | 0.753 | 0.647 | 3.353 | 1.93 | 0.62 | 0.26 | 4.23 | 37.391
236.125 | 0.154 | 0.114 | 0.086 | 0.064 | 0.041 | 0.032 | 0.018 | 5.21 | 2.65
236.156 | 1.17 | 0.766 | 0.864 | 5.119 | 2.21 | 0.671 | 0.197 | 4.16 | 45.748
236.226 | 1.284 | 0.806 | 0.792 | 4.598 | 4.228 | 1.132 | 0.288 | 3.92 | 51.405
236.298 | 0.159 | 0.119 | 0.087 | 0.069 | 0.04 | 0.032 | 0.028 | 5.15 | 2.748
236.334 | 0.153 | 0.11 | 0.083 | 0.068 | 0.046 | 0.031 | 0.023 | 5.13 | 2.637
236.401 | 1.179 | 0.745 | 0.653 | 1.193 | 1.428 | 0.63 | 0.16 | 4.42 | 26.467
236.42 | 1.133 | 1.292 | 7.432 | 32.123 | 20.251 | 3.207 | 0.906 | 3.76 | 249.406
236.524 | 0.157 | 0.113 | 0.085 | 0.068 | 0.045 | 0.031 | 0.018 | 5.2 | 2.695
236.537 | 1.107 | 0.693 | 0.785 | 2.954 | 2.219 | 0.544 | 0.176 | 4.2 | 35.575
236.56 | 1.256 | 0.928 | 0.729 | 2.828 | 1.504 | 0.506 | 0.215 | 4.4 | 35.055
236.57 | 1.234 | 0.937 | 4.046 | 15.243 | 10.711 | 4.058 | 1.348 | 3.65 | 137.059
236.61 | 1.186 | 0.764 | 1.063 | 3.874 | 2.234 | 0.33 | 0.117 | 4.3 | 41.174
236.681 | 1.221 | 0.826 | 0.587 | 0.624 | 0.441 | 0.217 | 0.1 | 5.18 | 20.792
236.745 | 0.15 | 0.111 | 0.089 | 0.066 | 0.045 | 0.031 | 0.021 | 5.15 | 2.646
236.763 | 1.042 | 0.758 | 0.857 | 1.971 | 1.448 | 0.448 | 0.192 | 4.38 | 29.446
236.833 | 1.188 | 0.939 | 1.578 | 8.241 | 3.813 | 0.852 | 0.297 | 4.04 | 68.25
236.897 | 0.158 | 0.115 | 0.088 | 0.064 | 0.037 | 0.03 | 0.021 | 5.23 | 2.684
236.915 | 1.229 | 2.304 | 19.155 | 84.854 | 48.671 | 12.153 | 3.734 | 3.67 | 631.669
236.934 | 1.203 | 0.87 | 0.683 | 2.529 | 1.693 | 0.369 | 0.127 | 4.43 | 33.121
236.949 | 1.111 | 0.811 | 1.219 | 7.457 | 2.378 | 0.587 | 0.309 | 4.12 | 57.181
237.097 | 0.159 | 0.113 | 0.089 | 0.06 | 0.042 | 0.026 | 0.02 | 5.25 | 2.669
237.128 | 1.092 | 0.758 | 0.778 | 3.181 | 1.706 | 0.506 | 0.22 | 4.27 | 35.157
237.199 | 1.138 | 0.74 | 1.8 | 7.109 | 3.992 | 0.905 | 0.37 | 3.99 | 64
237.306 | 1.113 | 0.761 | 1.161 | 7.963 | 4.034 | 0.748 | 0.225 | 3.99 | 63.833
237.369 | 1.273 | 0.861 | 1.194 | 4.106 | 3.055 | 1.214 | 0.473 | 3.99 | 48.536
237.383 | 1.206 | 2.37 | 10.132 | 49.683 | 25.046 | 6.278 | 1.086 | 3.77 | 360.833
237.436 | 1.161 | 0.881 | 0.741 | 2.421 | 2.035 | 0.81 | 0.264 | 4.18 | 34.786
237.509 | 0.156 | 0.11 | 0.085 | 0.072 | 0.049 | 0.03 | 0.019 | 5.17 | 2.69
237.522 | 1.07 | 0.886 | 3.34 | 14.824 | 7.521 | 1.98 | 0.709 | 3.83 | 116.039
237.588 | 1.124 | 0.857 | 0.718 | 2.247 | 1.095 | 0.401 | 0.185 | 4.51 | 29.861
237.652 | 0.155 | 0.108 | 0.088 | 0.068 | 0.048 | 0.026 | 0.024 | 5.16 | 2.664
237.692 | 1.052 | 0.692 | 1.043 | 3.864 | 2.451 | 0.92 | 0.306 | 4.04 | 41.687
237.761 | 0.563 | 0.397 | 0.208 | 0.219 | 0.216 | 0.117 | 0.042 | 5.2 | 9.158
237.802 | 1.118 | 0.759 | 0.977 | 2.299 | 2.747 | 0.29 | 0.104 | 4.27 | 35.389
237.847 | 1.221 | 0.758 | 0.656 | 1.122 | 0.741 | 0.32 | 0.117 | 4.83 | 23.848
237.97 | 1.183 | 0.955 | 0.986 | 2.727 | 1.503 | 0.499 | 0.168 | 4.43 | 35.525
238.054 | 0.159 | 0.112 | 0.082 | 0.067 | 0.038 | 0.024 | 0.019 | 5.28 | 2.641
238.176 | 1.208 | 0.901 | 0.569 | 0.648 | 0.51 | 0.295 | 0.145 | 5.04 | 21.559
238.241 | 0.158 | 0.114 | 0.082 | 0.066 | 0.041 | 0.03 | 0.019 | 5.22 | 2.663
238.276 | 1.087 | 0.68 | 1.128 | 5.173 | 2.209 | 0.663 | 0.219 | 4.14 | 46.198
238.345 | 1.178 | 0.787 | 0.565 | 1.542 | 1.497 | 0.428 | 0.151 | 4.47 | 27.462
238.409 | 1.327 | 1.003 | 0.965 | 2.44 | 1.888 | 0.492 | 0.161 | 4.43 | 36.695
238.459 | 1.192 | 0.865 | 1.728 | 7.743 | 5.497 | 1.164 | 0.399 | 3.89 | 72.361
238.529 | 0.159 | 0.111 | 0.08 | 0.064 | 0.041 | 0.034 | 0.024 | 5.17 | 2.651
238.586 | 1.101 | 0.776 | 2.118 | 16.488 | 15.885 | 5.452 | 4.234 | 3.29 | 151.69
238.665 | 0.161 | 0.11 | 0.086 | 0.07 | 0.045 | 0.03 | 0.017 | 5.22 | 2.714
238.696 | 1.173 | 0.782 | 0.702 | 2.571 | 1.877 | 0.641 | 0.222 | 4.25 | 33.834
238.77 | 0.157 | 0.111 | 0.088 | 0.064 | 0.044 | 0.036 | 0.021 | 5.15 | 2.686
238.789 | 1.144 | 0.741 | 0.987 | 6.341 | 2.743 | 0.662 | 0.246 | 4.09 | 52.556
238.812 | 0.156 | 0.112 | 0.084 | 0.066 | 0.042 | 0.03 | 0.018 | 5.22 | 2.65
238.821 | 1.083 | 0.787 | 1.816 | 6.428 | 4.129 | 1.74 | 0.583 | 3.84 | 63.542
238.841 | 1.145 | 0.771 | 0.662 | 3.031 | 1.585 | 0.475 | 0.19 | 4.32 | 33.977
238.851 | 1.183 | 0.786 | 1.256 | 2.647 | 0.993 | 0.519 | 0.169 | 4.51 | 34.048
238.903 | 1.27 | 0.871 | 0.986 | 3.501 | 4.472 | 1.392 | 0.496 | 3.83 | 49.746
238.912 | 1.187 | 0.875 | 0.607 | 0.774 | 0.675 | 0.311 | 0.149 | 4.91 | 22.489
238.954 | 1.207 | 0.839 | 0.81 | 2.638 | 2.687 | 0.61 | 0.366 | 4.12 | 37.732
239.025 | 1.198 | 0.837 | 1.085 | 3.109 | 2.735 | 1.416 | 0.229 | 4.01 | 42.535
239.097 | 1.276 | 0.921 | 0.695 | 2.67 | 1.245 | 0.474 | 0.193 | 4.48 | 33.489
239.141 | 1.15 | 0.721 | 0.581 | 1.629 | 1.514 | 0.393 | 0.195 | 4.42 | 27.324
239.211 | 1.212 | 0.79 | 0.553 | 0.519 | 0.343 | 0.286 | 0.103 | 5.19 | 19.767
239.257 | 1.353 | 1.003 | 0.623 | 1.825 | 1.255 | 0.412 | 0.171 | 4.62 | 30.66
239.285 | 1.228 | 0.819 | 0.638 | 1.565 | 1.321 | 0.787 | 0.208 | 4.37 | 28.704
239.34 | 1.134 | 0.771 | 1.544 | 3.745 | 1.779 | 0.703 | 0.186 | 4.28 | 42.19
239.376 | 1.264 | 0.747 | 0.612 | 1.748 | 0.854 | 0.395 | 0.254 | 4.6 | 26.985
239.421 | 1.326 | 0.89 | 0.758 | 4.129 | 1.899 | 0.413 | 0.149 | 4.35 | 41.596
239.518 | 0.46 | 0.29 | 0.232 | 0.383 | 0.225 | 0.094 | 0.137 | 4.75 | 8.654
239.555 | 1.087 | 0.729 | 0.909 | 2.944 | 2.528 | 0.908 | 0.277 | 4.05 | 37.978
239.624 | 0.156 | 0.113 | 0.082 | 0.065 | 0.05 | 0.029 | 0.02 | 5.18 | 2.668
239.661 | 0.156 | 0.107 | 0.09 | 0.068 | 0.049 | 0.03 | 0.019 | 5.17 | 2.681
239.694 | 1.177 | 0.821 | 0.901 | 3.046 | 2.758 | 0.739 | 0.241 | 4.12 | 39.853
239.76 | 1.153 | 0.714 | 0.629 | 0.749 | 0.501 | 0.268 | 0.102 | 5.01 | 20.635
239.81 | 1.271 | 0.84 | 0.856 | 3.014 | 1.938 | 0.37 | 0.135 | 4.39 | 36.961
239.86 | 1.259 | 0.929 | 2.388 | 3.149 | 2.215 | 0.354 | 0.2 | 4.43 | 46.479
239.931 | 1.392 | 1.084 | 2.349 | 10.907 | 7.835 | 2.365 | 0.482 | 3.8 | 100.337
240.003 | 6.348 | 20.76 | 51.13 | 194.189 | 173.588 | 121.524 | 49.135 | 3.27 | 2014.351
240.101 | 1.134 | 0.748 | 0.741 | 4.707 | 2.361 | 0.945 | 0.338 | 4.03 | 44.27
240.16 | 1.165 | 0.705 | 0.753 | 1.608 | 1.756 | 0.658 | 0.238 | 4.27 | 29.402
240.178 | 1.277 | 0.958 | 2.068 | 2.048 | 0.931 | 0.313 | 0.106 | 4.77 | 36.74
240.207 | 1.241 | 0.93 | 0.749 | 2.296 | 1.958 | 0.659 | 0.214 | 4.3 | 34.605
240.275 | 1.158 | 0.759 | 0.632 | 0.589 | 0.416 | 0.279 | 0.128 | 5.08 | 20.109
240.29 | 1.209 | 0.752 | 0.803 | 2.737 | 1.978 | 0.657 | 0.236 | 4.23 | 35.422
240.339 | 1.304 | 0.941 | 1.172 | 3.606 | 2.125 | 0.38 | 0.12 | 4.39 | 42.312
240.354 | 1.144 | 0.779 | 1.284 | 3.093 | 2.217 | 0.856 | 0.301 | 4.15 | 40.141
240.443 | 1.407 | 1.097 | 0.618 | 0.911 | 0.618 | 0.299 | 0.158 | 5.05 | 25.772
240.459 | 1.169 | 0.825 | 0.604 | 2.081 | 1.485 | 0.439 | 0.125 | 4.45 | 29.931
240.493 | 1.239 | 0.844 | 1.819 | 10.346 | 8.458 | 4.621 | 1.605 | 3.47 | 100.437
240.589 | 1.281 | 0.977 | 0.674 | 0.862 | 0.702 | 0.409 | 0.303 | 4.78 | 24.876
240.647 | 1.218 | 0.747 | 0.737 | 2.33 | 1.542 | 0.47 | 0.183 | 4.39 | 31.767
240.665 | 1.265 | 0.941 | 0.686 | 2.568 | 1.256 | 0.441 | 0.18 | 4.5 | 33.035
240.744 | 2.117 | 9.162 | 26.116 | 129.72 | 63.508 | 10.802 | 4.952 | 3.8 | 936.332
240.756 | 1.213 | 0.836 | 1.141 | 3.663 | 2.805 | 0.834 | 0.306 | 4.1 | 44.25
240.824 | 1.135 | 0.746 | 1.41 | 5.1 | 3.49 | 0.834 | 0.199 | 4.04 | 52.207
240.836 | 1.323 | 0.972 | 1.457 | 2.93 | 2.535 | 0.695 | 0.262 | 4.26 | 43.354
240.876 | 0.158 | 0.114 | 0.086 | 0.063 | 0.04 | 0.03 | 0.023 | 5.2 | 2.674
240.913 | 0.157 | 0.112 | 0.084 | 0.069 | 0.037 | 0.03 | 0.021 | 5.22 | 2.657
240.963 | 1.117 | 0.795 | 0.646 | 2.088 | 2.098 | 0.535 | 0.186 | 4.25 | 31.719
240.989 | 1.081 | 0.765 | 0.652 | 1.527 | 0.924 | 0.35 | 0.159 | 4.61 | 25.155
241.056 | 1.135 | 0.818 | 1.042 | 5.762 | 3.25 | 1.14 | 0.41 | 3.95 | 53.55
241.124 | 1.052 | 0.688 | 1.069 | 4.577 | 4.134 | 1.154 | 0.508 | 3.82 | 50.36
241.175 | 1.314 | 0.926 | 0.959 | 3.133 | 2.487 | 0.74 | 0.158 | 4.24 | 41.182
241.256 | 1.209 | 0.805 | 0.701 | 2.465 | 1.981 | 0.669 | 0.283 | 4.22 | 34.232
241.327 | 0.158 | 0.111 | 0.084 | 0.065 | 0.041 | 0.03 | 0.016 | 5.25 | 2.652
241.365 | 0.157 | 0.112 | 0.082 | 0.061 | 0.045 | 0.025 | 0.021 | 5.23 | 2.632
241.398 | 0.158 | 0.111 | 0.085 | 0.064 | 0.044 | 0.03 | 0.016 | 5.23 | 2.669
241.529 | 1.151 | 0.749 | 0.679 | 1.098 | 0.761 | 0.393 | 0.104 | 4.76 | 23.513
241.549 | 1.178 | 0.749 | 0.719 | 2.239 | 1.951 | 0.587 | 0.229 | 4.25 | 32.543
241.629 | 1.132 | 0.793 | 2.195 | 3.979 | 2.726 | 0.941 | 0.46 | 4.1 | 50.098
241.725 | 1.271 | 0.925 | 0.73 | 4.699 | 1.752 | 0.53 | 0.23 | 4.29 | 43.436
241.775 | 1.355 | 0.837 | 0.729 | 1.994 | 1.605 | 0.737 | 0.212 | 4.37 | 32.625
241.868 | 0.158 | 0.116 | 0.09 | 0.064 | 0.044 | 0.026 | 0.016 | 5.27 | 2.707
241.9 | 0.158 | 0.112 | 0.085 | 0.064 | 0.047 | 0.032 | 0.022 | 5.17 | 2.685
241.938 | 0.614 | 0.389 | 0.287 | 0.32 | 0.329 | 0.197 | 0.072 | 4.89 | 10.797
242.018 | 0.156 | 0.115 | 0.089 | 0.062 | 0.044 | 0.029 | 0.018 | 5.23 | 2.688
242.286 | 1.188 | 0.809 | 0.721 | 3.061 | 2.204 | 0.92 | 0.302 | 4.1 | 37.769
242.347 | 0.157 | 0.116 | 0.084 | 0.067 | 0.042 | 0.027 | 0.024 | 5.2 | 2.687
242.365 | 1.311 | 0.843 | 0.681 | 2.329 | 2.154 | 0.481 | 0.169 | 4.34 | 34.549
242.428 | 1.07 | 0.728 | 0.559 | 1.367 | 1.218 | 0.38 | 0.171 | 4.5 | 24.707
242.469 | 1.271 | 0.867 | 0.771 | 2.594 | 1.821 | 0.451 | 0.171 | 4.39 | 34.862
242.52 | 1.077 | 0.745 | 0.87 | 3.545 | 1.752 | 0.479 | 0.266 | 4.24 | 37.02
242.598 | 1.139 | 0.77 | 0.991 | 6.775 | 2.605 | 0.738 | 0.15 | 4.11 | 54.092
242.643 | 0.952 | 0.775 | 1.913 | 11.825 | 8.3 | 2.535 | 0.993 | 3.63 | 99.139
242.719 | 1.033 | 0.691 | 0.583 | 0.647 | 0.68 | 0.332 | 0.12 | 4.82 | 19.705
242.76 | 1.146 | 0.834 | 0.658 | 3.662 | 1.385 | 0.46 | 0.234 | 4.33 | 36.277
242.785 | 1.016 | 0.672 | 0.601 | 1.781 | 0.951 | 0.376 | 0.13 | 4.53 | 25.003
242.844 | 1.255 | 0.966 | 2.203 | 6.926 | 3.936 | 0.69 | 0.359 | 4.09 | 66.851
242.918 | 1.11 | 0.734 | 1.533 | 6.699 | 5.232 | 1.584 | 0.67 | 3.77 | 66.169
242.997 | 0.153 | 0.109 | 0.083 | 0.064 | 0.046 | 0.029 | 0.021 | 5.18 | 2.617
243.028 | 1.208 | 0.886 | 1.022 | 8.547 | 3.035 | 0.969 | 0.414 | 4.01 | 64.532
243.044 | 1.178 | 0.827 | 1.831 | 2.854 | 1.104 | 0.283 | 0.124 | 4.61 | 37.781
243.129 | 1.115 | 0.783 | 1.907 | 9.022 | 8.39 | 1.593 | 0.447 | 3.74 | 86.929
243.147 | 1.152 | 0.871 | 1.069 | 4.41 | 3.634 | 1.908 | 0.343 | 3.84 | 51.336
243.202 | 0.157 | 0.115 | 0.084 | 0.069 | 0.045 | 0.025 | 0.019 | 5.24 | 2.687
243.235 | 0.861 | 0.571 | 0.456 | 0.876 | 0.886 | 0.368 | 0.17 | 4.49 | 18.797
243.295 | 1.032 | 0.834 | 1.947 | 6.161 | 4.284 | 1.304 | 0.71 | 3.86 | 62.778
243.302 | 1.153 | 0.793 | 1.105 | 5.603 | 2.447 | 1.589 | 1.716 | 3.68 | 53.004
243.386 | 0.15 | 0.112 | 0.083 | 0.07 | 0.048 | 0.035 | 0.022 | 5.1 | 2.648
243.442 | 0.151 | 0.114 | 0.088 | 0.061 | 0.041 | 0.027 | 0.025 | 5.18 | 2.625
243.474 | 1.25 | 0.982 | 0.816 | 3.009 | 1.304 | 0.362 | 0.152 | 4.51 | 35.55
243.519 | 1.132 | 0.784 | 0.665 | 2.368 | 1.473 | 0.494 | 0.188 | 4.37 | 31.02
243.59 | 0.155 | 0.112 | 0.085 | 0.068 | 0.047 | 0.031 | 0.024 | 5.14 | 2.675
243.626 | 0.157 | 0.113 | 0.086 | 0.064 | 0.043 | 0.033 | 0.02 | 5.19 | 2.674
243.744 | 0.153 | 0.113 | 0.09 | 0.059 | 0.048 | 0.026 | 0.02 | 5.21 | 2.659
243.763 | 1.101 | 0.793 | 3.535 | 13.509 | 5.609 | 1.847 | 0.98 | 3.86 | 105.675
243.793 | 1.128 | 0.735 | 0.758 | 3.763 | 2.006 | 0.572 | 0.119 | 4.23 | 38.434
243.881 | 0.154 | 0.107 | 0.088 | 0.069 | 0.041 | 0.033 | 0.017 | 5.19 | 2.645
243.925 | 1.211 | 0.902 | 0.672 | 1.864 | 1.337 | 0.499 | 0.18 | 4.49 | 29.891
243.981 | 1.256 | 1.018 | 2.401 | 10.012 | 4.584 | 0.736 | 0.385 | 4.05 | 82.572
243.99 | 1.149 | 0.798 | 1.042 | 3.975 | 1.993 | 0.894 | 0.911 | 3.96 | 42.618
244.121 | 1.175 | 0.785 | 0.523 | 0.591 | 0.34 | 0.255 | 0.133 | 5.15 | 19.585
244.239 | 1.033 | 0.764 | 0.582 | 1.598 | 1.582 | 0.348 | 0.127 | 4.42 | 26.686
244.334 | 0.155 | 0.118 | 0.08 | 0.062 | 0.046 | 0.033 | 0.017 | 5.21 | 2.656
244.372 | 0.304 | 0.274 | 0.165 | 0.29 | 0.165 | 0.075 | 0.046 | 4.89 | 6.452
244.443 | 0.158 | 0.115 | 0.086 | 0.063 | 0.044 | 0.025 | 0.018 | 5.27 | 2.673
244.476 | 0.158 | 0.113 | 0.085 | 0.07 | 0.049 | 0.033 | 0.015 | 5.19 | 2.721
244.504 | 1.295 | 0.873 | 1.409 | 5.481 | 6.147 | 1.459 | 0.365 | 3.82 | 64.994
244.574 | 1.206 | 0.758 | 0.577 | 0.645 | 0.36 | 0.229 | 0.081 | 5.21 | 20.075
244.665 | 1.244 | 0.982 | 1.856 | 4.425 | 2.156 | 0.658 | 0.573 | 4.2 | 49.941
244.684 | 1.142 | 0.94 | 3.308 | 5.575 | 5.11 | 0.77 | 0.306 | 4.06 | 69.654
244.732 | 1.256 | 0.842 | 1.419 | 4.934 | 3.218 | 1.093 | 0.256 | 4.05 | 52.768
244.825 | 1.064 | 0.693 | 0.565 | 0.721 | 0.482 | 0.302 | 0.12 | 4.94 | 19.486
244.888 | 1.124 | 0.736 | 0.546 | 0.783 | 0.457 | 0.254 | 0.116 | 5.02 | 20.136
244.934 | 1.129 | 0.802 | 1.884 | 6.563 | 4.167 | 1.371 | 0.49 | 3.91 | 64.126
245.053 | 1.243 | 0.926 | 1.168 | 4.002 | 3.794 | 0.668 | 0.197 | 4.09 | 49.017
245.114 | 1.177 | 0.967 | 0.622 | 1.485 | 1.59 | 0.766 | 0.24 | 4.33 | 29.633
245.181 | 0.156 | 0.113 | 0.086 | 0.063 | 0.045 | 0.027 | 0.018 | 5.23 | 2.661
245.218 | 1.164 | 0.776 | 0.694 | 1.967 | 1.056 | 0.357 | 0.148 | 4.57 | 28.173
245.239 | 1.139 | 0.719 | 1.119 | 2.789 | 1.934 | 0.576 | 0.196 | 4.27 | 36.191
245.294 | 1.25 | 0.952 | 2.655 | 5.212 | 3.711 | 1.936 | 0.323 | 3.99 | 63.905
245.332 | 1.134 | 0.728 | 0.951 | 2.888 | 1.382 | 0.517 | 0.17 | 4.37 | 33.963
245.387 | 1.129 | 0.988 | 5.483 | 24.58 | 20.828 | 4.197 | 1.514 | 3.61 | 211.957
245.424 | 1.227 | 0.929 | 0.827 | 1.238 | 1.585 | 0.354 | 0.143 | 4.58 | 28.854
245.524 | 1.302 | 0.911 | 1.655 | 4.135 | 2.222 | 0.559 | 0.219 | 4.31 | 47.405
245.591 | 1.29 | 0.824 | 0.546 | 1.308 | 0.838 | 0.287 | 0.163 | 4.79 | 25.184
245.606 | 1.058 | 0.755 | 0.909 | 4.412 | 2.496 | 0.491 | 0.141 | 4.17 | 42.738
245.698 | 0.371 | 0.219 | 0.223 | 0.261 | 0.214 | 0.171 | 0.124 | 4.53 | 7.177
245.74 | 1.184 | 0.79 | 2.23 | 9.709 | 9.837 | 2.374 | 0.636 | 3.66 | 97.908
245.816 | 0.153 | 0.113 | 0.087 | 0.076 | 0.044 | 0.029 | 0.015 | 5.21 | 2.686
245.857 | 1.255 | 0.908 | 0.637 | 1.836 | 1.266 | 0.419 | 0.176 | 4.55 | 29.575
245.878 | 1.378 | 0.887 | 0.775 | 2.378 | 1.566 | 0.356 | 0.117 | 4.54 | 33.885
245.927 | 1.104 | 0.787 | 1.814 | 4.613 | 2.457 | 0.639 | 0.352 | 4.16 | 48.973
245.973 | 0.161 | 0.108 | 0.084 | 0.065 | 0.04 | 0.03 | 0.02 | 5.23 | 2.649
246.034 | 1.18 | 0.955 | 1.684 | 10.324 | 4.493 | 1.505 | 0.687 | 3.88 | 80.885
246.101 | 0.163 | 0.11 | 0.081 | 0.067 | 0.042 | 0.028 | 0.019 | 5.25 | 2.672
246.119 | 1.24 | 0.791 | 1.789 | 5.756 | 4.12 | 1.575 | 0.413 | 3.91 | 61.316
246.139 | 1.13 | 0.935 | 3.595 | 17.198 | 10.065 | 1.494 | 0.935 | 3.8 | 134.407
246.151 | 1.107 | 0.767 | 1.328 | 2.965 | 1.563 | 0.369 | 0.181 | 4.4 | 36.458
246.249 | 1.252 | 0.952 | 0.552 | 0.811 | 0.448 | 0.246 | 0.097 | 5.14 | 22.417
246.315 | 0.156 | 0.114 | 0.079 | 0.063 | 0.039 | 0.03 | 0.015 | 5.27 | 2.616
246.358 | 1.23 | 0.827 | 0.703 | 2.072 | 1.935 | 0.899 | 0.19 | 4.22 | 33.17
246.375 | 1.297 | 0.909 | 1.72 | 8.593 | 4.296 | 0.85 | 0.32 | 4.03 | 72.409
246.427 | 1.164 | 0.734 | 0.965 | 1.739 | 1.053 | 0.447 | 0.214 | 4.53 | 28.605
246.522 | 0.157 | 0.114 | 0.084 | 0.066 | 0.045 | 0.029 | 0.019 | 5.21 | 2.679
246.537 | 1.369 | 1.071 | 0.902 | 4.508 | 2.103 | 0.621 | 0.445 | 4.22 | 46.548
246.561 | 1.166 | 0.822 | 1.124 | 9.114 | 3.346 | 1.186 | 0.481 | 3.95 | 68.06
246.574 | 1.12 | 0.783 | 0.963 | 9.117 | 3.139 | 0.568 | 0.337 | 4.04 | 64.709
246.664 | 0.156 | 0.11 | 0.083 | 0.075 | 0.043 | 0.029 | 0.02 | 5.19 | 2.671
246.684 | 1 | 0.712 | 0.95 | 6.24 | 3.027 | 0.65 | 0.255 | 4.02 | 51.616
246.708 | 0.163 | 0.112 | 0.081 | 0.061 | 0.042 | 0.034 | 0.017 | 5.24 | 2.671
246.797 | 1.118 | 0.732 | 0.671 | 1.817 | 1.046 | 0.415 | 0.141 | 4.54 | 26.952
246.851 | 1.034 | 0.701 | 0.785 | 2.752 | 1.903 | 0.501 | 0.208 | 4.22 | 33.305
246.878 | 1.102 | 0.694 | 0.612 | 2.398 | 1.703 | 0.706 | 0.349 | 4.15 | 31.397
246.97 | 1.27 | 0.765 | 0.543 | 0.578 | 0.368 | 0.233 | 0.104 | 5.23 | 20.182
247.033 | 1.179 | 0.777 | 0.79 | 2.89 | 1.692 | 0.337 | 0.131 | 4.4 | 34.305
247.08 | 1.217 | 0.879 | 2.644 | 7.135 | 4.148 | 0.64 | 0.217 | 4.12 | 69.489
247.161 | 0.159 | 0.111 | 0.086 | 0.07 | 0.042 | 0.032 | 0.018 | 5.21 | 2.698
247.189 | 1.247 | 0.941 | 1.358 | 4.688 | 3.998 | 1.703 | 0.376 | 3.89 | 55.696
247.253 | 1.17 | 0.74 | 1.055 | 2.079 | 1.186 | 0.386 | 0.136 | 4.55 | 30.686
247.298 | 1.087 | 0.727 | 0.613 | 2.398 | 1.337 | 0.411 | 0.152 | 4.4 | 29.614
247.366 | 1.078 | 0.675 | 0.612 | 1.413 | 1.043 | 0.43 | 0.145 | 4.53 | 24.439
247.384 | 1.141 | 0.737 | 1.017 | 4.179 | 2.042 | 0.614 | 0.225 | 4.2 | 41.782
247.412 | 1.157 | 1.188 | 6.162 | 31.208 | 15.022 | 2.541 | 1.339 | 3.79 | 222.357
247.505 | 1.107 | 0.779 | 0.532 | 0.662 | 0.392 | 0.319 | 0.13 | 5.02 | 19.678
247.565 | 0.158 | 0.111 | 0.085 | 0.067 | 0.053 | 0.03 | 0.021 | 5.16 | 2.704
247.602 | 1.112 | 0.77 | 0.614 | 1.245 | 1.055 | 0.41 | 0.143 | 4.6 | 24.578
247.647 | 1.184 | 0.917 | 1.149 | 9.44 | 3.514 | 0.963 | 0.452 | 3.99 | 70.217
247.674 | 18.552 | 46.752 | 78.428 | 252.04 | 225.415 | 89.787 | 22.845 | 3.67 | 2689.339
247.793 | 1.106 | 0.779 | 1.187 | 4.476 | 1.951 | 0.665 | 0.245 | 4.2 | 43.68
247.872 | 1.109 | 0.732 | 0.867 | 2.326 | 1.74 | 0.587 | 0.191 | 4.29 | 32.38
247.886 | 1.213 | 0.798 | 0.621 | 0.959 | 1.064 | 0.317 | 0.182 | 4.7 | 24.233
247.955 | 1.114 | 0.806 | 1.296 | 12.124 | 19.654 | 21.108 | 6.202 | 2.81 | 174.989
248.047 | 1.156 | 0.825 | 0.584 | 0.632 | 0.404 | 0.306 | 0.127 | 5.07 | 20.441
248.115 | 1.11 | 0.763 | 0.819 | 3.208 | 3.095 | 0.891 | 0.26 | 4 | 40.598
248.159 | 1.041 | 0.776 | 0.702 | 3.011 | 2.346 | 0.571 | 0.537 | 4.03 | 36.222
248.224 | 1.045 | 0.697 | 0.718 | 2.309 | 2.53 | 0.706 | 0.26 | 4.06 | 33.583
248.302 | 1.28 | 0.959 | 0.879 | 6.835 | 2.578 | 0.909 | 0.329 | 4.09 | 56.326
248.381 | 0.158 | 0.111 | 0.09 | 0.066 | 0.044 | 0.031 | 0.014 | 5.24 | 2.688
248.413 | 0.155 | 0.114 | 0.083 | 0.064 | 0.041 | 0.033 | 0.015 | 5.24 | 2.645
248.451 | 1.315 | 0.837 | 0.822 | 6.382 | 2.448 | 0.837 | 0.275 | 4.12 | 53.164
248.475 | 1.104 | 0.857 | 2.083 | 8.625 | 7.152 | 1.963 | 0.699 | 3.73 | 83.864
248.564 | 1.09 | 0.723 | 0.791 | 3.8 | 1.489 | 0.362 | 0.116 | 4.35 | 36.426
248.653 | 0.157 | 0.108 | 0.086 | 0.067 | 0.043 | 0.029 | 0.021 | 5.19 | 2.652
248.672 | 1.176 | 0.738 | 1.079 | 2.505 | 1.427 | 0.427 | 0.145 | 4.45 | 33.355
248.782 | 0.157 | 0.113 | 0.082 | 0.062 | 0.042 | 0.027 | 0.021 | 5.24 | 2.635
248.897 | 0.158 | 0.114 | 0.084 | 0.067 | 0.049 | 0.033 | 0.016 | 5.2 | 2.712
248.933 | 1.219 | 0.937 | 0.931 | 3.703 | 2.864 | 1.119 | 0.3 | 4.04 | 44.749
248.943 | 1.2 | 0.928 | 1.335 | 4.56 | 3.583 | 1.469 | 0.781 | 3.85 | 53.35
249.005 | 1.145 | 0.866 | 1.475 | 2.977 | 1.577 | 0.504 | 0.199 | 4.4 | 38.43
249.049 | 1.102 | 0.751 | 1.014 | 7.753 | 3.476 | 0.999 | 0.368 | 3.95 | 61.101
249.13 | 1.131 | 0.806 | 0.61 | 0.623 | 0.44 | 0.312 | 0.113 | 5.04 | 20.356
249.195 | 1.185 | 0.766 | 0.546 | 0.946 | 0.564 | 0.338 | 0.095 | 4.93 | 21.873
249.262 | 0.16 | 0.115 | 0.086 | 0.075 | 0.046 | 0.037 | 0.023 | 5.12 | 2.774
249.299 | 1.233 | 0.763 | 0.567 | 0.682 | 0.452 | 0.251 | 0.113 | 5.11 | 20.742
249.359 | 1.088 | 0.708 | 0.713 | 3.139 | 1.868 | 0.418 | 0.146 | 4.28 | 34.573
249.37 | 1.306 | 0.945 | 2.114 | 2.559 | 0.866 | 0.352 | 0.183 | 4.7 | 39.1
249.403 | 1.133 | 0.723 | 0.659 | 3.241 | 1.418 | 0.464 | 0.216 | 4.32 | 33.924
249.446 | 1.23 | 0.846 | 1.055 | 3.213 | 1.669 | 0.534 | 0.219 | 4.35 | 38.105
249.501 | 1.187 | 0.916 | 0.64 | 1.536 | 0.959 | 0.429 | 0.13 | 4.66 | 27.02
249.581 | 1.141 | 0.768 | 0.585 | 0.82 | 0.564 | 0.297 | 0.159 | 4.9 | 21.253
249.6 | 1.183 | 0.871 | 1.313 | 3.461 | 2.381 | 2.488 | 1.132 | 3.68 | 47.17
249.625 | 1.23 | 0.825 | 1.767 | 5.408 | 2.72 | 0.429 | 0.216 | 4.23 | 53.262
249.693 | 1.238 | 0.829 | 0.872 | 2.745 | 1.545 | 0.494 | 0.225 | 4.38 | 34.823
249.71 | 1.163 | 0.788 | 1.111 | 3.464 | 1.878 | 0.426 | 0.214 | 4.31 | 38.983
249.742 | 1.203 | 0.915 | 0.911 | 4.299 | 2.639 | 0.794 | 0.299 | 4.11 | 45.463
249.766 | 1.131 | 0.779 | 2.389 | 2.881 | 1.292 | 0.527 | 0.34 | 4.43 | 41.333
249.811 | 1.108 | 0.829 | 1.287 | 2.693 | 1.464 | 0.542 | 0.49 | 4.27 | 35.898
249.894 | 1.174 | 0.752 | 1.13 | 3.554 | 1.831 | 0.555 | 0.277 | 4.26 | 39.479
249.962 | 0.153 | 0.11 | 0.085 | 0.063 | 0.04 | 0.031 | 0.018 | 5.21 | 2.61
249.976 | 1.212 | 0.829 | 0.841 | 1.104 | 0.681 | 0.52 | 0.6 | 4.45 | 25.767
250.004 | 1.128 | 0.778 | 3.189 | 5.855 | 2.663 | 0.666 | 0.553 | 4.17 | 61.804
250.064 | 1.227 | 0.794 | 0.64 | 1.451 | 2.007 | 0.668 | 0.13 | 4.32 | 29.839
250.109 | 1.218 | 0.801 | 1.34 | 9.207 | 5.667 | 3.486 | 1.299 | 3.57 | 82.134
250.197 | 0.16 | 0.112 | 0.084 | 0.062 | 0.043 | 0.028 | 0.021 | 5.22 | 2.667
250.252 | 0.984 | 0.731 | 1.019 | 2.177 | 1.112 | 0.471 | 0.371 | 4.33 | 29.726
250.303 | 1.172 | 0.853 | 0.67 | 1.682 | 1.549 | 0.441 | 0.143 | 4.47 | 29.079
250.333 | 1.132 | 0.745 | 1.825 | 3.97 | 1.848 | 0.488 | 0.331 | 4.28 | 44.247
250.413 | 0.161 | 0.117 | 0.085 | 0.062 | 0.043 | 0.025 | 0.017 | 5.28 | 2.696
250.448 | 0.155 | 0.113 | 0.086 | 0.062 | 0.04 | 0.034 | 0.022 | 5.18 | 2.65
250.464 | 1.14 | 0.857 | 2.484 | 1.687 | 0.982 | 0.303 | 0.133 | 4.74 | 35.976
250.492 | 0.157 | 0.117 | 0.086 | 0.068 | 0.047 | 0.034 | 0.024 | 5.13 | 2.74
250.545 | 1.204 | 0.821 | 1.071 | 3.534 | 1.711 | 0.487 | 0.241 | 4.32 | 39.188
250.623 | 0.158 | 0.109 | 0.091 | 0.064 | 0.042 | 0.027 | 0.021 | 5.22 | 2.671
250.635 | 1.282 | 0.881 | 1.321 | 2.802 | 2.209 | 0.477 | 0.138 | 4.37 | 39.79
250.657 | 0.157 | 0.109 | 0.085 | 0.066 | 0.041 | 0.024 | 0.023 | 5.22 | 2.632
250.665 | 1.188 | 1.493 | 6.947 | 1.476 | 0.607 | 0.26 | 0.083 | 5.01 | 60.335
250.808 | 1.388 | 0.911 | 0.835 | 1.392 | 1.013 | 0.327 | 0.137 | 4.79 | 28.756
250.833 | 1.186 | 0.861 | 0.907 | 1.303 | 0.646 | 0.282 | 0.1 | 4.89 | 25.814
250.894 | 0.155 | 0.111 | 0.084 | 0.061 | 0.045 | 0.025 | 0.02 | 5.23 | 2.618
250.939 | 1.173 | 0.785 | 0.579 | 2.493 | 0.955 | 0.388 | 0.147 | 4.54 | 29.574
250.994 | 1.222 | 0.858 | 2.923 | 3.48 | 1.92 | 0.41 | 0.161 | 4.46 | 48.976
251.143 | 1.147 | 0.848 | 3.054 | 10.548 | 4.617 | 1.115 | 0.404 | 4.01 | 87.062
251.213 | 1.187 | 0.798 | 2.132 | 2.088 | 1.057 | 0.325 | 0.135 | 4.67 | 36.065
251.338 | 1.057 | 0.747 | 0.567 | 0.624 | 0.392 | 0.272 | 0.114 | 5.05 | 19.05
251.355 | 1.294 | 0.793 | 0.997 | 3.214 | 1.69 | 0.631 | 0.342 | 4.28 | 38.328
251.397 | 0.158 | 0.113 | 0.081 | 0.074 | 0.052 | 0.034 | 0.02 | 5.13 | 2.723
251.466 | 1.242 | 0.865 | 0.988 | 2.511 | 0.923 | 0.398 | 0.175 | 4.59 | 32.61
251.488 | 1.227 | 0.908 | 0.606 | 1.764 | 1.023 | 0.324 | 0.133 | 4.67 | 27.973
251.57 | 1.148 | 0.814 | 1.698 | 3.687 | 1.46 | 0.57 | 0.24 | 4.36 | 41.921
251.586 | 1.211 | 0.755 | 1.034 | 5.471 | 2.129 | 0.894 | 0.34 | 4.11 | 48.568
251.626 | 1.179 | 0.901 | 1.034 | 1.437 | 0.997 | 0.36 | 0.137 | 4.7 | 28.422
251.675 | 1.189 | 0.917 | 0.691 | 3.454 | 1.324 | 0.704 | 0.225 | 4.32 | 36.702
251.746 | 1.143 | 0.729 | 0.786 | 2.293 | 1.378 | 0.358 | 0.145 | 4.46 | 30.474
251.866 | 1.066 | 0.709 | 0.713 | 2.139 | 1.449 | 0.409 | 0.165 | 4.39 | 29.168
251.913 | 1.246 | 0.985 | 2.876 | 2.073 | 1.688 | 0.345 | 0.113 | 4.63 | 43.17
251.94 | 1.092 | 0.997 | 4.871 | 2.626 | 2.029 | 0.532 | 0.331 | 4.49 | 55.965
251.988 | 1.315 | 0.83 | 1.72 | 8.498 | 3.312 | 1.049 | 0.899 | 3.96 | 69.707
252.039 | 1.206 | 0.805 | 2.084 | 5.948 | 3.307 | 0.894 | 0.332 | 4.08 | 59.526
252.132 | 1.223 | 0.79 | 0.808 | 3.165 | 1.311 | 0.505 | 0.234 | 4.38 | 35.178
252.181 | 1.167 | 0.775 | 2.009 | 10.149 | 5.49 | 1.262 | 0.539 | 3.88 | 82.995
252.216 | 1.262 | 0.815 | 0.909 | 6.329 | 2.368 | 0.698 | 0.272 | 4.14 | 52.357
252.269 | 1.105 | 0.761 | 0.843 | 4.32 | 2.472 | 0.519 | 0.135 | 4.17 | 42.383
252.317 | 1.122 | 0.774 | 1.585 | 7.793 | 3.506 | 0.548 | 0.255 | 4.07 | 63.464
252.364 | 0.158 | 0.113 | 0.083 | 0.071 | 0.044 | 0.032 | 0.021 | 5.17 | 2.699
252.413 | 0.154 | 0.118 | 0.084 | 0.072 | 0.048 | 0.027 | 0.024 | 5.15 | 2.719
252.443 | 0.156 | 0.112 | 0.081 | 0.064 | 0.051 | 0.03 | 0.017 | 5.2 | 2.659
252.47 | 1.2 | 0.749 | 2.269 | 7.022 | 3.022 | 0.612 | 0.305 | 4.14 | 62.921
252.54 | 1.195 | 0.877 | 2.621 | 1.442 | 0.806 | 0.307 | 0.14 | 4.83 | 35.673
252.603 | 1.071 | 0.756 | 1.128 | 4.237 | 2.386 | 0.853 | 0.276 | 4.09 | 43.76
252.621 | 1.186 | 0.955 | 0.731 | 2.409 | 1.335 | 0.547 | 0.212 | 4.43 | 32.631
252.705 | 1.303 | 1.115 | 2.189 | 1.5 | 0.77 | 0.281 | 0.14 | 4.9 | 35.764
252.775 | 0.159 | 0.113 | 0.083 | 0.065 | 0.039 | 0.029 | 0.021 | 5.24 | 2.661
252.788 | 1.116 | 0.865 | 2.743 | 11.569 | 3.97 | 0.318 | 0.13 | 4.14 | 85.67
252.829 | 1.183 | 0.889 | 0.731 | 2.355 | 1.141 | 0.363 | 0.128 | 4.56 | 30.963
252.851 | 0.156 | 0.109 | 0.089 | 0.063 | 0.044 | 0.028 | 0.015 | 5.24 | 2.65
252.926 | 1.198 | 0.858 | 4.009 | 10.318 | 4.774 | 0.941 | 0.412 | 4.06 | 91.465
253.003 | 0.161 | 0.112 | 0.085 | 0.066 | 0.041 | 0.03 | 0.031 | 5.13 | 2.703
253.033 | 1.366 | 0.964 | 1.979 | 11.115 | 6.418 | 0.634 | 0.255 | 3.98 | 90.48
253.116 | 1.281 | 0.816 | 0.592 | 0.93 | 0.629 | 0.307 | 0.236 | 4.86 | 23.277
253.183 | 1.286 | 0.831 | 1.335 | 2.474 | 0.871 | 0.27 | 0.129 | 4.7 | 33.846
253.247 | 1.242 | 0.855 | 0.954 | 3.157 | 1.925 | 0.405 | 0.208 | 4.35 | 38.014
253.321 | 0.267 | 0.214 | 0.193 | 0.404 | 0.207 | 0.161 | 0.047 | 4.5 | 6.723
253.334 | 1.117 | 0.778 | 2.009 | 11.987 | 6.185 | 1.448 | 0.867 | 3.81 | 92.795
253.387 | 1.203 | 0.933 | 0.629 | 1.239 | 0.764 | 0.361 | 0.359 | 4.65 | 25.492
253.405 | 1.148 | 0.733 | 1.166 | 3.691 | 1.802 | 0.314 | 0.142 | 4.36 | 39.202
253.49 | 0.423 | 0.284 | 0.198 | 0.387 | 0.287 | 0.103 | 0.042 | 4.82 | 8.313
253.527 | 1.257 | 0.861 | 0.815 | 3.236 | 2.006 | 0.596 | 0.208 | 4.28 | 38.403
253.604 | 1.372 | 0.845 | 0.852 | 3.071 | 0.953 | 0.577 | 0.586 | 4.34 | 35.81
253.62 | 1.125 | 0.867 | 1.49 | 5.022 | 2.849 | 0.479 | 0.222 | 4.18 | 50.341
253.712 | 1.28 | 0.866 | 2.27 | 13.109 | 5.045 | 2.099 | 0.734 | 3.86 | 98.002
253.725 | 1.157 | 0.761 | 0.762 | 2.052 | 1.303 | 0.4 | 0.136 | 4.49 | 29.522
253.77 | 0.156 | 0.115 | 0.093 | 0.068 | 0.045 | 0.029 | 0.018 | 5.21 | 2.735
253.8 | 1.088 | 0.769 | 0.821 | 3.703 | 1.859 | 0.403 | 0.212 | 4.26 | 37.741
253.872 | 1.109 | 0.867 | 0.783 | 4.022 | 1.663 | 0.636 | 0.288 | 4.22 | 39.516
253.884 | 1.125 | 0.693 | 1.425 | 6.851 | 6.191 | 3.702 | 1.061 | 3.5 | 73.597
253.938 | 0.154 | 0.116 | 0.086 | 0.072 | 0.046 | 0.028 | 0.019 | 5.19 | 2.701
253.98 | 1.062 | 0.712 | 1.232 | 2.426 | 1.719 | 0.53 | 0.179 | 4.32 | 33.967
253.997 | 1.129 | 0.725 | 0.895 | 2.393 | 2.017 | 0.706 | 0.267 | 4.18 | 34.03
254.086 | 1.138 | 0.778 | 1.114 | 3.566 | 2.008 | 0.458 | 0.158 | 4.29 | 39.573
254.101 | 1.084 | 0.769 | 1.475 | 13.681 | 5.802 | 1.728 | 0.647 | 3.8 | 95.811
254.138 | 1.236 | 0.896 | 0.788 | 3.059 | 2.03 | 0.576 | 0.317 | 4.24 | 37.764
254.188 | 1.205 | 0.79 | 0.668 | 3.706 | 1.2 | 0.522 | 0.398 | 4.29 | 36.385
254.261 | 1.212 | 0.948 | 0.794 | 2.764 | 2.888 | 0.67 | 0.261 | 4.14 | 39.464
254.322 | 1.222 | 0.901 | 0.91 | 4.038 | 1.942 | 0.791 | 0.715 | 4.07 | 42.783
254.337 | 1.092 | 0.725 | 0.771 | 4.154 | 1.539 | 0.421 | 0.169 | 4.29 | 38.092
254.379 | 1.246 | 0.822 | 2.818 | 8.3 | 6.73 | 2.337 | 0.755 | 3.76 | 86.566
254.458 | 0.16 | 0.114 | 0.086 | 0.067 | 0.051 | 0.031 | 0.022 | 5.16 | 2.743
254.493 | 1.07 | 0.731 | 1.29 | 3.878 | 1.863 | 0.505 | 0.218 | 4.26 | 40.652
254.506 | 1.286 | 0.896 | 0.988 | 4.406 | 2.208 | 0.473 | 0.271 | 4.25 | 44.785
254.544 | 1.204 | 0.735 | 1.195 | 2.673 | 1.053 | 0.307 | 0.146 | 4.57 | 33.425
254.614 | 1.271 | 0.767 | 1.113 | 2.201 | 1.015 | 0.312 | 0.203 | 4.61 | 31.738
254.631 | 1.38 | 1.077 | 4.682 | 10.487 | 4.685 | 1.313 | 0.522 | 4.09 | 98.682
254.664 | 1.292 | 0.823 | 0.69 | 3.187 | 1.924 | 0.587 | 0.173 | 4.3 | 37.294
254.688 | 1.19 | 0.785 | 1.083 | 7.19 | 4.596 | 0.911 | 0.412 | 3.91 | 63.234
254.741 | 0.16 | 0.112 | 0.087 | 0.072 | 0.044 | 0.027 | 0.018 | 5.23 | 2.72
254.788 | 1.225 | 0.761 | 0.947 | 3.022 | 1.343 | 0.39 | 0.185 | 4.44 | 34.961
254.818 | 18.511 | 47.885 | 71.166 | 248.437 | 181.643 | 51.649 | 25.57 | 3.78 | 2440.264
254.863 | 1.078 | 2.664 | 15.017 | 43.608 | 23.063 | 8.127 | 1.89 | 3.78 | 360.378
254.99 | 0.152 | 0.115 | 0.081 | 0.067 | 0.044 | 0.032 | 0.019 | 5.18 | 2.645
255.026 | 0.16 | 0.114 | 0.087 | 0.065 | 0.04 | 0.031 | 0.02 | 5.23 | 2.699
255.038 | 1.169 | 0.729 | 0.719 | 4.116 | 1.573 | 0.621 | 0.261 | 4.23 | 38.838
255.065 | 1.212 | 0.957 | 2.007 | 12.869 | 5.779 | 0.888 | 0.427 | 3.95 | 95.281
255.079 | 1.169 | 0.726 | 0.657 | 2.366 | 1.617 | 0.439 | 0.394 | 4.26 | 31.407
255.178 | 0.155 | 0.111 | 0.085 | 0.061 | 0.044 | 0.039 | 0.019 | 5.15 | 2.642
255.194 | 1.201 | 0.874 | 0.745 | 5.72 | 2.052 | 0.73 | 0.222 | 4.17 | 48.095
255.234 | 1.261 | 0.844 | 1.669 | 10.333 | 5.206 | 1.043 | 0.397 | 3.94 | 81.673
255.251 | 1.166 | 0.763 | 0.906 | 1.988 | 1.111 | 0.384 | 0.252 | 4.5 | 29.575
255.302 | 1.197 | 0.888 | 0.819 | 3.836 | 1.782 | 0.456 | 0.17 | 4.33 | 39.574
255.347 | 1.008 | 0.729 | 1.062 | 4.252 | 2.944 | 0.398 | 0.194 | 4.12 | 43.571
255.39 | 1.171 | 0.818 | 5.913 | 3.951 | 2.005 | 0.378 | 0.209 | 4.53 | 65.452
255.475 | 1.191 | 0.935 | 2.409 | 13.665 | 8.71 | 2.014 | 0.74 | 3.76 | 111.553
255.553 | 0.154 | 0.112 | 0.082 | 0.072 | 0.045 | 0.026 | 0.023 | 5.18 | 2.658
255.572 | 1.29 | 0.994 | 1.018 | 4.613 | 2.331 | 0.518 | 0.307 | 4.23 | 46.875
255.59 | 1.106 | 0.81 | 0.777 | 2.93 | 1.352 | 0.561 | 0.452 | 4.24 | 33.836
255.602 | 1.198 | 1.331 | 7.221 | 55.773 | 29.146 | 6.928 | 2.799 | 3.64 | 379.659
255.639 | 1.096 | 0.836 | 2.452 | 7.624 | 3.199 | 0.632 | 0.26 | 4.14 | 66.568
255.715 | 1.136 | 0.748 | 0.744 | 2.192 | 1.273 | 0.331 | 0.099 | 4.52 | 29.511
255.762 | 1.257 | 0.858 | 0.943 | 5.941 | 3.135 | 0.583 | 0.288 | 4.1 | 53.285
255.789 | 1.259 | 0.886 | 1.698 | 4.448 | 2.602 | 0.644 | 0.325 | 4.2 | 49.832
255.882 | 1.138 | 0.934 | 2.094 | 5.141 | 2.731 | 0.626 | 0.217 | 4.21 | 54.263
255.951 | 1.17 | 0.71 | 0.712 | 2.5 | 1.566 | 0.428 | 0.202 | 4.36 | 31.768
255.964 | 1.239 | 0.94 | 1.631 | 5.453 | 3.14 | 0.78 | 0.317 | 4.12 | 55.576
255.983 | 1.229 | 0.888 | 4.49 | 7.013 | 3.257 | 0.674 | 0.242 | 4.26 | 75.792
256.033 | 1.207 | 0.956 | 0.719 | 2.778 | 1.949 | 0.794 | 0.82 | 4.03 | 37.145
256.08 | 1.203 | 0.761 | 1.032 | 3.269 | 2.382 | 0.556 | 0.163 | 4.23 | 39.642
256.127 | 0.154 | 0.114 | 0.085 | 0.066 | 0.053 | 0.031 | 0.021 | 5.13 | 2.692
256.185 | 1.291 | 0.859 | 1.051 | 6.879 | 3.173 | 0.796 | 0.354 | 4.06 | 58.428
256.22 | 1.322 | 1.002 | 1.515 | 3.861 | 1.521 | 0.326 | 0.137 | 4.51 | 43.633
256.318 | 0.154 | 0.117 | 0.084 | 0.068 | 0.052 | 0.029 | 0.019 | 5.18 | 2.705
256.354 | 0.153 | 0.113 | 0.086 | 0.067 | 0.045 | 0.034 | 0.021 | 5.15 | 2.666
256.376 | 0.156 | 0.115 | 0.08 | 0.067 | 0.05 | 0.027 | 0.023 | 5.17 | 2.678
256.416 | 1.191 | 0.803 | 2.193 | 4.757 | 2.887 | 1.615 | 0.346 | 4.02 | 55.384
256.439 | 1.314 | 0.903 | 0.918 | 2.932 | 2.037 | 0.813 | 0.431 | 4.18 | 39.108
256.484 | 1.282 | 0.863 | 0.957 | 4.319 | 2.105 | 1.078 | 0.639 | 4.03 | 45.319
256.582 | 0.158 | 0.111 | 0.083 | 0.072 | 0.046 | 0.029 | 0.018 | 5.2 | 2.688
256.6 | 1.385 | 0.959 | 0.685 | 1.339 | 1.276 | 0.425 | 0.167 | 4.66 | 29.072
256.623 | 1.259 | 0.795 | 0.64 | 1.9 | 1.091 | 0.398 | 0.163 | 4.58 | 28.617
256.631 | 1.112 | 0.747 | 1.156 | 3.034 | 5.675 | 1.769 | 0.531 | 3.66 | 51.277
256.669 | 1.11 | 0.79 | 1.22 | 5.191 | 2.479 | 0.636 | 0.307 | 4.12 | 48.387
256.744 | 0.156 | 0.108 | 0.082 | 0.079 | 0.053 | 0.028 | 0.019 | 5.14 | 2.705
256.759 | 1.174 | 0.801 | 0.759 | 4.395 | 2.922 | 0.757 | 0.353 | 4.04 | 45.041
256.779 | 1.319 | 0.93 | 0.707 | 3.486 | 2 | 0.496 | 0.197 | 4.32 | 39.482
256.801 | 1.127 | 0.779 | 2.1 | 5.188 | 3.472 | 0.562 | 0.204 | 4.14 | 55.556
256.891 | 0.156 | 0.113 | 0.088 | 0.076 | 0.045 | 0.027 | 0.014 | 5.24 | 2.717
256.899 | 1.1 | 0.711 | 0.969 | 3.55 | 2.137 | 0.503 | 0.178 | 4.22 | 38.61
256.924 | 1.205 | 0.986 | 1.607 | 4.445 | 2.578 | 0.512 | 0.282 | 4.24 | 49.204
256.999 | 0.152 | 0.109 | 0.088 | 0.067 | 0.042 | 0.028 | 0.02 | 5.2 | 2.627
257.006 | 1.14 | 0.892 | 4.508 | 3.049 | 1.147 | 0.373 | 0.149 | 4.66 | 52.403
257.029 | 1.199 | 0.909 | 1.367 | 4.208 | 2.839 | 1.851 | 0.791 | 3.84 | 50.521
257.04 | 1.288 | 0.953 | 0.62 | 1.449 | 0.966 | 0.469 | 0.153 | 4.68 | 27.614
257.082 | 0.156 | 0.113 | 0.081 | 0.072 | 0.05 | 0.028 | 0.017 | 5.2 | 2.68
257.12 | 1.302 | 0.942 | 1.344 | 6.343 | 2.566 | 0.635 | 0.294 | 4.18 | 56.121
257.14 | 1.292 | 0.921 | 1.212 | 3.039 | 2.042 | 1.019 | 0.39 | 4.17 | 41.343
257.188 | 1.216 | 0.811 | 0.968 | 4.993 | 2.475 | 0.878 | 0.685 | 4 | 48.058
257.232 | 1.151 | 0.918 | 2.216 | 7.255 | 5.088 | 2.32 | 0.6 | 3.79 | 74.164
257.332 | 1.162 | 0.846 | 0.809 | 2.093 | 1.465 | 0.533 | 0.366 | 4.32 | 31.46
257.35 | 30.2 | 61.032 | 126.837 | 334.456 | 271.388 | 114.225 | 38.372 | 3.72 | 3630.583
257.38 | 1.206 | 0.825 | 1.202 | 3.627 | 5.337 | 1.016 | 0.257 | 3.88 | 52.216
257.405 | 1.226 | 0.901 | 1.756 | 5.188 | 3.511 | 1.081 | 0.334 | 4.04 | 56.541
257.454 | 1.124 | 0.701 | 0.646 | 3.235 | 1.389 | 0.395 | 0.194 | 4.35 | 33.392
257.502 | 1.222 | 0.774 | 1.169 | 3.666 | 2.675 | 0.487 | 0.197 | 4.21 | 42.903
257.546 | 1.163 | 0.886 | 0.768 | 4.355 | 1.767 | 0.646 | 0.197 | 4.24 | 41.512
257.593 | 0.152 | 0.115 | 0.089 | 0.069 | 0.045 | 0.029 | 0.019 | 5.19 | 2.688
257.651 | 1.321 | 1.007 | 2.157 | 3.807 | 1.759 | 0.546 | 0.244 | 4.42 | 47.915
257.671 | 1.147 | 0.788 | 0.706 | 3.085 | 1.785 | 0.58 | 0.224 | 4.25 | 35.362
257.768 | 0.15 | 0.112 | 0.083 | 0.073 | 0.046 | 0.027 | 0.019 | 5.18 | 2.636
257.802 | 0.154 | 0.115 | 0.083 | 0.07 | 0.048 | 0.028 | 0.02 | 5.17 | 2.682
257.831 | 1.125 | 0.784 | 1.976 | 3.544 | 1.082 | 0.348 | 0.136 | 4.53 | 40.716
257.904 | 0.158 | 0.112 | 0.086 | 0.072 | 0.045 | 0.027 | 0.024 | 5.18 | 2.712
257.943 | 1.173 | 0.697 | 0.58 | 0.841 | 0.583 | 0.346 | 0.086 | 4.92 | 21.184
257.986 | 1.308 | 0.788 | 1.353 | 4.911 | 2.821 | 0.695 | 0.489 | 4.1 | 50.635
258.061 | 0.151 | 0.115 | 0.084 | 0.074 | 0.044 | 0.029 | 0.018 | 5.18 | 2.674
258.077 | 1.193 | 0.774 | 1.604 | 4.87 | 2.414 | 0.561 | 0.144 | 4.24 | 49.004
258.142 | 1.336 | 1.073 | 2.24 | 6.223 | 5.732 | 1.464 | 0.212 | 3.95 | 72.215
258.215 | 1.079 | 0.767 | 0.977 | 2.489 | 2.309 | 0.938 | 0.303 | 4.07 | 36.101
258.233 | 1.263 | 0.869 | 0.757 | 4.479 | 2.162 | 0.576 | 0.248 | 4.22 | 43.64
258.326 | 1.165 | 0.805 | 1.025 | 5.586 | 2.584 | 0.724 | 0.278 | 4.1 | 49.938
258.336 | 1.103 | 0.858 | 2.085 | 5.853 | 3.143 | 0.611 | 0.237 | 4.15 | 57.599
258.396 | 1.199 | 0.948 | 1.191 | 3.588 | 1.7 | 0.435 | 0.202 | 4.38 | 40.559
258.413 | 1.161 | 0.777 | 0.888 | 3.329 | 1.549 | 0.431 | 0.197 | 4.35 | 36.25
258.444 | 1.237 | 0.919 | 0.9 | 2.11 | 1.07 | 0.341 | 0.14 | 4.64 | 31.144
258.472 | 1.192 | 0.751 | 0.713 | 3.133 | 1.228 | 0.551 | 0.204 | 4.37 | 33.935
258.559 | 0.157 | 0.11 | 0.086 | 0.063 | 0.042 | 0.026 | 0.02 | 5.24 | 2.642
258.571 | 1.202 | 0.882 | 1.528 | 2.849 | 1.969 | 0.55 | 0.149 | 4.37 | 39.901
258.594 | 1.161 | 0.862 | 5.082 | 36.381 | 27.958 | 18.433 | 8.852 | 3.18 | 313.819
258.605 | 1.114 | 0.717 | 0.79 | 2.702 | 3.214 | 0.854 | 0.213 | 4 | 38.421
258.631 | 1.268 | 0.808 | 1.395 | 6.336 | 3.789 | 0.563 | 0.261 | 4.08 | 58.803
258.682 | 1.028 | 0.693 | 0.653 | 3.127 | 1.542 | 0.402 | 0.204 | 4.28 | 32.76
258.725 | 0.157 | 0.112 | 0.082 | 0.065 | 0.045 | 0.024 | 0.017 | 5.26 | 2.641
258.766 | 1.17 | 0.825 | 1.437 | 6.379 | 2.698 | 0.37 | 0.184 | 4.2 | 54.852
258.841 | 1.006 | 0.732 | 1.167 | 10.503 | 4.525 | 1.389 | 0.514 | 3.84 | 76.15
258.853 | 1.196 | 0.839 | 1.051 | 7.592 | 3.22 | 1.138 | 0.408 | 3.97 | 61.371
258.895 | 2.165 | 5.321 | 17.467 | 129.464 | 85.209 | 49.844 | 15.216 | 3.36 | 1022.799
258.919 | 1.12 | 0.802 | 0.683 | 1.405 | 1.221 | 0.68 | 0.212 | 4.4 | 26.924
258.984 | 1.085 | 0.744 | 1.377 | 4.03 | 2.596 | 0.482 | 0.161 | 4.2 | 43.975
259.041 | 1.115 | 0.731 | 1.284 | 9.661 | 3.475 | 0.892 | 0.325 | 3.99 | 69.788
259.081 | 1.072 | 0.697 | 0.699 | 3.47 | 1.91 | 0.523 | 0.295 | 4.17 | 36.134
259.132 | 1.126 | 0.724 | 1.524 | 4.976 | 2.037 | 0.821 | 0.733 | 4.04 | 48.231
259.224 | 1.164 | 0.907 | 1.032 | 3.417 | 1.952 | 0.375 | 0.152 | 4.35 | 39.169
259.241 | 17.636 | 48.844 | 83.051 | 288.645 | 149.008 | 56.018 | 19.503 | 3.87 | 2564.91
259.273 | 1.197 | 0.92 | 0.644 | 3.204 | 1.427 | 0.462 | 0.176 | 4.4 | 35.322
259.299 | 1.14 | 0.789 | 0.722 | 3.967 | 1.265 | 0.487 | 0.204 | 4.33 | 37.164
259.342 | 1.156 | 0.837 | 1.977 | 6.789 | 2.657 | 0.611 | 0.305 | 4.16 | 59.649
259.442 | 1.131 | 0.855 | 0.921 | 2.988 | 3.467 | 0.818 | 0.189 | 4.03 | 41.83
259.504 | 1.209 | 0.955 | 2.32 | 6.617 | 3.17 | 0.668 | 0.238 | 4.17 | 63.351
259.554 | 1.131 | 0.75 | 1.412 | 6.633 | 3.384 | 0.947 | 0.309 | 4.01 | 58.365
259.583 | 0.979 | 0.706 | 0.792 | 4.507 | 2.136 | 0.55 | 0.245 | 4.12 | 40.827
259.629 | 0.155 | 0.114 | 0.088 | 0.067 | 0.042 | 0.035 | 0.021 | 5.16 | 2.697
259.681 | 1.206 | 0.874 | 1.195 | 4.152 | 2.966 | 1.156 | 0.463 | 3.99 | 47.941
259.707 | 1.173 | 0.865 | 0.669 | 1.777 | 1.146 | 0.474 | 0.223 | 4.5 | 28.461
259.755 | 1.217 | 0.778 | 1.044 | 2.712 | 1.918 | 0.569 | 0.339 | 4.25 | 36.496
259.797 | 1.183 | 0.939 | 0.636 | 1.18 | 0.914 | 0.359 | 0.121 | 4.76 | 25.398
259.879 | 0.157 | 0.114 | 0.084 | 0.067 | 0.048 | 0.029 | 0.018 | 5.21 | 2.686
259.911 | 1.174 | 0.813 | 0.782 | 3.321 | 1.229 | 0.414 | 0.173 | 4.42 | 34.971
259.974 | 0.155 | 0.112 | 0.09 | 0.067 | 0.045 | 0.03 | 0.019 | 5.19 | 2.681
260.008 | 1.129 | 0.733 | 0.614 | 2.166 | 1.371 | 0.322 | 0.188 | 4.44 | 28.981
260.081 | 1.133 | 0.759 | 0.744 | 1.115 | 0.933 | 0.403 | 0.129 | 4.68 | 24.399
260.146 | 1.087 | 0.725 | 0.913 | 3.319 | 1.427 | 0.461 | 0.409 | 4.25 | 35.418
260.164 | 1.163 | 0.854 | 1.242 | 5.227 | 2.556 | 0.743 | 0.503 | 4.07 | 50.037
260.195 | 1.214 | 0.845 | 0.821 | 2.114 | 1.45 | 0.333 | 0.173 | 4.51 | 31.317
260.22 | 1.186 | 0.813 | 1.008 | 4.098 | 2.408 | 0.499 | 0.198 | 4.22 | 43.03
260.266 | 0.158 | 0.11 | 0.086 | 0.068 | 0.049 | 0.031 | 0.014 | 5.22 | 2.682
260.324 | 1.266 | 0.866 | 0.851 | 6.781 | 2.525 | 0.599 | 0.379 | 4.12 | 54.589
260.346 | 1.113 | 0.774 | 0.8 | 2.165 | 1.074 | 0.368 | 0.173 | 4.52 | 29.224
260.397 | 1.235 | 0.895 | 0.967 | 3.682 | 3.449 | 0.899 | 0.326 | 4.02 | 46.049
260.447 | 4.516 | 22.663 | 46.559 | 194.326 | 96.819 | 24.722 | 8.604 | 3.83 | 1526.192
260.488 | 1.335 | 0.969 | 1.256 | 4.634 | 1.905 | 0.551 | 0.192 | 4.33 | 46.988
260.613 | 0.162 | 0.116 | 0.085 | 0.06 | 0.047 | 0.025 | 0.021 | 5.25 | 2.708
260.632 | 1.33 | 1.05 | 2.18 | 3.666 | 2.041 | 0.772 | 0.281 | 4.34 | 49.12
260.684 | 0.157 | 0.111 | 0.081 | 0.063 | 0.042 | 0.027 | 0.02 | 5.24 | 2.63
260.699 | 1.188 | 0.779 | 1.812 | 5.127 | 3.619 | 0.713 | 0.335 | 4.07 | 55.171
260.723 | 1.245 | 1.134 | 5.172 | 19.009 | 15.556 | 5.297 | 1.175 | 3.62 | 175.848
260.773 | 0.156 | 0.115 | 0.084 | 0.068 | 0.045 | 0.029 | 0.023 | 5.17 | 2.692
260.837 | 1.303 | 3.354 | 29.147 | 49.217 | 16.326 | 4.182 | 1.479 | 4.1 | 430.672
260.86 | 1.158 | 0.797 | 1.037 | 2.744 | 2.959 | 1.589 | 0.289 | 3.92 | 41.401
260.959 | 1.134 | 0.874 | 1.626 | 3.044 | 1.225 | 0.739 | 0.255 | 4.37 | 38.895
260.976 | 1.258 | 0.944 | 1.509 | 1.55 | 1.008 | 0.321 | 0.149 | 4.75 | 32.028
261.006 | 1.109 | 0.767 | 1.568 | 6.686 | 3.333 | 0.724 | 0.354 | 4.04 | 58.752
261.031 | 1.146 | 0.74 | 0.86 | 3.125 | 1.927 | 0.554 | 0.256 | 4.23 | 36.41
261.079 | 1.161 | 0.743 | 0.769 | 2.228 | 1.184 | 0.402 | 0.151 | 4.5 | 29.851
261.124 | 1.2 | 0.813 | 2.107 | 6.213 | 3.725 | 0.799 | 0.484 | 4.04 | 61.924
261.213 | 1.176 | 0.747 | 1.956 | 4.001 | 1.885 | 0.403 | 0.156 | 4.37 | 45.116
261.231 | 1.301 | 0.98 | 0.92 | 5.463 | 2.787 | 0.814 | 0.333 | 4.11 | 51.762
261.33 | 0.158 | 0.111 | 0.087 | 0.069 | 0.049 | 0.027 | 0.021 | 5.18 | 2.709
261.362 | 1.155 | 0.878 | 0.888 | 2.336 | 2.483 | 1.095 | 0.239 | 4.08 | 37.021
261.433 | 0.155 | 0.116 | 0.085 | 0.07 | 0.045 | 0.03 | 0.02 | 5.18 | 2.704
261.45 | 1.052 | 0.772 | 1.719 | 3.097 | 2.081 | 0.58 | 0.216 | 4.27 | 40.599
261.521 | 1.282 | 0.902 | 0.838 | 2.905 | 1.992 | 0.619 | 0.209 | 4.3 | 37.614
261.569 | 1.081 | 0.735 | 1.594 | 3.777 | 1.862 | 0.301 | 0.162 | 4.35 | 41.399
261.605 | 1.247 | 0.876 | 0.737 | 1.953 | 1.376 | 0.694 | 0.222 | 4.39 | 31.219
261.645 | 0.157 | 0.114 | 0.083 | 0.064 | 0.042 | 0.029 | 0.019 | 5.23 | 2.66
261.691 | 1.234 | 0.916 | 0.877 | 2.193 | 1.235 | 0.399 | 0.206 | 4.53 | 32.003
261.763 | 0.155 | 0.107 | 0.083 | 0.075 | 0.043 | 0.027 | 0.02 | 5.19 | 2.647
261.776 | 1.338 | 0.896 | 1.929 | 2.874 | 0.955 | 0.299 | 0.089 | 4.71 | 39.435
261.798 | 0.735 | 0.545 | 0.414 | 0.666 | 0.431 | 0.367 | 0.494 | 4.29 | 15.666
261.807 | 1.204 | 0.813 | 0.607 | 1.595 | 1.309 | 0.462 | 0.13 | 4.53 | 27.701
261.839 | 0.155 | 0.11 | 0.085 | 0.063 | 0.04 | 0.029 | 0.021 | 5.21 | 2.626
261.863 | 0.154 | 0.111 | 0.085 | 0.07 | 0.049 | 0.03 | 0.025 | 5.11 | 2.682
261.903 | 1.124 | 0.91 | 3.816 | 8.394 | 7.839 | 4.999 | 1.658 | 3.52 | 101.153
261.929 | 0.157 | 0.115 | 0.089 | 0.068 | 0.044 | 0.03 | 0.025 | 5.16 | 2.721
261.996 | 1.267 | 0.919 | 0.637 | 1.872 | 1.474 | 0.608 | 0.214 | 4.42 | 30.908
262.017 | 1.249 | 0.896 | 0.608 | 1.625 | 0.79 | 0.304 | 0.139 | 4.77 | 26.779
262.062 | 1.234 | 0.928 | 1.43 | 6.516 | 3.27 | 1.117 | 0.5 | 4 | 59.971
262.154 | 0.154 | 0.115 | 0.082 | 0.064 | 0.044 | 0.03 | 0.016 | 5.23 | 2.639
262.167 | 1.266 | 0.979 | 2.3 | 5.843 | 3.928 | 0.749 | 0.425 | 4.09 | 63.317
262.187 | 1.298 | 0.932 | 0.681 | 1.74 | 1.307 | 0.415 | 0.237 | 4.54 | 30.031
262.235 | 1.23 | 0.802 | 1.349 | 4.518 | 3.459 | 1.085 | 0.382 | 3.99 | 51.168
262.289 | 1.113 | 0.792 | 1.986 | 12.133 | 5.93 | 0.992 | 0.375 | 3.91 | 91.155
262.329 | 1.264 | 0.897 | 1.225 | 3.968 | 2.127 | 0.481 | 0.186 | 4.31 | 43.755
262.435 | 1.183 | 0.807 | 0.813 | 3.233 | 1.54 | 0.594 | 0.553 | 4.18 | 36.481
262.453 | 1.094 | 0.734 | 0.852 | 3.689 | 1.501 | 0.448 | 0.262 | 4.28 | 36.745
262.501 | 0.158 | 0.112 | 0.087 | 0.069 | 0.046 | 0.03 | 0.024 | 5.15 | 2.715
262.558 | 0.162 | 0.111 | 0.088 | 0.067 | 0.045 | 0.03 | 0.02 | 5.2 | 2.721
262.613 | 1.212 | 0.928 | 2.589 | 3.976 | 3.196 | 0.951 | 0.367 | 4.14 | 54.759
262.682 | 0.156 | 0.114 | 0.09 | 0.068 | 0.043 | 0.029 | 0.021 | 5.19 | 2.706
262.7 | 1.337 | 0.996 | 1.174 | 7.371 | 2.435 | 0.873 | 0.327 | 4.14 | 60.064
262.779 | 1.174 | 0.778 | 1.963 | 18.376 | 6.557 | 8.365 | 3.953 | 3.32 | 136.564
262.788 | 1.179 | 1.169 | 5.723 | 27.366 | 12.989 | 2.714 | 1.168 | 3.8 | 198.906
262.849 | 1.329 | 0.977 | 0.961 | 3.423 | 1.985 | 0.569 | 0.2 | 4.34 | 40.957
262.865 | 1.289 | 0.835 | 1.166 | 6.69 | 6.95 | 5.508 | 1.42 | 3.35 | 79.902
262.906 | 1.173 | 0.948 | 1.036 | 3.759 | 1.352 | 0.614 | 0.312 | 4.32 | 39.711
262.978 | 1.269 | 1.412 | 13.9 | 25.321 | 6.85 | 0.829 | 0.947 | 4.18 | 211.297
263.054 | 1.125 | 0.826 | 2.064 | 3.769 | 3.059 | 0.912 | 0.321 | 4.1 | 49.544
263.07 | 1.246 | 0.879 | 1.966 | 4.668 | 1.961 | 0.772 | 0.267 | 4.27 | 50.193
263.112 | 0.158 | 0.111 | 0.09 | 0.068 | 0.042 | 0.029 | 0.018 | 5.23 | 2.698
263.144 | 1.132 | 0.715 | 0.657 | 2.346 | 1.799 | 0.628 | 0.156 | 4.26 | 31.69
263.214 | 0.155 | 0.116 | 0.086 | 0.073 | 0.042 | 0.033 | 0.028 | 5.12 | 2.721
263.252 | 0.157 | 0.106 | 0.087 | 0.066 | 0.038 | 0.031 | 0.02 | 5.2 | 2.634
263.288 | 1.186 | 0.751 | 1.055 | 3.882 | 1.671 | 0.456 | 0.1 | 4.36 | 39.639
263.346 | 1.334 | 2.709 | 22.56 | 47.527 | 31.403 | 11.646 | 3.476 | 3.73 | 449.478
263.44 | 0.157 | 0.113 | 0.085 | 0.069 | 0.044 | 0.033 | 0.024 | 5.15 | 2.698
263.478 | 1.07 | 1.572 | 9.961 | 37.907 | 27.882 | 8.705 | 4.214 | 3.54 | 323.625
263.547 | 1.208 | 0.876 | 1.248 | 2.877 | 1.695 | 0.584 | 0.258 | 4.34 | 37.962
263.624 | 0.153 | 0.11 | 0.086 | 0.07 | 0.048 | 0.03 | 0.023 | 5.13 | 2.669
263.637 | 1.082 | 0.775 | 1.452 | 1.748 | 1.105 | 0.439 | 0.419 | 4.43 | 31.092
263.672 | 1.109 | 0.728 | 1.196 | 4.944 | 4.65 | 1.216 | 0.436 | 3.83 | 54.703
263.705 | 1.252 | 0.925 | 0.744 | 3.189 | 1.364 | 0.386 | 0.151 | 4.47 | 35.807
263.751 | 1.198 | 0.789 | 1.726 | 7.586 | 3.21 | 0.672 | 0.277 | 4.1 | 63.341
263.815 | 1.283 | 0.873 | 0.687 | 2.224 | 1.673 | 0.477 | 0.183 | 4.42 | 32.71
263.934 | 0.161 | 0.116 | 0.082 | 0.068 | 0.043 | 0.028 | 0.014 | 5.28 | 2.706
263.945 | 1.209 | 0.765 | 0.606 | 1.627 | 1.131 | 0.415 | 0.184 | 4.55 | 26.996
263.974 | 0.154 | 0.113 | 0.08 | 0.066 | 0.045 | 0.031 | 0.017 | 5.2 | 2.635
264.018 | 0.997 | 0.731 | 1.365 | 4.88 | 2.126 | 0.6 | 0.305 | 4.14 | 45.597
264.094 | 1.157 | 0.788 | 0.732 | 2.415 | 1.386 | 0.507 | 0.145 | 4.41 | 31.465
264.164 | 1.2 | 0.949 | 1.591 | 2.897 | 1.689 | 0.413 | 0.199 | 4.45 | 39.731
264.229 | 1.273 | 0.881 | 0.63 | 2.842 | 1.239 | 0.385 | 0.17 | 4.5 | 33.37
264.24 | 1.201 | 0.822 | 0.62 | 1.844 | 1.576 | 0.416 | 0.135 | 4.46 | 29.508
264.282 | 0.991 | 0.709 | 1.229 | 5.406 | 3.688 | 1.024 | 0.419 | 3.9 | 52.491
264.35 | 0.16 | 0.109 | 0.085 | 0.071 | 0.048 | 0.029 | 0.018 | 5.2 | 2.708
264.387 | 1.132 | 0.759 | 0.994 | 3.856 | 2.877 | 0.619 | 0.279 | 4.09 | 43.022
264.397 | 1.272 | 1.41 | 5.818 | 3.595 | 1.807 | 0.454 | 0.19 | 4.63 | 67.353
264.455 | 1.102 | 0.721 | 0.879 | 2.318 | 1.26 | 0.42 | 0.193 | 4.43 | 30.519
264.518 | 1.09 | 0.71 | 0.621 | 2.442 | 1.582 | 0.522 | 0.209 | 4.29 | 30.759
264.584 | 1.083 | 0.718 | 0.79 | 2.145 | 1.76 | 0.696 | 0.259 | 4.21 | 31.346
264.651 | 1.182 | 0.884 | 0.613 | 0.885 | 0.522 | 0.358 | 0.141 | 4.93 | 22.605
264.714 | 0.156 | 0.111 | 0.084 | 0.069 | 0.047 | 0.031 | 0.022 | 5.16 | 2.677
264.726 | 1.207 | 1.086 | 4.951 | 9.919 | 3.473 | 1.495 | 0.433 | 4.13 | 93.24
264.77 | 0.997 | 0.683 | 0.579 | 1.498 | 1.562 | 0.382 | 0.135 | 4.38 | 25.551
264.833 | 0.154 | 0.122 | 0.089 | 0.072 | 0.048 | 0.029 | 0.023 | 5.16 | 2.764
264.868 | 0.157 | 0.108 | 0.087 | 0.063 | 0.04 | 0.032 | 0.019 | 5.21 | 2.642
264.952 | 1.22 | 0.848 | 0.604 | 2.368 | 0.993 | 0.334 | 0.139 | 4.6 | 29.906
264.965 | 1.247 | 0.842 | 2.018 | 7.035 | 3.299 | 1.308 | 0.382 | 4.02 | 64.907
265.05 | 1.243 | 0.884 | 0.826 | 4.935 | 2.612 | 0.676 | 0.322 | 4.12 | 47.383
265.125 | 0.151 | 0.118 | 0.085 | 0.062 | 0.047 | 0.03 | 0.015 | 5.22 | 2.654
265.144 | 1.195 | 0.798 | 1.747 | 13.608 | 6.976 | 2.159 | 1.266 | 3.71 | 102.835
265.218 | 1.314 | 1.128 | 2.95 | 7.042 | 4.282 | 1.276 | 0.383 | 4.06 | 74.666
265.227 | 1.267 | 0.84 | 2.034 | 3.824 | 3.62 | 1.004 | 0.387 | 4.06 | 52.629
265.29 | 0.154 | 0.113 | 0.088 | 0.069 | 0.044 | 0.028 | 0.018 | 5.21 | 2.676
265.325 | 1.235 | 0.922 | 0.992 | 7.441 | 3.534 | 0.79 | 0.321 | 4.03 | 61.405
265.339 | 1.208 | 0.897 | 0.697 | 1.803 | 1.172 | 0.409 | 0.12 | 4.6 | 28.99
265.368 | 1.25 | 1.012 | 2.508 | 4.465 | 4.106 | 1.311 | 0.417 | 4.02 | 60.585
265.406 | 0.523 | 0.36 | 0.293 | 0.437 | 0.236 | 0.18 | 0.113 | 4.77 | 10.218
265.451 | 1.276 | 1.01 | 2.573 | 3.951 | 2.333 | 1.064 | 0.327 | 4.24 | 53.109
265.485 | 0.155 | 0.11 | 0.091 | 0.075 | 0.052 | 0.026 | 0.026 | 5.11 | 2.733
265.531 | 0.154 | 0.113 | 0.089 | 0.067 | 0.046 | 0.032 | 0.02 | 5.17 | 2.686
265.566 | 1.152 | 0.806 | 3.139 | 5.378 | 1.868 | 0.459 | 0.179 | 4.38 | 56.806
265.639 | 0.159 | 0.11 | 0.087 | 0.062 | 0.045 | 0.034 | 0.022 | 5.17 | 2.683
265.647 | 1.091 | 0.727 | 0.724 | 1.314 | 0.825 | 0.266 | 0.136 | 4.72 | 24.01
265.671 | 0.156 | 0.114 | 0.086 | 0.075 | 0.053 | 0.031 | 0.02 | 5.13 | 2.741
265.678 | 1.128 | 0.847 | 2.801 | 5.167 | 2.874 | 1.164 | 0.392 | 4.11 | 58.999
265.701 | 1.269 | 0.936 | 1.388 | 2.755 | 1.074 | 0.387 | 0.166 | 4.59 | 36.623
265.715 | 1.174 | 0.866 | 0.721 | 3.474 | 1.247 | 0.492 | 0.184 | 4.39 | 35.823
265.739 | 1.246 | 0.978 | 4.025 | 5.448 | 2.806 | 0.694 | 0.415 | 4.27 | 66.73
265.784 | 1.177 | 0.801 | 2.235 | 6.307 | 2.867 | 0.533 | 0.103 | 4.22 | 59.217
265.836 | 0.157 | 0.108 | 0.078 | 0.064 | 0.04 | 0.027 | 0.02 | 5.24 | 2.589
265.895 | 0.154 | 0.115 | 0.081 | 0.063 | 0.045 | 0.028 | 0.022 | 5.19 | 2.636
265.927 | 1.187 | 0.801 | 0.753 | 3.648 | 2.492 | 0.52 | 0.234 | 4.17 | 40.214
265.986 | 1.175 | 1.127 | 5.202 | 48.03 | 34.699 | 14.659 | 4.933 | 3.38 | 371.461
266.092 | 0.155 | 0.11 | 0.089 | 0.062 | 0.045 | 0.03 | 0.026 | 5.15 | 2.656
266.104 | 1.192 | 0.851 | 1.057 | 3.888 | 1.55 | 0.382 | 0.171 | 4.39 | 39.875
266.124 | 1.234 | 0.863 | 0.882 | 3.836 | 2.606 | 0.732 | 0.216 | 4.15 | 43.069
266.22 | 1.314 | 0.979 | 0.632 | 0.659 | 0.403 | 0.249 | 0.139 | 5.19 | 22.718
266.271 | 0.158 | 0.116 | 0.083 | 0.064 | 0.04 | 0.033 | 0.029 | 5.14 | 2.687
266.308 | 0.155 | 0.113 | 0.085 | 0.066 | 0.044 | 0.031 | 0.017 | 5.21 | 2.663
266.348 | 1.22 | 0.849 | 0.899 | 3.058 | 1.545 | 0.371 | 0.131 | 4.44 | 35.868
266.419 | 0.154 | 0.114 | 0.084 | 0.072 | 0.048 | 0.026 | 0.024 | 5.15 | 2.687
266.456 | 1.191 | 0.838 | 0.835 | 4.177 | 2.337 | 0.556 | 0.232 | 4.19 | 42.605
266.52 | 1.311 | 0.893 | 0.803 | 3.931 | 2.935 | 0.685 | 0.227 | 4.14 | 44.672
266.591 | 1.18 | 0.788 | 0.85 | 2.511 | 2.323 | 0.655 | 0.246 | 4.19 | 35.8
266.602 | 1.152 | 0.761 | 0.834 | 2.922 | 2.293 | 0.533 | 0.181 | 4.22 | 36.618
266.656 | 1.199 | 0.765 | 0.563 | 0.865 | 0.552 | 0.317 | 0.129 | 4.94 | 21.679
266.662 | 1.082 | 0.696 | 0.887 | 2.791 | 2.153 | 0.729 | 0.22 | 4.15 | 35.486
266.706 | 1.147 | 0.888 | 4.23 | 23.463 | 7.99 | 1.813 | 1.754 | 3.82 | 157.708
266.78 | 1.203 | 0.783 | 0.703 | 2.134 | 1.249 | 0.398 | 0.153 | 4.51 | 29.867
266.787 | 1.107 | 0.862 | 2.381 | 6.152 | 3.171 | 0.596 | 0.223 | 4.17 | 60.363
266.833 | 0.159 | 0.117 | 0.087 | 0.067 | 0.041 | 0.032 | 0.025 | 5.17 | 2.732
266.857 | 1.174 | 0.725 | 0.834 | 2.86 | 1.053 | 0.396 | 0.134 | 4.5 | 32.269
266.928 | 1.161 | 0.795 | 0.653 | 2.162 | 1.506 | 0.64 | 0.26 | 4.3 | 30.869
266.999 | 0.156 | 0.114 | 0.082 | 0.073 | 0.046 | 0.031 | 0.015 | 5.21 | 2.689
267.008 | 1.271 | 0.986 | 1.025 | 4.325 | 1.722 | 0.673 | 0.272 | 4.29 | 44.023
267.041 | 1.237 | 0.885 | 0.802 | 6.82 | 3.171 | 0.954 | 0.536 | 3.97 | 57.219
267.101 | 1.162 | 0.869 | 1.541 | 3.045 | 1.375 | 0.59 | 0.205 | 4.41 | 38.742
267.117 | 1.205 | 0.735 | 0.714 | 2.239 | 1.535 | 0.53 | 0.162 | 4.38 | 31.196
267.161 | 0.16 | 0.109 | 0.084 | 0.062 | 0.042 | 0.031 | 0.016 | 5.25 | 2.639
267.194 | 1.195 | 0.883 | 2.159 | 5.952 | 2.657 | 0.501 | 0.194 | 4.24 | 57.432
267.264 | 0.15 | 0.114 | 0.087 | 0.07 | 0.044 | 0.03 | 0.03 | 5.09 | 2.677
267.302 | 0.155 | 0.112 | 0.082 | 0.061 | 0.047 | 0.031 | 0.02 | 5.19 | 2.634
267.335 | 1.275 | 0.972 | 2.145 | 7.801 | 4.522 | 0.867 | 0.352 | 4.03 | 72.343
267.362 | 1.22 | 0.789 | 0.861 | 3.207 | 2.898 | 0.783 | 0.159 | 4.12 | 40.832
267.414 | 1.332 | 0.981 | 0.934 | 1.437 | 1.801 | 0.479 | 0.202 | 4.49 | 32.187
267.454 | 1.214 | 1.029 | 2.66 | 6.943 | 2.815 | 0.624 | 0.243 | 4.23 | 65.689
267.505 | 0.162 | 0.114 | 0.084 | 0.06 | 0.044 | 0.025 | 0.021 | 5.25 | 2.677
267.557 | 1.23 | 0.926 | 1.54 | 9.286 | 4.888 | 0.69 | 0.353 | 3.99 | 75.409
267.588 | 0.153 | 0.111 | 0.085 | 0.071 | 0.047 | 0.029 | 0.018 | 5.18 | 2.658
267.643 | 1.187 | 0.818 | 2.885 | 3.253 | 1.763 | 0.394 | 0.171 | 4.48 | 46.905
267.715 | 0.157 | 0.112 | 0.088 | 0.066 | 0.045 | 0.029 | 0.018 | 5.22 | 2.68
267.73 | 1.29 | 1.001 | 1.731 | 5.374 | 2.297 | 0.572 | 0.205 | 4.28 | 53.428
267.799 | 1.16 | 1.428 | 7.984 | 14.261 | 6.529 | 3.021 | 0.814 | 3.98 | 140.096
267.882 | 0.154 | 0.117 | 0.086 | 0.071 | 0.05 | 0.03 | 0.02 | 5.16 | 2.724
267.897 | 1.159 | 0.768 | 0.601 | 1.871 | 1.036 | 0.381 | 0.112 | 4.59 | 27.192
267.922 | 0.158 | 0.111 | 0.084 | 0.073 | 0.048 | 0.037 | 0.02 | 5.13 | 2.714
267.928 | 1.171 | 0.806 | 0.909 | 2.778 | 1.717 | 0.415 | 0.13 | 4.39 | 34.802
267.95 | 1.192 | 0.963 | 1.454 | 7.846 | 4.488 | 0.72 | 0.28 | 4.01 | 67.964
267.969 | 1.238 | 1.08 | 5.907 | 33.425 | 15.702 | 6.789 | 2.873 | 3.61 | 241.936
268.066 | 1.227 | 0.765 | 1.277 | 3.251 | 1.633 | 0.393 | 0.164 | 4.41 | 38.415
268.111 | 1.254 | 0.901 | 0.79 | 4.842 | 2.295 | 0.553 | 0.278 | 4.19 | 45.772
268.147 | 0.158 | 0.113 | 0.088 | 0.078 | 0.047 | 0.031 | 0.017 | 5.18 | 2.756
268.193 | 1.203 | 1.152 | 3.818 | 10.679 | 6.145 | 2.246 | 0.492 | 3.91 | 100.556
268.222 | 0.16 | 0.113 | 0.082 | 0.062 | 0.045 | 0.029 | 0.021 | 5.22 | 2.671
268.289 | 3.508 | 8.814 | 47.451 | 158.184 | 76.555 | 27.462 | 10.796 | 3.74 | 1242.821
268.394 | 2.665 | 10.533 | 28.143 | 141.548 | 72.556 | 24.365 | 4.716 | 3.73 | 1059.872
268.49 | 1.247 | 0.976 | 0.617 | 1.003 | 0.635 | 0.294 | 0.123 | 4.96 | 24.294
268.554 | 0.153 | 0.116 | 0.083 | 0.064 | 0.054 | 0.03 | 0.02 | 5.15 | 2.681
268.59 | 0.159 | 0.115 | 0.082 | 0.072 | 0.049 | 0.029 | 0.027 | 5.12 | 2.731
268.622 | 1.104 | 0.747 | 1.336 | 3.798 | 2.096 | 0.465 | 0.218 | 4.25 | 41.52
268.631 | 1.264 | 0.883 | 1.396 | 10.814 | 5.833 | 1.876 | 1.54 | 3.69 | 87.175
268.691 | 0.153 | 0.115 | 0.089 | 0.083 | 0.046 | 0.037 | 0.031 | 5.02 | 2.784
268.726 | 0.158 | 0.112 | 0.086 | 0.064 | 0.045 | 0.03 | 0.017 | 5.22 | 2.673
268.76 | 1.23 | 0.9 | 1.02 | 2.384 | 3.017 | 0.635 | 0.139 | 4.19 | 39.105
268.784 | 1.054 | 0.69 | 0.753 | 4.13 | 1.918 | 0.517 | 0.27 | 4.16 | 38.859
268.847 | 1.082 | 0.73 | 0.802 | 2.672 | 2.09 | 0.348 | 0.176 | 4.28 | 33.799
268.908 | 1.131 | 0.76 | 0.659 | 2.116 | 1.178 | 0.371 | 0.121 | 4.52 | 28.632
268.972 | 0.157 | 0.115 | 0.089 | 0.071 | 0.043 | 0.026 | 0.016 | 5.25 | 2.713
268.991 | 1.223 | 0.889 | 1.061 | 4.255 | 1.956 | 0.571 | 0.239 | 4.26 | 43.471
269.02 | 1.111 | 0.742 | 0.927 | 2.933 | 1.885 | 0.641 | 0.292 | 4.2 | 35.825
269.065 | 1.121 | 0.822 | 2.211 | 16.629 | 6.769 | 1.196 | 0.912 | 3.84 | 113.962
269.148 | 0.161 | 0.114 | 0.09 | 0.057 | 0.039 | 0.028 | 0.022 | 5.26 | 2.681
269.184 | 1.079 | 0.72 | 1.448 | 3.375 | 1.063 | 0.299 | 0.119 | 4.51 | 36.522
269.196 | 1.05 | 0.728 | 1.451 | 2.149 | 1.072 | 0.516 | 0.135 | 4.5 | 31.948
269.255 | 0.161 | 0.113 | 0.086 | 0.071 | 0.058 | 0.032 | 0.02 | 5.13 | 2.774
269.29 | 0.155 | 0.111 | 0.082 | 0.072 | 0.053 | 0.029 | 0.024 | 5.12 | 2.69
269.31 | 1.167 | 1.189 | 12.619 | 26.321 | 9.507 | 1.14 | 0.481 | 4.1 | 214.966
269.389 | 1.191 | 0.915 | 1.318 | 7.553 | 3.192 | 0.437 | 0.223 | 4.13 | 61.3
269.4 | 1.266 | 0.962 | 1.158 | 5.091 | 2.518 | 0.613 | 0.311 | 4.18 | 49.879
269.461 | 0.155 | 0.113 | 0.086 | 0.07 | 0.046 | 0.03 | 0.017 | 5.2 | 2.692
269.476 | 1.096 | 0.788 | 0.673 | 1.633 | 1.804 | 0.391 | 0.169 | 4.37 | 28.659
269.498 | 1.189 | 0.912 | 2.402 | 8.933 | 3.64 | 1.025 | 0.657 | 4.01 | 75.161
269.507 | 1.097 | 0.779 | 1.511 | 4.28 | 1.768 | 0.599 | 0.285 | 4.25 | 43.812
269.549 | 1.074 | 0.78 | 0.671 | 1.719 | 0.84 | 0.307 | 0.12 | 4.66 | 25.681
269.62 | 1.093 | 0.727 | 0.577 | 0.761 | 0.51 | 0.267 | 0.142 | 4.94 | 20.146
269.637 | 1.109 | 0.814 | 0.989 | 2.034 | 2.393 | 0.577 | 0.267 | 4.2 | 34.329
269.677 | 1.09 | 0.714 | 0.722 | 2.896 | 2.158 | 0.579 | 0.139 | 4.2 | 34.876
269.726 | 1.261 | 0.931 | 2.843 | 10.788 | 6.56 | 1.115 | 0.415 | 3.94 | 94.109
269.841 | 1.178 | 0.713 | 0.587 | 1.63 | 1.016 | 0.362 | 0.176 | 4.58 | 25.926
269.851 | 1.156 | 0.932 | 2.008 | 4.314 | 1.953 | 0.871 | 0.509 | 4.18 | 49.09
269.89 | 0.154 | 0.112 | 0.082 | 0.069 | 0.046 | 0.024 | 0.021 | 5.19 | 2.643
269.923 | 1.101 | 0.723 | 0.762 | 1.216 | 1.323 | 0.288 | 0.146 | 4.57 | 25.409
269.991 | 0.16 | 0.118 | 0.08 | 0.066 | 0.044 | 0.034 | 0.022 | 5.18 | 2.723
270.026 | 1.074 | 0.766 | 1.497 | 8.252 | 2.929 | 0.876 | 0.411 | 4.02 | 63.556
270.042 | 1.074 | 0.839 | 2.31 | 5.464 | 3.052 | 0.558 | 0.192 | 4.18 | 56.422
270.133 | 1.103 | 0.746 | 1.356 | 4.202 | 4.163 | 8.897 | 3.824 | 2.88 | 69.899
270.213 | 0.161 | 0.114 | 0.085 | 0.079 | 0.048 | 0.031 | 0.024 | 5.13 | 2.781
270.227 | 1.213 | 0.789 | 1.696 | 3.604 | 1.595 | 0.42 | 0.16 | 4.42 | 41.908
270.248 | 1.118 | 0.756 | 0.768 | 1.536 | 1.672 | 0.315 | 0.157 | 4.45 | 28.151
270.261 | 1.067 | 0.779 | 1.953 | 6.779 | 2.811 | 0.887 | 0.268 | 4.09 | 59.509
270.347 | 1.125 | 0.927 | 2.62 | 10.39 | 6.847 | 4.987 | 2.076 | 3.48 | 100.686
270.421 | 1.087 | 0.798 | 1.73 | 3.336 | 1.445 | 0.459 | 0.252 | 4.38 | 39.894
270.429 | 1.212 | 0.717 | 0.838 | 2.732 | 1.787 | 0.497 | 0.166 | 4.33 | 34.427
270.493 | 1.254 | 0.941 | 0.638 | 1.49 | 0.651 | 0.317 | 0.112 | 4.86 | 26.273
270.556 | 1.177 | 1.049 | 4.021 | 8.2 | 3.57 | 1.105 | 0.452 | 4.13 | 80.812
270.571 | 1.157 | 0.871 | 0.971 | 4.823 | 3.584 | 0.651 | 0.312 | 4.03 | 49.835
270.608 | 1.288 | 0.863 | 0.643 | 1.632 | 1.16 | 0.298 | 0.131 | 4.68 | 28.141
270.657 | 1.346 | 1.108 | 5.905 | 12.302 | 8.338 | 1.154 | 0.901 | 3.96 | 123.027
270.777 | 1.194 | 0.788 | 1.194 | 3.282 | 1.997 | 0.455 | 0.297 | 4.28 | 39.38
270.79 | 1.177 | 0.741 | 1.544 | 5.863 | 2.659 | 0.544 | 0.226 | 4.17 | 53.144
270.881 | 1.116 | 0.717 | 0.733 | 1.813 | 1.274 | 0.298 | 0.143 | 4.53 | 27.596
270.962 | 1.183 | 0.888 | 1.103 | 3.566 | 1.62 | 0.383 | 0.179 | 4.39 | 39.191
271.032 | 1.329 | 0.915 | 1.545 | 3.1 | 1.661 | 0.542 | 0.122 | 4.46 | 41.105
271.039 | 1.143 | 0.775 | 0.853 | 4.489 | 2.252 | 0.61 | 0.265 | 4.15 | 43.112
271.102 | 1.133 | 0.835 | 2.456 | 5.315 | 2.591 | 0.781 | 0.333 | 4.18 | 56.145
271.165 | 1.174 | 0.869 | 1.324 | 2.612 | 2.82 | 0.335 | 0.132 | 4.29 | 39.769
271.178 | 1.257 | 0.843 | 1.227 | 3.543 | 1.535 | 0.445 | 0.367 | 4.34 | 40.022
271.22 | 1.282 | 0.834 | 1.587 | 4.196 | 3.129 | 0.608 | 0.279 | 4.16 | 49.586
271.288 | 1.16 | 0.808 | 0.762 | 1.459 | 1.279 | 0.357 | 0.217 | 4.53 | 27.376
271.338 | 1.233 | 0.891 | 2.058 | 4.19 | 1.603 | 0.71 | 0.28 | 4.34 | 47.537
271.361 | 1.316 | 1.211 | 3.863 | 24.347 | 20.974 | 18.849 | 7.975 | 3.08 | 241.779
271.407 | 1.13 | 0.768 | 2.006 | 6.917 | 3.203 | 1.385 | 0.601 | 3.95 | 63.194
271.533 | 1.238 | 0.91 | 1.061 | 3.796 | 1.991 | 0.728 | 0.473 | 4.17 | 42.516
271.582 | 1.15 | 0.884 | 2.423 | 4.206 | 2.468 | 0.601 | 0.177 | 4.29 | 51.078
271.655 | 0.153 | 0.108 | 0.087 | 0.073 | 0.051 | 0.029 | 0.017 | 5.16 | 2.673
271.662 | 1.308 | 1.431 | 8.66 | 52.835 | 44.791 | 43.635 | 23.468 | 2.94 | 517.492
271.685 | 38.184 | 79.741 | 117.717 | 332.22 | 241.796 | 84.057 | 45.44 | 3.84 | 3602.141
271.693 | 4.23 | 7.55 | 10.419 | 33.721 | 44.909 | 16.742 | 7.22 | 3.5 | 437.317
271.765 | 3.53 | 6.935 | 6.511 | 21.88 | 28.292 | 6.291 | 3.882 | 3.72 | 287.738
271.772 | 4.823 | 6.93 | 9.52 | 17.22 | 14.501 | 10.279 | 5.249 | 3.81 | 261.131
271.817 | 4.819 | 6.928 | 9.416 | 17.118 | 14.601 | 10.618 | 5.303 | 3.8 | 261.2
271.842 | 4.815 | 6.927 | 9.568 | 17.68 | 14.901 | 10.301 | 5.305 | 3.81 | 264.436
271.894 | 4.995 | 8.223 | 32.486 | 150.204 | 112.722 | 43.586 | 15.663 | 3.5 | 1288.552
272.021 | 4.821 | 6.934 | 9.838 | 18.388 | 14.981 | 10.345 | 5.288 | 3.81 | 269.015
272.094 | 4.814 | 6.985 | 13.607 | 42.981 | 33.48 | 17.133 | 7.72 | 3.61 | 457.994
272.1 | 61.63 | 136.112 | 195.107 | 618.637 | 362.739 | 105.033 | 58.177 | 3.94 | 6054.626
272.19 | 16.094 | 49.364 | 151.253 | 361.447 | 336.099 | 275.32 | 215.329 | 3.12 | 4385.165
272.234 | 5.401 | 7.326 | 12.868 | 37.328 | 24.058 | 11.364 | 5.8 | 3.8 | 396.114
272.334 | 4.823 | 7.012 | 10.579 | 19.486 | 15.399 | 10.463 | 5.312 | 3.82 | 279.099
272.418 | 1.24 | 0.915 | 2.66 | 7.083 | 5.655 | 1.351 | 1.039 | 3.84 | 76.517
272.428 | 1.264 | 1.005 | 4.973 | 8.443 | 4.732 | 1.123 | 0.706 | 4.08 | 90.667
272.49 | 1.244 | 0.996 | 3.633 | 7.271 | 4.479 | 1.608 | 0.786 | 3.97 | 79.372
272.506 | 1.173 | 0.86 | 2.167 | 5.745 | 3.806 | 1.277 | 0.818 | 3.91 | 61.975
272.551 | 2.808 | 13.494 | 36.72 | 136.21 | 91.215 | 15.514 | 4.716 | 3.79 | 1138.452
272.576 | 1.531 | 1.797 | 8.753 | 15.357 | 7.297 | 1.838 | 0.994 | 4.08 | 153.251
272.688 | 1.313 | 1.234 | 3.176 | 5.924 | 4.021 | 1.133 | 0.991 | 4.02 | 71.497
272.738 | 1.206 | 0.98 | 2.322 | 8.21 | 4.135 | 1.176 | 0.641 | 3.97 | 74.17
272.818 | 1.134 | 0.93 | 2.614 | 6.432 | 4.922 | 1.082 | 0.405 | 3.98 | 69.653
272.834 | 1.178 | 0.878 | 2.739 | 8.43 | 1.847 | 0.577 | 0.265 | 4.27 | 67.886
272.876 | 1.388 | 1.031 | 1.762 | 4.621 | 2.88 | 1.232 | 1.185 | 3.94 | 55.482
272.947 | 1.249 | 1.036 | 3.1 | 6.209 | 2.833 | 1.432 | 0.739 | 4.06 | 67.396
272.959 | 1.227 | 1.099 | 4.429 | 8.301 | 5.753 | 3.066 | 1.098 | 3.81 | 95.021
273.002 | 1.146 | 1.256 | 7.768 | 10.715 | 7.241 | 1.267 | 1.033 | 4.03 | 122.552
273.084 | 1.218 | 0.83 | 1.703 | 5.491 | 3.237 | 0.64 | 0.341 | 4.11 | 55.315
273.1 | 1.158 | 0.904 | 3.886 | 7.168 | 4.551 | 1.304 | 0.538 | 4.02 | 78.424
273.14 | 1.363 | 1.925 | 7.764 | 8.479 | 7.54 | 2.13 | 0.65 | 4.07 | 121.35
273.218 | 1.032 | 0.797 | 2.979 | 4.628 | 2.937 | 1.474 | 1.19 | 3.88 | 58.359
273.225 | 1.283 | 1.049 | 5.522 | 20.696 | 10.048 | 2.589 | 1.623 | 3.8 | 162.618
273.283 | 1.203 | 1.288 | 7.997 | 34.2 | 25.572 | 3.623 | 1.481 | 3.69 | 278.381
273.363 | 1.195 | 1.062 | 4.035 | 6.247 | 3.237 | 1.463 | 1.094 | 4.02 | 73.634
273.431 | 1.153 | 0.793 | 2.486 | 6.164 | 3.712 | 0.935 | 0.782 | 3.98 | 63.7
273.444 | 1.067 | 0.888 | 3.634 | 6.02 | 5.427 | 0.63 | 0.431 | 4.04 | 73.019
273.504 | 1.272 | 1.083 | 2.637 | 4.405 | 2.532 | 0.873 | 0.521 | 4.21 | 56.062
273.522 | 1.199 | 1.482 | 7.167 | 11.199 | 4.857 | 1.559 | 1.096 | 4.09 | 116.707
273.563 | 1.237 | 0.949 | 2.801 | 6.949 | 3.776 | 0.92 | 0.56 | 4.07 | 69.877
273.632 | 1.173 | 0.889 | 2.647 | 5.94 | 3.787 | 1.798 | 1.176 | 3.83 | 66.673
273.647 | 1.207 | 1.326 | 5.645 | 9.808 | 6.162 | 2.426 | 1.085 | 3.92 | 108.289
273.688 | 1.066 | 1.071 | 4.856 | 11.442 | 6.479 | 1.856 | 0.678 | 3.93 | 107.761
273.769 | 1.243 | 1.177 | 2.565 | 9.44 | 6.527 | 0.753 | 0.419 | 3.97 | 87.847
273.838 | 1.228 | 1.04 | 4.862 | 7.238 | 4.551 | 1.216 | 0.893 | 4.05 | 85.079
273.85 | 1.227 | 1.389 | 6.184 | 12.07 | 6.984 | 2.162 | 1.057 | 3.94 | 122.46
273.893 | 1.219 | 0.991 | 5.23 | 8.235 | 4.9 | 2.001 | 2.053 | 3.83 | 94.323
273.965 | 1.205 | 0.987 | 4.177 | 6.821 | 4.054 | 1.545 | 0.853 | 4 | 78.635
273.975 | 1.56 | 6.335 | 39.855 | 99.244 | 58.832 | 6.621 | 5.741 | 3.85 | 840.66
274.037 | 1.313 | 1.637 | 9.52 | 14.167 | 8.072 | 2.099 | 1.125 | 4.03 | 152.817
274.053 | 1.229 | 0.892 | 1.619 | 4.212 | 2.601 | 0.688 | 0.541 | 4.13 | 48.614
274.118 | 1.271 | 1.854 | 8.482 | 13.752 | 7.561 | 2.229 | 1.549 | 3.98 | 146.129
274.131 | 1.091 | 0.869 | 3.762 | 6.94 | 4.441 | 3.013 | 1.43 | 3.72 | 80.202
274.196 | 1.218 | 1.85 | 9.445 | 14.846 | 8.151 | 3.23 | 2.157 | 3.9 | 159.307
274.209 | 1.351 | 2.328 | 13.304 | 24.155 | 13.174 | 2.546 | 2.236 | 3.95 | 233.411
274.279 | 1.291 | 2.13 | 11.363 | 20.482 | 12.865 | 3.318 | 3.03 | 3.83 | 208.825
274.287 | 1.355 | 5.997 | 25.447 | 64.098 | 29.633 | 9.281 | 2.734 | 3.89 | 539.283
274.368 | 1.16 | 1.217 | 4.36 | 14.621 | 9.631 | 2.094 | 0.844 | 3.82 | 129.631
274.381 | 1.135 | 1.865 | 9.84 | 21.134 | 13.191 | 2.637 | 1.704 | 3.87 | 199.422
274.448 | 1.555 | 4.137 | 27.05 | 46.869 | 25.497 | 6.06 | 4.193 | 3.91 | 451.239
274.459 | 2.152 | 6.245 | 54.286 | 129.702 | 105.579 | 33.661 | 13.288 | 3.6 | 1240.115
274.541 | 1.338 | 1.822 | 8.633 | 17.978 | 11.351 | 4.131 | 2.621 | 3.77 | 180.312
274.553 | 9.18 | 27.835 | 102.531 | 180.007 | 141.455 | 19.448 | 10.227 | 3.95 | 1937.441
274.628 | 1.283 | 1.16 | 2.926 | 12.83 | 8.101 | 3.137 | 1.28 | 3.7 | 113.747
274.707 | 1.192 | 2.052 | 9.381 | 20.512 | 11.512 | 2.958 | 1.302 | 3.91 | 191.365
274.795 | 1.146 | 0.933 | 5.338 | 14.061 | 9.133 | 2.77 | 0.837 | 3.81 | 130.327
274.803 | 7.462 | 25.465 | 80.88 | 165.839 | 94.956 | 30.233 | 18.916 | 3.86 | 1637.03
274.87 | 2.738 | 17.634 | 43.529 | 87.477 | 18.946 | 21.055 | 36.631 | 3.63 | 828.101
274.881 | 2.707 | 17.72 | 44.176 | 90.233 | 19.535 | 21.219 | 36.637 | 3.64 | 844.763
274.947 | 2.694 | 17.62 | 43.251 | 87.016 | 18.084 | 20.96 | 36.62 | 3.63 | 821.688
274.959 | 5.658 | 25.858 | 84.222 | 230.271 | 100.89 | 43.857 | 40.357 | 3.71 | 1967.69
274.998 | 2.891 | 17.994 | 48.164 | 103.182 | 29.891 | 22.263 | 36.887 | 3.65 | 952.836
275.095 | 46.178 | 97.932 | 199.028 | 341.69 | 225.049 | 85.682 | 76.436 | 3.91 | 4195.685
275.174 | 2.888 | 17.809 | 45.055 | 89.258 | 19.641 | 21.262 | 36.645 | 3.64 | 847.466
275.255 | 1.152 | 1.375 | 6.548 | 12.739 | 5.726 | 2.06 | 0.704 | 4.03 | 122.014
275.272 | 1.054 | 1.001 | 6.163 | 9.61 | 4.276 | 2.143 | 0.902 | 4 | 100.659
275.333 | 1.154 | 2.78 | 16.582 | 34.664 | 16.683 | 9.383 | 3.588 | 3.76 | 318.725
275.35 | 1.168 | 1.862 | 12.121 | 17.075 | 7.28 | 3.354 | 1.671 | 4.01 | 178.466
275.435 | 1.187 | 1.24 | 6.69 | 11.267 | 5.732 | 1.984 | 1.404 | 3.96 | 116.835
275.444 | 1.278 | 2.567 | 20.408 | 25.79 | 20.457 | 4.977 | 2.103 | 3.91 | 302.976
275.507 | 1.058 | 1.133 | 6.047 | 10.22 | 7.017 | 2.557 | 1.72 | 3.81 | 113.203
275.522 | 1.221 | 0.957 | 1.867 | 4.4 | 2.924 | 0.934 | 0.632 | 4.06 | 52.5
275.584 | 1.306 | 3.54 | 30.037 | 44.488 | 33.714 | 9.678 | 4.858 | 3.79 | 483.878
275.6 | 1.158 | 1.124 | 4.348 | 10.63 | 5.295 | 1.952 | 1.571 | 3.85 | 100.463
275.677 | 1.095 | 1.046 | 4.819 | 9.225 | 3.903 | 1.48 | 0.716 | 4.05 | 90.321
275.694 | 1.119 | 0.962 | 3.916 | 6.98 | 4.152 | 1.384 | 1.09 | 3.95 | 77.415
275.734 | 1.123 | 0.97 | 3.958 | 7.906 | 3.679 | 1.404 | 0.346 | 4.09 | 79.285
275.808 | 1.194 | 1.788 | 10.046 | 17.683 | 16.106 | 2.494 | 1.298 | 3.85 | 194.649
275.819 | 1.201 | 1.837 | 10.119 | 19.588 | 9.988 | 2.551 | 1.7 | 3.94 | 185.146
275.88 | 1.182 | 1.272 | 4.231 | 8.708 | 4.745 | 2.227 | 2.048 | 3.79 | 92.634
275.897 | 1.198 | 1.451 | 5.824 | 14.19 | 8.866 | 2.403 | 1.472 | 3.84 | 135.845
275.957 | 1.227 | 1.385 | 8.075 | 13.83 | 8.339 | 2.98 | 1.416 | 3.89 | 144.99
275.975 | 1.296 | 1.696 | 6.414 | 17.541 | 8.161 | 2.892 | 1.658 | 3.87 | 153.403
276.036 | 1.403 | 4.023 | 22.544 | 42.729 | 22.338 | 9.344 | 4.968 | 3.8 | 408.262
276.053 | 1.274 | 2.574 | 11.694 | 23.966 | 12.478 | 5.347 | 2.251 | 3.85 | 229.074
276.137 | 1.229 | 1.546 | 9.829 | 19.597 | 10.797 | 3.661 | 1.175 | 3.9 | 186.301
276.147 | 1.224 | 1.172 | 6.706 | 12.236 | 6.209 | 1.974 | 0.839 | 4 | 121.491
276.219 | 1.265 | 0.958 | 2.416 | 5.563 | 2.826 | 1.283 | 1.076 | 3.97 | 61.051
276.225 | 1.122 | 1.618 | 6.891 | 18.334 | 8.442 | 4.235 | 3.9 | 3.66 | 163.049
276.285 | 1.126 | 1.481 | 7.958 | 18.052 | 9.98 | 2.355 | 1.521 | 3.88 | 164.942
276.304 | 1.266 | 1.72 | 12.079 | 23.338 | 11.128 | 3.211 | 1.812 | 3.93 | 214.55
276.365 | 1.99 | 4.025 | 14.466 | 32.651 | 12.577 | 3.728 | 1.624 | 4.05 | 287.828
276.381 | 1.258 | 1.368 | 5.86 | 12.054 | 6.597 | 2.466 | 1.243 | 3.91 | 120.499
276.447 | 1.192 | 2.189 | 9.763 | 23.973 | 12.17 | 3.307 | 2.219 | 3.86 | 211.522
276.459 | 1.519 | 5.537 | 25.341 | 64.996 | 35.073 | 10.009 | 5.507 | 3.79 | 561.29
276.535 | 3.198 | 4.434 | 24.021 | 85.129 | 39.239 | 8.792 | 4.313 | 3.84 | 649.227
276.633 | 3.242 | 4.673 | 18.125 | 42.534 | 23.193 | 9.36 | 4.44 | 3.83 | 404.232
276.647 | 3.204 | 4.143 | 14.431 | 36.618 | 21.781 | 7.575 | 4.742 | 3.8 | 351.149
276.719 | 1.462 | 2.58 | 12.523 | 35.048 | 15.66 | 3.309 | 2.694 | 3.89 | 284.81
276.725 | 1.615 | 5.211 | 34.462 | 97.799 | 43.866 | 9.754 | 8.137 | 3.81 | 765.319
276.805 | 45.517 | 93.882 | 161.879 | 433.858 | 325.873 | 99.028 | 63.248 | 3.81 | 4665.662
276.819 | 1.41 | 1.934 | 8.935 | 26.145 | 12.232 | 3.929 | 2.38 | 3.82 | 217.665
276.858 | 1.26 | 1.18 | 5.425 | 13 | 9.303 | 2.773 | 1.325 | 3.79 | 129.798
276.942 | 6.615 | 16.413 | 56.677 | 187.656 | 90.896 | 14.795 | 13.41 | 3.87 | 1494.477
276.959 | 1.297 | 1.362 | 5.083 | 15.117 | 15.175 | 15.89 | 4.576 | 3.16 | 185.014
277.032 | 1.294 | 1.471 | 7.827 | 20.58 | 9.269 | 2.238 | 1.742 | 3.9 | 173.371
277.037 | 1.327 | 2.269 | 13.248 | 44.542 | 31.424 | 5.862 | 3.669 | 3.68 | 376.971
277.116 | 1.22 | 1.23 | 6.037 | 17.708 | 15.67 | 4.064 | 2.216 | 3.62 | 174.293
277.131 | 1.35 | 2.77 | 18.994 | 52.055 | 41.016 | 8.58 | 3.867 | 3.68 | 473.34
277.203 | 1.44 | 2.305 | 13.262 | 39.275 | 30.284 | 7.706 | 3.205 | 3.66 | 356.788
277.209 | 30.948 | 69.234 | 133.809 | 355.408 | 356.518 | 90.338 | 57.856 | 3.68 | 4030.798
277.298 | 3.421 | 7.74 | 29.489 | 80.863 | 55.358 | 24.138 | 22.764 | 3.48 | 778.395
277.308 | 1.109 | 1.181 | 6.895 | 16.069 | 10.229 | 2.598 | 0.79 | 3.87 | 150.275
277.332 | 1.232 | 2.664 | 17.176 | 36.302 | 19.698 | 6.763 | 4.519 | 3.77 | 332.837
277.392 | 1.05 | 0.89 | 4.705 | 9.971 | 6.31 | 1.894 | 1.107 | 3.85 | 99.925
277.468 | 1.237 | 1.042 | 3.189 | 9.406 | 3.393 | 1.276 | 0.963 | 4.01 | 82.169
277.569 | 1.347 | 1.269 | 4.237 | 11.658 | 5.875 | 1.508 | 1.099 | 3.95 | 106.602
277.584 | 1.255 | 1.354 | 6.647 | 19.887 | 9.136 | 2.999 | 1.911 | 3.82 | 165.007
277.646 | 1.298 | 1.279 | 5.649 | 15.288 | 5.359 | 1.836 | 0.815 | 4.02 | 126.719
277.662 | 1.26 | 0.98 | 2.966 | 19.173 | 13.623 | 8.859 | 5.68 | 3.25 | 170.488
277.706 | 1.228 | 1.745 | 15.728 | 25.213 | 16.415 | 6.762 | 2.373 | 3.8 | 263.699
277.732 | 1.092 | 0.982 | 5.017 | 11.86 | 5.271 | 2.469 | 2.674 | 3.73 | 109.482
277.798 | 1.274 | 1.152 | 5.888 | 10.698 | 7.461 | 2.249 | 2.239 | 3.79 | 117.177
277.907 | 1.146 | 0.975 | 6.728 | 13.164 | 9.13 | 2.154 | 2.261 | 3.77 | 134.13
277.913 | 1.223 | 1.336 | 14.895 | 14.867 | 13.378 | 3.847 | 1.117 | 3.94 | 199.464
277.984 | 1.26 | 0.907 | 1.187 | 2.903 | 1.71 | 0.972 | 0.657 | 4.12 | 39.537
277.991 | 1.23 | 1.043 | 6.208 | 9.379 | 5.391 | 1.924 | 0.674 | 4.03 | 104.113
278.055 | 1.328 | 3.068 | 17.791 | 53.023 | 59.811 | 12.34 | 2.562 | 3.57 | 535.424
278.069 | 1.189 | 1.652 | 10.191 | 25.641 | 9.973 | 2.994 | 1.813 | 3.92 | 209.477
278.14 | 1.167 | 0.916 | 2.998 | 9.03 | 5.483 | 2.667 | 1.518 | 3.7 | 88.071
278.147 | 1.218 | 1.82 | 16.574 | 20.867 | 11.01 | 4.948 | 2.845 | 3.91 | 231.557
278.209 | 1.277 | 1.091 | 5.496 | 7.165 | 4.983 | 2.404 | 1.441 | 3.89 | 92.823
278.225 | 1.049 | 0.814 | 3.18 | 7.013 | 3.624 | 1.6 | 1.313 | 3.85 | 71.566
278.263 | 1.258 | 1.171 | 5.606 | 17.918 | 11.927 | 3.683 | 1.738 | 3.71 | 160.42
278.344 | 1.111 | 0.851 | 4.719 | 6.66 | 3.357 | 3.123 | 1.978 | 3.74 | 81.417
278.35 | 1.1 | 1.19 | 7.895 | 14.948 | 7.343 | 3.409 | 2.088 | 3.82 | 145.037
278.419 | 1.259 | 1.146 | 3.703 | 11.357 | 5.186 | 1.325 | 0.956 | 3.96 | 98.797
278.428 | 1.111 | 0.83 | 2.254 | 7.541 | 4.078 | 0.957 | 0.891 | 3.92 | 69.225
278.493 | 1.171 | 1.45 | 9.233 | 22.181 | 10.474 | 2.566 | 1.77 | 3.89 | 190.113
278.506 | 1.527 | 3.627 | 28.756 | 93.151 | 71.368 | 19.909 | 23.094 | 3.42 | 825.848
278.578 | 1.371 | 3.778 | 28.31 | 64.514 | 36.865 | 6.796 | 3.809 | 3.85 | 559.871
278.584 | 54.356 | 96.292 | 142.433 | 337.551 | 169.632 | 66.061 | 25.799 | 4.13 | 3687.432
278.671 | 1.389 | 3.505 | 34.003 | 50.091 | 33.06 | 8.344 | 3.539 | 3.89 | 520.532
278.678 | 1.332 | 3.233 | 22.86 | 56.315 | 26.301 | 4.705 | 3.76 | 3.89 | 460.361
278.765 | 1.47 | 1.821 | 7.254 | 16.525 | 9.7 | 4.275 | 2.941 | 3.73 | 164.176
278.772 | 1.565 | 2.068 | 9.861 | 21.393 | 11.102 | 2.576 | 2.534 | 3.9 | 199.234
278.843 | 1.265 | 1.941 | 10.644 | 36.626 | 17.349 | 4.747 | 2.443 | 3.79 | 284.208
278.85 | 1.135 | 1.499 | 7.671 | 20.016 | 11.467 | 2.999 | 2.177 | 3.79 | 177.928
278.938 | 1.247 | 1.319 | 6.85 | 13.299 | 7.884 | 1.734 | 1.575 | 3.92 | 132.79
278.944 | 1.148 | 1.075 | 4.082 | 11.157 | 5.202 | 1.594 | 1.156 | 3.91 | 99.475
279.02 | 1.232 | 1.233 | 5.168 | 17.204 | 8.293 | 1.619 | 1.691 | 3.86 | 140.491
279.037 | 52.974 | 93.592 | 173.706 | 341.922 | 215.711 | 70.33 | 34.42 | 4.06 | 3990.801
279.081 | 1.413 | 3.055 | 16.319 | 100.948 | 98.86 | 35.963 | 9.976 | 3.35 | 892.093
279.107 | 1.238 | 1.756 | 11.948 | 26.026 | 24.389 | 12.55 | 2.037 | 3.54 | 283.349
279.251 | 47.611 | 89.952 | 165.22 | 295.959 | 168.931 | 66.18 | 47.846 | 4.05 | 3569.922
279.346 | 1.056 | 0.86 | 4.316 | 9.662 | 6.925 | 1.831 | 0.79 | 3.85 | 98.003
279.416 | 1.048 | 1.184 | 7.079 | 25.021 | 14.596 | 5.964 | 1.457 | 3.68 | 207.09
279.428 | 1.061 | 0.76 | 1.954 | 5.596 | 3.812 | 1.009 | 0.634 | 3.93 | 58.227
279.494 | 1.127 | 1.07 | 5.578 | 11.341 | 6.498 | 2.46 | 1.356 | 3.85 | 113.336
279.507 | 1.152 | 0.732 | 1.01 | 3.509 | 1.93 | 0.549 | 0.206 | 4.25 | 38.632
279.571 | 1.184 | 0.84 | 2.722 | 6.327 | 2.851 | 1.404 | 0.574 | 4.04 | 64.178
279.584 | 1.891 | 4.065 | 23.239 | 112.444 | 66.834 | 12.464 | 2.375 | 3.72 | 831.399
279.625 | 1.118 | 0.902 | 0.614 | 2.578 | 0.853 | 0.581 | 0.683 | 4.23 | 31.019
279.675 | 1.23 | 1.689 | 14.286 | 20.05 | 12.934 | 2.873 | 1.356 | 3.97 | 216.279
279.758 | 1.219 | 0.85 | 1.385 | 3.655 | 1.461 | 0.691 | 0.273 | 4.32 | 41.213
279.772 | 1.136 | 0.761 | 1.39 | 4.492 | 2.23 | 0.745 | 0.384 | 4.13 | 46.004
279.812 | 0.976 | 0.729 | 2.07 | 3.485 | 2.366 | 0.763 | 0.283 | 4.16 | 44.409
279.885 | 1.114 | 0.751 | 1.508 | 2.909 | 1.348 | 0.657 | 0.261 | 4.34 | 37.099
279.897 | 1.148 | 0.977 | 4.269 | 7.982 | 3.68 | 1.438 | 1.236 | 3.97 | 82.321
279.937 | 1.075 | 1.398 | 7.821 | 17.799 | 6.97 | 2.957 | 1.535 | 3.91 | 154.571
280.011 | 1.245 | 1.027 | 3.592 | 7.251 | 2.691 | 1.254 | 0.47 | 4.16 | 72.889
280.023 | 1.176 | 0.907 | 2.83 | 7.8 | 3.91 | 1.466 | 0.512 | 3.99 | 74.189
280.081 | 1.176 | 0.885 | 2.488 | 8.252 | 3.806 | 1.148 | 0.713 | 3.98 | 73.413
280.153 | 1.105 | 1.06 | 4.189 | 9.149 | 4.311 | 1.3 | 0.654 | 4.03 | 87.821
280.162 | 17.822 | 53.551 | 90.579 | 279.103 | 181.861 | 85.11 | 31.082 | 3.74 | 2762.256
280.224 | 1.124 | 2.681 | 12.14 | 44.29 | 23.903 | 9.268 | 3.719 | 3.66 | 355.776
280.241 | 1.102 | 1.069 | 5.972 | 16.949 | 7.392 | 3.69 | 1.511 | 3.79 | 142.849
280.309 | 1.048 | 0.791 | 1.707 | 4.034 | 1.973 | 0.563 | 0.248 | 4.25 | 44.049
280.32 | 1.171 | 1.08 | 5.392 | 11.391 | 6.152 | 3.893 | 0.511 | 3.85 | 113.951
280.358 | 1.1 | 1.455 | 6.347 | 20.294 | 14.774 | 4.104 | 1.953 | 3.67 | 183.822
280.433 | 1.1 | 1.74 | 9.541 | 23.596 | 13.801 | 4.04 | 1.689 | 3.81 | 211.403
280.444 | 1.267 | 1.164 | 4.022 | 11.533 | 6.438 | 1.719 | 1 | 3.9 | 105.848
280.511 | 1.219 | 1.162 | 4.752 | 12.034 | 5.706 | 2.22 | 1.767 | 3.84 | 110.728
280.524 | 1.195 | 0.935 | 1.143 | 3.637 | 1.631 | 0.443 | 0.312 | 4.34 | 40.332
280.585 | 1.218 | 1.556 | 7.14 | 18.885 | 7.231 | 2.808 | 1.901 | 3.89 | 158.316
280.6 | 1.392 | 5.841 | 37.423 | 100.333 | 53.171 | 19.143 | 12.096 | 3.68 | 843.134
280.64 | 1.155 | 1.431 | 10.846 | 19.337 | 16.212 | 4.364 | 2.083 | 3.75 | 207.698
280.72 | 1.138 | 0.962 | 3.348 | 8.129 | 5.13 | 1.316 | 0.827 | 3.93 | 81.844
280.786 | 1.207 | 1.136 | 2.903 | 6.962 | 5.226 | 1.976 | 1.876 | 3.72 | 79.131
280.803 | 1.064 | 0.794 | 1.412 | 3.336 | 2.095 | 1.102 | 0.848 | 3.94 | 41.957
280.841 | 1.272 | 1.057 | 2.829 | 8.569 | 6.158 | 1.561 | 1.092 | 3.83 | 86.357
280.924 | 1.18 | 1.099 | 4.633 | 16.954 | 11.051 | 2.711 | 1.262 | 3.75 | 145.673
280.994 | 1.151 | 0.997 | 3.82 | 8.405 | 4.132 | 1.391 | 0.835 | 3.99 | 82.777
281.006 | 1.08 | 0.775 | 1.795 | 4.188 | 2.865 | 0.698 | 0.549 | 4.06 | 48.474
281.05 | 1.104 | 0.996 | 3.258 | 6.508 | 5.433 | 1.761 | 1.851 | 3.72 | 77.703
281.08 | 1.088 | 1.082 | 3.835 | 10.834 | 4.881 | 1.753 | 0.999 | 3.91 | 95.766
281.129 | 1.186 | 1.115 | 4.212 | 17.574 | 16.322 | 5.953 | 4.613 | 3.37 | 171.836
281.31 | 1.245 | 1.109 | 3.244 | 11.039 | 5.013 | 1.39 | 0.536 | 3.99 | 94.106
281.319 | 1.227 | 0.877 | 3.584 | 8.576 | 5.761 | 1.636 | 0.989 | 3.87 | 87.621
281.379 | 1.125 | 0.787 | 1.946 | 5.752 | 2.844 | 1.141 | 0.707 | 3.98 | 56.856
281.397 | 1.179 | 1.888 | 15.146 | 49.14 | 38.49 | 18.302 | 13.636 | 3.32 | 457.58
281.474 | 1.258 | 1 | 3.653 | 10.089 | 8.509 | 1.983 | 0.575 | 3.82 | 103.501
281.492 | 1.157 | 0.753 | 2.101 | 8.737 | 2.881 | 0.452 | 0.149 | 4.18 | 67.764
281.554 | 1.283 | 1.015 | 2.857 | 11.323 | 8.504 | 1.047 | 0.512 | 3.87 | 102.767
281.569 | 1.206 | 0.915 | 1.832 | 7.2 | 4.177 | 0.782 | 0.4 | 4.02 | 66.388
281.632 | 1.005 | 0.722 | 1.101 | 4.468 | 3.539 | 0.588 | 0.285 | 4 | 46.823
281.701 | 1.101 | 0.787 | 1.497 | 3.911 | 2.578 | 0.54 | 0.22 | 4.19 | 44.594
281.711 | 1.234 | 1.248 | 5.163 | 15.539 | 11.24 | 2.258 | 0.769 | 3.82 | 143.108
281.75 | 1.109 | 0.888 | 2.274 | 6.297 | 3.048 | 0.81 | 0.522 | 4.08 | 60.934
281.819 | 1.091 | 0.759 | 2.039 | 6.124 | 3.545 | 1.026 | 0.356 | 4.01 | 59.927
281.834 | 1.029 | 0.781 | 1.838 | 5.153 | 1.729 | 0.621 | 0.35 | 4.21 | 48.467
281.871 | 1.174 | 0.793 | 1.24 | 2.97 | 1.416 | 0.72 | 0.257 | 4.32 | 37
281.9 | 1.097 | 0.73 | 1.468 | 6.137 | 3.983 | 0.731 | 0.21 | 4.01 | 57.571
281.988 | 1.114 | 0.719 | 1.626 | 4.539 | 2.742 | 1.425 | 0.651 | 3.91 | 50.121
282.006 | 1.027 | 0.802 | 2.399 | 6.235 | 2.074 | 1.039 | 0.536 | 4.09 | 57.771
282.042 | 1.13 | 0.758 | 1.633 | 4.43 | 1.268 | 0.554 | 0.436 | 4.28 | 43.687
282.066 | 1.145 | 0.935 | 3.336 | 9.434 | 4.461 | 1.465 | 0.595 | 3.98 | 84.95
282.116 | 1.327 | 1.029 | 4.202 | 17.135 | 14.703 | 2.309 | 1.297 | 3.69 | 155.035
282.217 | 1.158 | 0.85 | 2.308 | 8.011 | 2.852 | 0.733 | 0.506 | 4.1 | 67.313
282.227 | 1.122 | 1.083 | 5.156 | 11.081 | 7.331 | 2.801 | 0.518 | 3.87 | 112.567
282.286 | 1.123 | 0.851 | 2.488 | 7.409 | 4.048 | 0.989 | 0.365 | 4.03 | 69.524
282.303 | 1.181 | 0.946 | 3.64 | 10.067 | 5.15 | 1.546 | 1.017 | 3.91 | 91.973
282.342 | 1.065 | 0.774 | 1.996 | 5.173 | 2.329 | 0.926 | 0.728 | 4.03 | 52.335
282.413 | 1.114 | 0.853 | 2.732 | 6.82 | 3.36 | 0.99 | 0.481 | 4.06 | 66.394
282.428 | 1.176 | 1.506 | 12.054 | 32.414 | 16.009 | 5.828 | 2.831 | 3.76 | 269.707
282.471 | 1.154 | 0.779 | 1.735 | 3.459 | 2.576 | 1.523 | 1.122 | 3.82 | 47.158
282.536 | 1.135 | 0.891 | 3.429 | 29.826 | 22.795 | 5.905 | 2.123 | 3.51 | 232.059
282.554 | 1.145 | 0.752 | 1.181 | 6.101 | 2.063 | 0.383 | 0.256 | 4.21 | 50.043
282.649 | 0.153 | 0.115 | 0.086 | 0.065 | 0.044 | 0.027 | 0.024 | 5.18 | 2.664
282.671 | 1.226 | 0.831 | 1.006 | 2.504 | 1.006 | 0.412 | 0.145 | 4.57 | 32.599
282.739 | 1.276 | 0.975 | 2.01 | 6.808 | 3.443 | 0.788 | 0.286 | 4.12 | 64.257
282.756 | 1.088 | 0.84 | 2.965 | 7.463 | 6.684 | 1.833 | 0.473 | 3.82 | 81.526
282.794 | 1.118 | 0.841 | 3.052 | 4.964 | 3.659 | 1.56 | 0.53 | 3.98 | 62.607
282.863 | 1.11 | 0.765 | 1.763 | 4.822 | 1.977 | 0.854 | 0.666 | 4.08 | 48.772
282.881 | 1.181 | 0.891 | 7.053 | 16.691 | 7.574 | 1.294 | 0.581 | 4.01 | 141.532
282.916 | 1.131 | 0.743 | 2.756 | 5.226 | 1.944 | 0.674 | 0.367 | 4.25 | 54.603
282.944 | 1.277 | 0.933 | 2.096 | 5.053 | 1.919 | 0.629 | 0.421 | 4.27 | 52.668
283.02 | 1.321 | 1.013 | 2.158 | 8.204 | 4.593 | 1.01 | 0.342 | 4.03 | 75.076
283.045 | 1.181 | 0.754 | 1.607 | 6.754 | 3.14 | 0.987 | 0.305 | 4.04 | 59.536
283.097 | 1.119 | 0.807 | 1.252 | 4.575 | 2.589 | 0.473 | 0.505 | 4.1 | 46.451
283.197 | 0.153 | 0.11 | 0.082 | 0.064 | 0.044 | 0.03 | 0.015 | 5.23 | 2.606
283.21 | 1.204 | 0.823 | 2.324 | 3.267 | 1.592 | 0.79 | 0.256 | 4.36 | 44.664
283.234 | 0.155 | 0.111 | 0.087 | 0.066 | 0.046 | 0.026 | 0.018 | 5.23 | 2.659
283.243 | 1.15 | 0.832 | 1.849 | 4.429 | 1.999 | 0.749 | 0.327 | 4.22 | 47.826
283.265 | 1.305 | 1.003 | 2.43 | 5.659 | 2.733 | 0.715 | 0.375 | 4.22 | 59.936
283.277 | 1.319 | 0.964 | 1.511 | 4.862 | 3.032 | 0.482 | 0.145 | 4.24 | 52.228
283.303 | 0.153 | 0.11 | 0.083 | 0.072 | 0.043 | 0.035 | 0.026 | 5.09 | 2.663
283.352 | 1.008 | 0.704 | 0.778 | 1.721 | 1.067 | 0.401 | 0.177 | 4.48 | 26.238
283.38 | 1.334 | 0.92 | 1.158 | 2.334 | 1.238 | 0.427 | 0.279 | 4.53 | 34.828
283.426 | 1.235 | 0.993 | 3.147 | 12.803 | 4.934 | 0.985 | 0.38 | 4.03 | 98.702
283.523 | 1.177 | 0.719 | 0.784 | 1.183 | 1.45 | 0.402 | 0.198 | 4.49 | 26.564
283.541 | 1.309 | 1.002 | 2.047 | 3.927 | 2.368 | 0.659 | 0.457 | 4.25 | 49.997
283.575 | 1.216 | 1.015 | 3.07 | 8.574 | 2.847 | 0.969 | 0.815 | 4.08 | 75.544
283.6 | 1.303 | 0.853 | 0.925 | 2.901 | 1.867 | 0.392 | 0.198 | 4.39 | 37.051
283.702 | 1.076 | 0.785 | 1.511 | 4.543 | 1.833 | 0.585 | 0.255 | 4.24 | 44.894
283.71 | 1.227 | 1.073 | 3.336 | 9.08 | 4.179 | 1.319 | 0.574 | 4.03 | 83.778
283.751 | 1.14 | 0.93 | 2.27 | 6.155 | 2.891 | 1.267 | 0.44 | 4.05 | 61.181
283.829 | 0.159 | 0.114 | 0.087 | 0.073 | 0.042 | 0.029 | 0.02 | 5.21 | 2.726
283.86 | 1.058 | 0.715 | 0.871 | 4.328 | 1.669 | 0.699 | 0.352 | 4.14 | 40.128
283.925 | 1.153 | 0.784 | 1.929 | 5.188 | 2.177 | 0.686 | 0.374 | 4.19 | 51.45
283.944 | 1.036 | 0.706 | 0.916 | 3.443 | 1.747 | 0.967 | 0.374 | 4.07 | 37.388
283.98 | 1.24 | 1.033 | 3.924 | 13.481 | 6.025 | 0.878 | 0.855 | 3.98 | 109.109
284.008 | 1.231 | 0.856 | 1.524 | 6.435 | 2.601 | 0.963 | 0.589 | 4.05 | 57.427
284.064 | 1.214 | 0.823 | 1.575 | 4.391 | 2.608 | 0.678 | 0.267 | 4.18 | 48.327
284.115 | 1.254 | 0.868 | 1.381 | 2.998 | 2.593 | 0.552 | 0.312 | 4.22 | 42.081
284.167 | 0.161 | 0.11 | 0.087 | 0.063 | 0.045 | 0.029 | 0.019 | 5.23 | 2.687
284.229 | 1.148 | 1.002 | 5.069 | 12.111 | 3.289 | 1.491 | 0.59 | 4.1 | 101.274
284.251 | 1.302 | 0.872 | 1.834 | 5.9 | 2.269 | 0.842 | 0.389 | 4.18 | 55.993
284.348 | 1.147 | 0.784 | 1.978 | 5.458 | 2.492 | 0.606 | 0.352 | 4.17 | 53.495
284.366 | 1.234 | 0.834 | 0.799 | 2.698 | 1.063 | 0.307 | 0.149 | 4.57 | 32.383
284.404 | 0.158 | 0.111 | 0.082 | 0.067 | 0.04 | 0.026 | 0.016 | 5.27 | 2.642
284.442 | 1.157 | 0.869 | 1.027 | 2.751 | 1.108 | 0.495 | 0.29 | 4.43 | 34.059
284.488 | 1.101 | 0.703 | 1.48 | 2.596 | 1.09 | 0.494 | 0.159 | 4.48 | 34.129
284.554 | 1.239 | 1.103 | 4.137 | 12.748 | 6.396 | 2.631 | 0.632 | 3.88 | 112.05
284.569 | 1.226 | 0.769 | 1.184 | 3.401 | 3.445 | 0.733 | 0.258 | 4.07 | 44.778
284.614 | 0.158 | 0.116 | 0.084 | 0.068 | 0.045 | 0.026 | 0.02 | 5.23 | 2.703
284.639 | 1.119 | 0.767 | 1.336 | 3.106 | 1.53 | 0.558 | 0.319 | 4.3 | 37.568
284.706 | 1.233 | 0.895 | 1.741 | 4.737 | 2.232 | 1.052 | 0.427 | 4.13 | 50.885
284.779 | 0.161 | 0.112 | 0.086 | 0.067 | 0.041 | 0.028 | 0.024 | 5.19 | 2.703
284.788 | 1.267 | 0.92 | 0.975 | 1.905 | 1.349 | 0.452 | 0.156 | 4.56 | 31.989
284.81 | 1.171 | 0.784 | 2.023 | 4.512 | 2.22 | 0.739 | 0.297 | 4.21 | 49.497
284.82 | 1.168 | 0.84 | 2.176 | 7.672 | 3.323 | 1.717 | 1.903 | 3.73 | 70.096
284.88 | 1.274 | 0.862 | 1.236 | 2.493 | 1.617 | 0.563 | 0.275 | 4.39 | 36.491
284.897 | 1.197 | 0.856 | 0.983 | 2.631 | 1.069 | 0.446 | 0.21 | 4.5 | 33.261
284.932 | 1.095 | 0.751 | 1.387 | 3.473 | 1.439 | 0.431 | 0.265 | 4.35 | 38.447
284.96 | 1.126 | 0.832 | 2.969 | 7.059 | 3.289 | 0.991 | 0.421 | 4.09 | 68.228
285.008 | 1.036 | 0.817 | 3.081 | 8.819 | 3.87 | 1.309 | 0.871 | 3.94 | 77.93
285.106 | 1.068 | 0.816 | 2.366 | 6.611 | 3.028 | 1.163 | 0.348 | 4.05 | 62.402
285.116 | 1.26 | 1.044 | 5.148 | 19.674 | 9.159 | 4.99 | 1.01 | 3.74 | 157.989
285.177 | 1.198 | 0.901 | 0.794 | 2.371 | 0.877 | 0.299 | 0.149 | 4.65 | 30.617
285.196 | 1.272 | 1.146 | 4.433 | 11.419 | 7.621 | 2.639 | 0.815 | 3.84 | 112.579
285.228 | 1.193 | 0.861 | 1.618 | 9.088 | 5.772 | 0.93 | 0.363 | 3.91 | 77.499
285.256 | 1.086 | 0.79 | 0.844 | 2.67 | 1.607 | 0.481 | 0.132 | 4.36 | 33.154
285.33 | 1.129 | 0.793 | 2.502 | 5.86 | 3.478 | 0.844 | 0.485 | 4.06 | 61.225
285.401 | 1.09 | 0.85 | 2.196 | 6.505 | 3.49 | 1.793 | 1.499 | 3.75 | 65.281
285.415 | 1.144 | 0.835 | 3.195 | 6.281 | 3.365 | 1.035 | 0.43 | 4.1 | 66.714
285.472 | 1.142 | 0.742 | 2.028 | 3.824 | 1.094 | 0.312 | 0.142 | 4.52 | 41.93
285.539 | 0.163 | 0.111 | 0.081 | 0.074 | 0.039 | 0.024 | 0.019 | 5.27 | 2.693
285.553 | 0.972 | 0.737 | 2.024 | 6.849 | 3.423 | 0.826 | 0.357 | 4.02 | 61.016
285.576 | 1.116 | 0.789 | 1.05 | 2.045 | 1.339 | 0.652 | 0.491 | 4.25 | 31.789
285.584 | 1.165 | 1.254 | 4.088 | 9.259 | 4.692 | 3.276 | 3.647 | 3.56 | 97.428
285.626 | 1.099 | 0.829 | 1.437 | 3.611 | 1.514 | 0.429 | 0.197 | 4.38 | 39.894
285.677 | 1.182 | 0.953 | 2.038 | 5.141 | 2.686 | 1.032 | 0.602 | 4.07 | 55.471
285.702 | 1.23 | 0.957 | 1.774 | 7.12 | 3.771 | 0.814 | 0.277 | 4.07 | 64.92
285.749 | 1.136 | 1.631 | 7.081 | 45.117 | 27.714 | 3.732 | 1.772 | 3.7 | 325.986
285.804 | 1.19 | 0.861 | 1.533 | 5.985 | 3.519 | 0.795 | 0.227 | 4.07 | 57.472
285.858 | 1.201 | 0.884 | 2.417 | 8.125 | 5.222 | 0.54 | 0.268 | 4.04 | 75.31
285.907 | 1.036 | 1.481 | 13.047 | 45.963 | 36.108 | 3.089 | 1.597 | 3.73 | 381.321
285.961 | 1.181 | 0.92 | 3.234 | 14.872 | 6.531 | 0.906 | 0.275 | 3.98 | 111.128
286.022 | 1.102 | 0.765 | 2.203 | 5.398 | 2.539 | 0.759 | 0.308 | 4.16 | 54.352
286.077 | 1.177 | 0.922 | 2.402 | 4.92 | 3.056 | 0.944 | 0.494 | 4.1 | 57.015
286.128 | 1.307 | 0.868 | 2.3 | 2.784 | 1.159 | 0.697 | 0.24 | 4.5 | 42.102
286.18 | 1.148 | 0.927 | 2.573 | 7.047 | 2.334 | 0.683 | 0.364 | 4.2 | 63.38
286.272 | 1.24 | 1.056 | 5.966 | 15.129 | 6.72 | 1.878 | 0.939 | 3.96 | 130.216
286.288 | 1.204 | 1.051 | 2.539 | 5.511 | 2.692 | 1.671 | 1.547 | 3.85 | 62.438
286.332 | 1.067 | 1.14 | 8.414 | 44.138 | 25.149 | 5.423 | 2.162 | 3.67 | 321.388
286.36 | 1.075 | 0.777 | 1.545 | 6.518 | 5.563 | 0.664 | 0.463 | 3.88 | 64.46
286.457 | 0.962 | 0.739 | 1.064 | 2.769 | 2.621 | 0.442 | 0.304 | 4.11 | 36.61
286.475 | 1.202 | 0.873 | 2.031 | 4.826 | 1.72 | 0.653 | 0.645 | 4.2 | 50.228
286.504 | 1.135 | 0.829 | 2.198 | 7.889 | 4.677 | 1.051 | 0.59 | 3.93 | 72.189
286.529 | 0.997 | 0.7 | 1.181 | 3.324 | 1.88 | 0.661 | 0.202 | 4.2 | 37.542
286.58 | 1.16 | 0.793 | 2.668 | 8.684 | 2.772 | 0.942 | 0.413 | 4.11 | 71.57
286.625 | 1.271 | 0.931 | 1.947 | 5.971 | 2.397 | 1.045 | 0.37 | 4.14 | 57.751
286.675 | 1.151 | 0.96 | 4.731 | 11.557 | 5.643 | 1.852 | 1.342 | 3.88 | 105.678
286.725 | 1.277 | 1.066 | 4.432 | 13.443 | 6.357 | 1.751 | 0.649 | 3.95 | 114.491
286.832 | 1.227 | 1.553 | 9.919 | 23.396 | 10.582 | 2.503 | 2.805 | 3.86 | 200.644
286.85 | 1.278 | 1.601 | 9.817 | 53.65 | 35.668 | 15.151 | 8.043 | 3.42 | 427.579
286.891 | 1.233 | 1.066 | 3.472 | 11.911 | 5.285 | 1.931 | 1.449 | 3.84 | 101.196
286.968 | 1.144 | 1.267 | 6.786 | 23.312 | 10.167 | 2.572 | 1.128 | 3.87 | 179.559
286.975 | 1.122 | 0.957 | 5.836 | 9.299 | 5.14 | 1.411 | 0.655 | 4.05 | 98.865
287.048 | 1.169 | 1.768 | 14.014 | 32.668 | 12.811 | 3.118 | 2.146 | 3.94 | 266.347
287.14 | 1.23 | 0.938 | 2.367 | 8.195 | 3.515 | 0.815 | 0.282 | 4.11 | 71.309
287.147 | 1.197 | 0.804 | 1.61 | 7.157 | 6.536 | 0.914 | 0.877 | 3.78 | 72.192
287.211 | 1.277 | 0.822 | 1.4 | 6.615 | 5.958 | 0.637 | 0.45 | 3.9 | 66.93
287.225 | 1.332 | 1.348 | 6.844 | 19.114 | 16.762 | 4.952 | 3.325 | 3.57 | 191.603
287.264 | 1.188 | 0.826 | 2.132 | 5.471 | 3.45 | 0.625 | 0.532 | 4.07 | 57.943
287.34 | 0.156 | 0.113 | 0.087 | 0.072 | 0.043 | 0.034 | 0.026 | 5.12 | 2.716
287.35 | 1.032 | 0.87 | 4.3 | 18.087 | 10.084 | 1.962 | 0.861 | 3.8 | 141.332
287.376 | 1.258 | 0.858 | 3.352 | 7.611 | 4.045 | 0.799 | 0.41 | 4.11 | 75.301
287.444 | 1.143 | 0.915 | 2.089 | 5.195 | 2.308 | 0.687 | 0.277 | 4.22 | 53.289
287.46 | 1.215 | 1.139 | 3.998 | 18.698 | 8.442 | 2.049 | 0.692 | 3.87 | 140.24
287.499 | 1.071 | 0.731 | 2.36 | 3.651 | 1.879 | 0.725 | 0.292 | 4.26 | 45.669
287.551 | 1.18 | 0.866 | 3.197 | 12.005 | 5.021 | 0.798 | 0.536 | 4.01 | 94.659
287.577 | 1.111 | 1.175 | 7.033 | 26.495 | 12.57 | 2.826 | 1.653 | 3.8 | 200.983
287.629 | 1.225 | 0.969 | 4.969 | 9.259 | 5.99 | 2.46 | 1.5 | 3.82 | 100.662
287.687 | 1.179 | 0.939 | 2.185 | 8.068 | 4.043 | 1.769 | 1.897 | 3.72 | 74.654
287.739 | 1.197 | 0.849 | 3.177 | 6.785 | 3.958 | 2.024 | 1.935 | 3.73 | 74.35
287.841 | 1.128 | 1.006 | 4.418 | 12.866 | 3.715 | 1.063 | 0.558 | 4.09 | 101.314
287.851 | 1.158 | 0.821 | 1.018 | 2.078 | 1.245 | 0.489 | 0.365 | 4.39 | 31.513
287.893 | 1.262 | 1.311 | 8.241 | 21.52 | 7.859 | 2.129 | 0.996 | 3.99 | 172.816
287.961 | 1.172 | 0.844 | 1.302 | 3.571 | 1.718 | 0.543 | 0.556 | 4.21 | 40.857
287.977 | 1.207 | 0.807 | 3.166 | 10.024 | 4.101 | 1.379 | 0.39 | 4.02 | 84.671
288.009 | 1.099 | 0.857 | 2.74 | 8.306 | 3.23 | 0.805 | 0.505 | 4.08 | 71.564
288.035 | 1.358 | 1.016 | 2.595 | 7.854 | 2.92 | 0.753 | 0.352 | 4.19 | 70.611
288.137 | 1.143 | 0.969 | 4.985 | 17.797 | 8.711 | 1.731 | 0.764 | 3.89 | 140.292
288.147 | 1.15 | 1.019 | 6.456 | 9.732 | 6.497 | 2.246 | 1.164 | 3.91 | 110.518
288.213 | 1.265 | 0.947 | 4.182 | 10.62 | 4.069 | 1.834 | 1.625 | 3.89 | 95.422
288.226 | 1.302 | 0.938 | 2.919 | 11.337 | 3.861 | 0.713 | 0.389 | 4.11 | 88.086
288.267 | 1.162 | 0.984 | 4.42 | 12.861 | 5.854 | 2.276 | 0.892 | 3.89 | 110.581
288.342 | 1.236 | 0.806 | 1.444 | 2.707 | 2.072 | 0.783 | 0.52 | 4.16 | 39.833
288.35 | 1.138 | 0.786 | 0.934 | 2.499 | 1.357 | 0.508 | 0.511 | 4.26 | 32.942
288.395 | 1.138 | 0.991 | 4.009 | 10.129 | 5.623 | 2.568 | 1.301 | 3.8 | 97.781
288.465 | 20.105 | 49.033 | 112.004 | 279.608 | 149.25 | 87.124 | 48.572 | 3.73 | 2783.954
288.475 | 1.258 | 1.654 | 13.944 | 28.537 | 16.814 | 4.194 | 1.94 | 3.85 | 263.367
288.554 | 1.178 | 1.052 | 6.265 | 10.852 | 8.178 | 2.188 | 0.662 | 3.91 | 118.857
288.619 | 1.174 | 0.836 | 2.844 | 8.639 | 4.544 | 0.983 | 0.558 | 3.99 | 78.169
288.631 | 1.186 | 0.995 | 4.129 | 15.862 | 7.511 | 1.565 | 1.337 | 3.85 | 125.366
288.671 | 1.267 | 1.808 | 15.764 | 35.311 | 22.893 | 6.283 | 5.017 | 3.69 | 326.048
288.766 | 1.288 | 1.335 | 6.522 | 23.047 | 9.923 | 2.515 | 1.658 | 3.85 | 178.281
288.772 | 1.133 | 1.149 | 4.957 | 22.631 | 13.626 | 7.033 | 2.788 | 3.52 | 187.869
288.854 | 1.173 | 0.97 | 3.159 | 11.659 | 5.596 | 1.678 | 0.694 | 3.9 | 97.304
288.866 | 1.094 | 1.485 | 8.872 | 15.552 | 8.826 | 3.064 | 1.516 | 3.89 | 157.256
288.927 | 1.104 | 0.823 | 3.459 | 11.043 | 4.73 | 0.935 | 0.422 | 4.03 | 90.624
288.944 | 1.283 | 1.835 | 14.2 | 35.947 | 15.299 | 4.668 | 2.23 | 3.87 | 292.245
288.981 | 1.112 | 1.287 | 6.726 | 21.045 | 9.558 | 2.512 | 1.243 | 3.87 | 168.254
289.005 | 1.108 | 1.087 | 4.426 | 12.243 | 7.661 | 2.329 | 0.806 | 3.84 | 113.829
289.123 | 1.377 | 3.95 | 37.35 | 78.539 | 37.151 | 15.195 | 6.013 | 3.8 | 682.096
289.131 | 1.211 | 1.68 | 8.456 | 31.237 | 18.248 | 2.758 | 2.639 | 3.76 | 248.687
289.221 | 1.257 | 2.449 | 23.136 | 79.02 | 42.779 | 7.381 | 3.571 | 3.77 | 601.925
289.309 | 1.233 | 1.601 | 11.332 | 31.151 | 25.672 | 4.37 | 2.377 | 3.7 | 287.629
289.319 | 1.177 | 1.239 | 5.693 | 19.248 | 8.441 | 3.107 | 1.812 | 3.79 | 154.474
289.388 | 1.228 | 1.518 | 10.864 | 38.209 | 15.1 | 2.509 | 1.423 | 3.9 | 276.604
289.397 | 1.232 | 0.905 | 3.566 | 20.151 | 16.652 | 9.791 | 4.893 | 3.27 | 186.915
289.473 | 1.116 | 0.807 | 1.9 | 7.969 | 2.936 | 0.596 | 0.233 | 4.13 | 64.267
289.535 | 1.133 | 0.81 | 2.535 | 10.745 | 7.471 | 2.015 | 1.531 | 3.68 | 96.419
289.554 | 1.155 | 0.914 | 3.957 | 8.769 | 4.209 | 1.12 | 0.627 | 4.04 | 83.93
289.614 | 1.165 | 1.647 | 8.569 | 30.993 | 9.911 | 2.271 | 1.173 | 3.95 | 220.302
289.684 | 1.124 | 0.869 | 3.497 | 10.579 | 5.114 | 0.705 | 0.359 | 4.05 | 89.991
289.694 | 1.135 | 0.853 | 2.643 | 10.885 | 7.406 | 2.529 | 2.649 | 3.55 | 99.739
289.737 | 1.175 | 0.852 | 2.896 | 9.211 | 6.236 | 1.15 | 0.55 | 3.91 | 86.22
289.818 | 1.099 | 0.865 | 4.049 | 12.784 | 6.25 | 1.13 | 0.504 | 3.97 | 105.777
289.834 | 1.64 | 2.221 | 10.734 | 82.237 | 91.708 | 35.625 | 10.756 | 3.26 | 764.556
289.878 | 1.203 | 1.165 | 4.504 | 14.775 | 8.597 | 1.831 | 1.166 | 3.84 | 127.651
289.956 | 1.152 | 1.161 | 5.023 | 12.667 | 7.646 | 1.69 | 1.106 | 3.88 | 118.24
290.028 | 1.132 | 1.067 | 5.562 | 24.896 | 14.102 | 7.385 | 3.554 | 3.51 | 202.35
290.038 | 1.228 | 0.862 | 2.52 | 5.484 | 2.922 | 1.259 | 0.869 | 3.99 | 60.454
290.112 | 1.229 | 1.767 | 9.936 | 18.687 | 8.212 | 3.148 | 1.312 | 3.97 | 175.875
290.187 | 1.098 | 1.415 | 8.241 | 15.269 | 6.881 | 2.389 | 1.234 | 3.97 | 145.11
290.194 | 1.228 | 1.325 | 7.864 | 15.851 | 8.698 | 2.871 | 1.421 | 3.89 | 152.526
290.267 | 1.184 | 1.579 | 6.599 | 16.181 | 6.49 | 3.716 | 0.895 | 3.91 | 143.277
290.349 | 1.268 | 1.346 | 6.071 | 21.008 | 13.647 | 1.974 | 1.386 | 3.8 | 177.615
290.366 | 1.161 | 1.298 | 5.997 | 18.474 | 11.216 | 4.75 | 5.26 | 3.49 | 168.205
290.425 | 1.127 | 1.164 | 5.418 | 15.588 | 9.877 | 4.512 | 5.199 | 3.46 | 148.172
290.498 | 1.336 | 3.439 | 21.388 | 72.743 | 51.029 | 16.55 | 7.952 | 3.57 | 622.035
290.506 | 1.362 | 2.24 | 15.606 | 89.126 | 104.162 | 55.384 | 15.797 | 3.16 | 896.562
290.596 | 1.156 | 1.271 | 5.802 | 14.056 | 11.571 | 5.122 | 5.443 | 3.41 | 151.352
290.668 | 1.091 | 1.467 | 8.782 | 19.673 | 13.071 | 4.863 | 5.285 | 3.56 | 193.264
290.681 | 1.092 | 0.799 | 2.736 | 8.576 | 5.596 | 1.55 | 0.77 | 3.84 | 81.08
290.751 | 1.179 | 1.37 | 6.629 | 18.274 | 11.536 | 3.332 | 1.156 | 3.8 | 165.14
290.757 | 7.647 | 30.174 | 52.217 | 188.508 | 99.949 | 20.394 | 11.666 | 3.9 | 1601.992
290.833 | 9.972 | 38.185 | 87.756 | 265.27 | 133.085 | 37.924 | 41.71 | 3.77 | 2315.588
290.919 | 4.467 | 3.907 | 13.667 | 61.662 | 48.738 | 24.258 | 37.542 | 3.1 | 601.974
290.928 | 2.508 | 3.707 | 11.961 | 31.354 | 23.81 | 31.191 | 33.777 | 2.84 | 392.612
291.003 | 2.521 | 3.744 | 12.26 | 32.812 | 26.719 | 31.333 | 33.772 | 2.86 | 409.258
291.075 | 2.614 | 5.305 | 21.719 | 75.51 | 40.753 | 32.169 | 34.201 | 3.21 | 681.556
291.085 | 1.176 | 1.214 | 4.957 | 18.569 | 14.309 | 3.858 | 1.251 | 3.67 | 166.471
291.17 | 1.118 | 0.85 | 2.133 | 6.143 | 4.641 | 1.376 | 0.821 | 3.84 | 65.654
291.178 | 1.251 | 2.598 | 13.793 | 38.492 | 20.931 | 6.542 | 3.269 | 3.76 | 326.426
291.221 | 1.428 | 2.707 | 12.077 | 60.681 | 47.096 | 5.189 | 2.674 | 3.67 | 483.687
291.326 | 1.116 | 1.198 | 3.462 | 15.198 | 14.545 | 1.894 | 0.873 | 3.69 | 141.399
291.335 | 1.189 | 3.359 | 15.736 | 67.022 | 49.389 | 6.946 | 2.744 | 3.69 | 540.054
291.395 | 1.235 | 2.101 | 9.71 | 31.622 | 16.722 | 3.136 | 1.925 | 3.83 | 254.651
291.413 | 1.291 | 1.732 | 8.964 | 26.188 | 15.277 | 5.606 | 2.982 | 3.69 | 229.03
291.473 | 1.188 | 1.359 | 5.161 | 13.816 | 7.937 | 2.388 | 1.423 | 3.83 | 127.549
291.541 | 1.082 | 1.424 | 8.253 | 31.04 | 22.988 | 5.112 | 1.671 | 3.67 | 262.409
291.553 | 1.153 | 0.812 | 1.479 | 5.418 | 5.32 | 1.68 | 1.342 | 3.64 | 62.673
291.627 | 1.013 | 0.832 | 2.206 | 8.107 | 6.17 | 1.239 | 0.466 | 3.84 | 76.995
291.677 | 1.279 | 3.018 | 12.966 | 64.846 | 38.932 | 4.577 | 3.003 | 3.73 | 480.228
291.701 | 1.22 | 2.247 | 10.946 | 41.485 | 30.616 | 5.017 | 2.172 | 3.7 | 346.753
291.766 | 1.092 | 1.075 | 4.421 | 15.543 | 6.604 | 1.999 | 1.754 | 3.82 | 123.938
291.828 | 1.231 | 1.936 | 9.022 | 26.165 | 19.426 | 5.552 | 1.669 | 3.71 | 241.054
291.939 | 1.161 | 1.361 | 5.093 | 10.63 | 5.374 | 3.348 | 1.531 | 3.81 | 108.626
291.944 | 1.162 | 1.051 | 8.2 | 11.434 | 5.196 | 2.596 | 1.368 | 3.98 | 123.321
292.004 | 1.875 | 3.899 | 26.24 | 128.791 | 112.195 | 66.561 | 21.693 | 3.25 | 1174.284
292.079 | 1.284 | 1.037 | 4.92 | 20.715 | 9.779 | 5.073 | 2.185 | 3.65 | 164.34
292.109 | 1.169 | 2.027 | 14.473 | 25.701 | 14.365 | 5.175 | 1.202 | 3.9 | 250.154
292.217 | 1.374 | 1.452 | 7.091 | 15.669 | 10.511 | 2.749 | 1.623 | 3.83 | 155.113
292.228 | 1.204 | 1.087 | 2.826 | 9.34 | 4.846 | 1.346 | 0.514 | 3.98 | 84.181
292.284 | 1.215 | 0.776 | 1.348 | 4.411 | 3.124 | 0.662 | 0.249 | 4.11 | 48.486
292.352 | 1.245 | 0.805 | 1.111 | 3.717 | 1.401 | 0.582 | 0.184 | 4.37 | 39.528
292.367 | 1.27 | 0.917 | 1.667 | 4.079 | 1.37 | 0.844 | 0.416 | 4.29 | 45.262
292.4 | 1.15 | 0.879 | 2.231 | 7.091 | 4.193 | 1.542 | 0.837 | 3.87 | 69.34
292.423 | 1.37 | 4.836 | 24.463 | 78.758 | 37.015 | 12.095 | 7.91 | 3.72 | 619.099
292.475 | 1.395 | 1.207 | 3.416 | 12.286 | 7.209 | 1.216 | 0.473 | 3.96 | 107.766
292.547 | 1.195 | 1.098 | 3.266 | 8.823 | 4.931 | 1.69 | 1.005 | 3.9 | 85.754
292.597 | 1.151 | 1.112 | 3.795 | 11.772 | 6.292 | 2.258 | 1.472 | 3.79 | 105.653
292.656 | 1.279 | 0.945 | 1.776 | 3.519 | 1.431 | 0.59 | 0.277 | 4.41 | 43.332
292.706 | 1.167 | 1.061 | 4.093 | 12.052 | 5.965 | 1.463 | 1.31 | 3.89 | 105.341
292.755 | 1.16 | 1.734 | 9.47 | 18.148 | 18.63 | 3.753 | 1.94 | 3.72 | 203.796
292.861 | 1.252 | 0.855 | 1.968 | 4.475 | 2.901 | 0.656 | 0.266 | 4.2 | 51.911
292.91 | 1.266 | 1.091 | 2.676 | 7.206 | 4.106 | 1.593 | 0.685 | 3.96 | 73.796
292.977 | 1.105 | 1.081 | 2.156 | 7.286 | 4.349 | 1.628 | 1.143 | 3.82 | 71.589
293.05 | 1.105 | 0.926 | 3.432 | 10.008 | 4.385 | 1.685 | 0.831 | 3.93 | 87.838
293.07 | 1.193 | 0.898 | 1.45 | 3.399 | 2.696 | 0.51 | 0.199 | 4.24 | 43.887
293.108 | 1.166 | 0.751 | 1.395 | 6.905 | 5.544 | 1.612 | 1.645 | 3.62 | 68.767
293.182 | 1.179 | 1.463 | 8.227 | 21.053 | 10.883 | 3.287 | 2.211 | 3.81 | 183.808
293.196 | 1.214 | 0.985 | 2.358 | 6.729 | 3.851 | 1.121 | 0.708 | 3.99 | 67.618
293.256 | 1.165 | 0.805 | 1.187 | 2.831 | 1.547 | 0.646 | 0.476 | 4.23 | 36.655
293.272 | 1.211 | 0.994 | 3.128 | 13.026 | 9.272 | 1.839 | 0.673 | 3.79 | 114.355
293.306 | 1.22 | 0.923 | 1.505 | 3.816 | 2.627 | 0.696 | 0.308 | 4.19 | 46.447
293.329 | 1.162 | 0.868 | 1.226 | 3.406 | 2.179 | 0.708 | 0.471 | 4.14 | 41.521
293.376 | 1.185 | 0.861 | 1.402 | 4.023 | 1.249 | 0.791 | 0.301 | 4.3 | 42.189
293.464 | 1.249 | 1.657 | 6.026 | 16.687 | 9.25 | 4.721 | 1.382 | 3.76 | 154.13
293.477 | 1.219 | 1.069 | 4.418 | 11.892 | 9.04 | 2.145 | 0.465 | 3.85 | 116.484
293.534 | 1.145 | 0.914 | 2.009 | 4.91 | 3.861 | 0.809 | 0.478 | 4.03 | 56.862
293.6 | 1.22 | 0.873 | 1.098 | 3.477 | 1.915 | 0.689 | 0.245 | 4.26 | 40.543
293.616 | 1.3 | 0.999 | 0.894 | 2.108 | 0.963 | 0.467 | 0.198 | 4.62 | 32.012
293.65 | 1.177 | 0.832 | 2.037 | 9.585 | 4.385 | 1.421 | 0.577 | 3.91 | 78.328
293.676 | 1.163 | 1.093 | 4.813 | 9.857 | 4.763 | 2.188 | 0.679 | 3.97 | 97.538
293.77 | 1.237 | 0.827 | 1.71 | 3.97 | 1.303 | 0.945 | 0.51 | 4.22 | 44.368
293.788 | 1.207 | 0.869 | 1.216 | 4.219 | 3.095 | 1.111 | 0.309 | 4.03 | 48.434
293.821 | 1.235 | 0.928 | 1.133 | 3.636 | 1.567 | 0.463 | 0.248 | 4.38 | 40.299
293.846 | 1.261 | 1.118 | 3.625 | 8.261 | 3.847 | 1.862 | 0.592 | 4.01 | 82.563
293.891 | 1.349 | 1.103 | 2.447 | 8.865 | 5.345 | 1.249 | 0.239 | 4.01 | 82.532
293.937 | 1.29 | 1.108 | 1.76 | 2.704 | 1.687 | 0.849 | 0.402 | 4.33 | 42.459
293.987 | 1.095 | 0.791 | 1.801 | 5.116 | 2.68 | 0.715 | 0.351 | 4.12 | 51.696
294.032 | 1.102 | 1.087 | 3.589 | 13.152 | 6.206 | 1.961 | 0.587 | 3.9 | 107.916
294.08 | 1.161 | 2.403 | 14.204 | 31.447 | 13.87 | 7.017 | 2.809 | 3.81 | 277.805
294.131 | 1.29 | 1.175 | 4.974 | 9.297 | 4.804 | 2.094 | 1.241 | 3.94 | 97.98
294.244 | 1.259 | 0.98 | 2.314 | 7.859 | 3.126 | 1.135 | 0.584 | 4.05 | 69.932
294.256 | 1.329 | 1.027 | 1.27 | 3.205 | 2.371 | 0.798 | 0.714 | 4.11 | 44.059
294.294 | 1.207 | 1.833 | 9.347 | 18.606 | 13.031 | 4.272 | 1.549 | 3.81 | 189.791
294.377 | 1.216 | 1.007 | 2.26 | 9.935 | 7.012 | 0.921 | 0.447 | 3.9 | 88.92
294.441 | 1.143 | 0.955 | 4.006 | 10.1 | 5.963 | 1.965 | 1.189 | 3.84 | 97.164
294.512 | 1.259 | 1.826 | 7.505 | 18.89 | 7.84 | 2.886 | 1.342 | 3.94 | 163.488
294.524 | 1.091 | 0.806 | 1.96 | 3.565 | 2.756 | 1.225 | 0.668 | 3.97 | 47.92
294.598 | 1.096 | 0.741 | 1.285 | 3.894 | 2.155 | 1.308 | 1.303 | 3.78 | 44.505
294.644 | 1.251 | 1.015 | 3.384 | 13.1 | 6.812 | 1.805 | 1.034 | 3.85 | 109.25
294.723 | 1.243 | 0.868 | 1.259 | 3.794 | 1.3 | 0.715 | 0.35 | 4.31 | 41.057
294.741 | 1.265 | 0.908 | 1.55 | 3.775 | 1.46 | 0.416 | 0.277 | 4.42 | 42.638
294.772 | 1.22 | 0.901 | 1.484 | 4.589 | 2.065 | 0.546 | 0.194 | 4.29 | 47.198
294.795 | 1.229 | 0.896 | 0.81 | 1.922 | 1.196 | 0.624 | 0.567 | 4.3 | 31.121
294.881 | 1.214 | 0.887 | 0.972 | 3.02 | 1.37 | 0.427 | 0.228 | 4.43 | 35.951
294.897 | 1.105 | 1.062 | 4.002 | 11.369 | 5.346 | 1.509 | 0.841 | 3.94 | 99.492
294.933 | 1.322 | 0.931 | 2.097 | 4.635 | 1.59 | 0.84 | 0.405 | 4.29 | 50.726
294.958 | 1.157 | 0.841 | 1.48 | 2.822 | 1.174 | 1.08 | 1.279 | 3.95 | 38.795
295.056 | 0.158 | 0.109 | 0.083 | 0.057 | 0.043 | 0.03 | 0.015 | 5.27 | 2.607
295.069 | 1.038 | 0.768 | 4.64 | 2.182 | 0.588 | 0.359 | 0.156 | 4.77 | 46.442
295.092 | 1.107 | 0.833 | 2.588 | 7.444 | 3.785 | 1.096 | 0.617 | 3.99 | 69.633
295.102 | 1.175 | 0.79 | 1.501 | 5.422 | 3.432 | 0.611 | 0.185 | 4.11 | 53.868
295.141 | 1.133 | 0.841 | 1.035 | 4.408 | 3.49 | 1.071 | 0.244 | 3.98 | 48.643
295.214 | 1.226 | 1.026 | 4.697 | 9.546 | 4.136 | 1.008 | 0.659 | 4.1 | 91.487
295.227 | 1.256 | 1.487 | 13.202 | 47.683 | 31.934 | 3.397 | 1.348 | 3.77 | 378.399
295.265 | 1.23 | 0.898 | 2.156 | 7.204 | 6.95 | 0.865 | 0.486 | 3.87 | 76.657
295.332 | 1.252 | 1.015 | 0.891 | 1.564 | 0.763 | 0.485 | 0.495 | 4.54 | 29.32
295.399 | 1.101 | 0.851 | 1.966 | 6.382 | 2.601 | 1.1 | 0.753 | 3.99 | 58.923
295.413 | 1.298 | 1.173 | 4.939 | 30.82 | 20.143 | 6.624 | 1.492 | 3.6 | 239.275
295.455 | 1.264 | 1.286 | 4.387 | 11.242 | 4.702 | 1.816 | 0.725 | 4.01 | 101.936
295.527 | 1.177 | 0.854 | 1.085 | 3.868 | 1.829 | 0.381 | 0.175 | 4.34 | 40.685
295.538 | 1.124 | 0.759 | 1.489 | 4.731 | 1.297 | 0.582 | 0.315 | 4.29 | 44.158
295.581 | 1.184 | 0.829 | 1.686 | 4.55 | 1.393 | 0.573 | 0.443 | 4.28 | 45.667
295.646 | 1.222 | 0.94 | 2.039 | 6.38 | 4.122 | 0.547 | 0.228 | 4.11 | 63.597
295.665 | 1.147 | 0.748 | 1.091 | 2.825 | 1.255 | 0.349 | 0.196 | 4.46 | 33.935
295.696 | 1.157 | 0.86 | 3.604 | 6.652 | 4.182 | 1.099 | 0.738 | 4.01 | 73.367
295.721 | 1.09 | 0.789 | 1.662 | 5.314 | 2.172 | 0.595 | 0.237 | 4.21 | 49.874
295.772 | 1.079 | 0.751 | 1.351 | 5.731 | 2.806 | 1.341 | 0.241 | 3.99 | 53.083
295.817 | 1.27 | 1.057 | 2.44 | 7.411 | 5.301 | 0.903 | 0.502 | 3.99 | 75.287
295.866 | 1.285 | 1.147 | 3.52 | 11.121 | 7.143 | 2.195 | 0.758 | 3.85 | 104.536
295.96 | 1.294 | 0.893 | 2.267 | 7.437 | 4.687 | 1.375 | 0.532 | 3.94 | 72.842
295.976 | 1.08 | 0.771 | 1.227 | 3.181 | 1.232 | 0.439 | 0.2 | 4.41 | 35.818
296.016 | 1.239 | 0.902 | 1.738 | 4.391 | 2.509 | 0.622 | 0.32 | 4.22 | 49.43
296.085 | 1.125 | 0.998 | 5.059 | 8.838 | 5.013 | 2.039 | 0.816 | 3.95 | 94.439
296.101 | 1.155 | 1.041 | 3.606 | 11.272 | 7.237 | 1.128 | 0.44 | 3.94 | 101.848
296.136 | 1.058 | 0.774 | 1.6 | 3.421 | 1.535 | 0.641 | 0.325 | 4.27 | 39.941
296.161 | 1.162 | 1.096 | 3.165 | 11.158 | 6.222 | 3.097 | 2.372 | 3.62 | 102.395
296.209 | 1.183 | 0.927 | 0.905 | 2.17 | 1.069 | 0.376 | 0.153 | 4.59 | 31.156
296.31 | 1.109 | 0.856 | 1.061 | 2.602 | 2.534 | 0.351 | 0.121 | 4.29 | 37.036
296.319 | 1.157 | 0.881 | 2.074 | 4.712 | 3.294 | 0.845 | 0.295 | 4.11 | 54.469
296.356 | 1.252 | 0.957 | 2.006 | 2.909 | 2.472 | 0.567 | 0.296 | 4.3 | 45.021
296.382 | 1.185 | 3.406 | 18.366 | 66.401 | 33.675 | 5.735 | 3.477 | 3.8 | 502.139
296.492 | 1.169 | 1.086 | 2.746 | 11.29 | 7.02 | 1.472 | 0.379 | 3.89 | 97.969
296.507 | 1.116 | 0.873 | 2.01 | 6.713 | 4.169 | 0.834 | 0.556 | 3.98 | 64.688
296.549 | 1.108 | 0.873 | 2.068 | 7.631 | 4.497 | 0.689 | 0.706 | 3.95 | 69.432
296.615 | 1.02 | 0.819 | 2.484 | 9.487 | 4.374 | 1.392 | 0.656 | 3.9 | 78.983
296.633 | 1.131 | 0.768 | 1.398 | 3.995 | 2.222 | 0.64 | 0.437 | 4.14 | 43.881
296.668 | 1.235 | 1.815 | 15.585 | 28.126 | 15.598 | 3.614 | 2.505 | 3.89 | 266.489
296.691 | 1.015 | 0.714 | 1.393 | 3.514 | 2.177 | 0.538 | 0.509 | 4.11 | 40.532
296.789 | 1.15 | 0.82 | 1.234 | 4.071 | 1.819 | 0.631 | 0.297 | 4.24 | 42.438
296.803 | 1.124 | 0.978 | 2.321 | 5.5 | 3.786 | 0.964 | 0.508 | 4.03 | 61.134
296.836 | 1.127 | 1.089 | 4.035 | 15.478 | 10.785 | 2.243 | 0.605 | 3.79 | 133.959
296.862 | 1.225 | 1.317 | 7.352 | 44.665 | 49.204 | 7.467 | 1.788 | 3.51 | 396.233
296.985 | 1.22 | 1.092 | 3.277 | 9.808 | 8.031 | 1.529 | 0.6 | 3.85 | 98.464
296.991 | 1.263 | 1.653 | 6.319 | 19.285 | 6.422 | 2.6 | 1.934 | 3.9 | 153.894
297.056 | 1.068 | 1.477 | 5.83 | 17.305 | 9.271 | 1.77 | 0.646 | 3.93 | 146.707
297.069 | 1.065 | 1.745 | 8.056 | 19.431 | 13.018 | 4.57 | 1.955 | 3.73 | 186.072
297.129 | 1.123 | 0.968 | 2.849 | 10.497 | 6.456 | 1.001 | 0.317 | 3.95 | 91.592
297.192 | 1.061 | 0.69 | 1.333 | 2.944 | 1.692 | 0.482 | 0.242 | 4.3 | 36.293
297.21 | 1.167 | 0.799 | 1.535 | 3.88 | 2.139 | 0.66 | 0.486 | 4.16 | 44.387
297.242 | 1.17 | 0.781 | 1.564 | 4.589 | 2.634 | 0.474 | 0.319 | 4.18 | 48.219
297.265 | 1.181 | 0.908 | 2.248 | 6.173 | 2.92 | 0.838 | 0.34 | 4.14 | 60.421
297.354 | 1.121 | 0.781 | 1.505 | 7.162 | 6.066 | 2.14 | 0.565 | 3.71 | 71.748
297.366 | 1.206 | 0.778 | 1.477 | 2.429 | 2.822 | 1.105 | 0.218 | 4.1 | 41.108
297.408 | 1.315 | 1.339 | 4.832 | 16.151 | 9.525 | 1.603 | 0.881 | 3.89 | 138.658
297.482 | 1.273 | 0.781 | 0.957 | 2.227 | 1.214 | 0.514 | 0.187 | 4.49 | 32.142
297.491 | 1.254 | 0.836 | 1.328 | 3.915 | 1.869 | 0.68 | 0.31 | 4.26 | 43.374
297.535 | 1.04 | 0.968 | 2.971 | 9.038 | 5.257 | 1.505 | 0.454 | 3.92 | 83.326
297.606 | 1.251 | 1.032 | 1.745 | 6.534 | 1.978 | 0.734 | 0.304 | 4.24 | 57.516
297.618 | 1.116 | 0.886 | 1.214 | 3.794 | 1.763 | 0.461 | 0.297 | 4.29 | 40.879
297.657 | 1.234 | 1.073 | 3.145 | 7.558 | 6.264 | 1.765 | 1.071 | 3.82 | 84.428
297.727 | 1.214 | 0.939 | 1.613 | 5.516 | 3.483 | 0.943 | 0.227 | 4.08 | 56.829
297.742 | 1.251 | 0.826 | 2.048 | 5.92 | 3.215 | 0.726 | 0.362 | 4.12 | 59.091
297.781 | 1.103 | 0.795 | 1.695 | 5.75 | 4.047 | 0.563 | 0.258 | 4.05 | 57.491
297.831 | 1.207 | 1.079 | 3.108 | 9.479 | 6.514 | 1.196 | 0.66 | 3.91 | 90.975
297.898 | 1.256 | 0.823 | 2.481 | 5.866 | 3.183 | 0.816 | 0.51 | 4.1 | 61.29
297.914 | 1.332 | 0.963 | 2.202 | 7.89 | 5.36 | 0.892 | 0.259 | 4.01 | 75.793
297.955 | 1.162 | 1.012 | 3.771 | 12.093 | 5.748 | 1.335 | 0.507 | 3.97 | 101.852
298.031 | 1.247 | 0.788 | 0.907 | 2.578 | 1.236 | 0.427 | 0.193 | 4.48 | 33.059
298.038 | 1.099 | 0.784 | 1.93 | 4.637 | 2.426 | 0.486 | 0.226 | 4.23 | 49.072
298.082 | 1.207 | 0.85 | 1.794 | 4.183 | 1.801 | 0.507 | 0.356 | 4.3 | 46.023
298.148 | 1.15 | 1.206 | 5.229 | 16.584 | 12.868 | 2.072 | 0.976 | 3.78 | 151.497
298.163 | 1.205 | 0.926 | 2.548 | 8.901 | 5.578 | 0.877 | 0.426 | 3.97 | 81.254
298.206 | 1.224 | 1.196 | 4.744 | 12.829 | 5.962 | 1.287 | 0.858 | 3.99 | 112.094
298.278 | 1.174 | 0.89 | 4.701 | 10.049 | 5.345 | 1.606 | 0.654 | 3.98 | 97.163
298.288 | 1.131 | 0.948 | 3.806 | 11.065 | 6.847 | 1.59 | 0.834 | 3.87 | 101.449
298.332 | 1.185 | 1.352 | 6.496 | 19.774 | 10.317 | 2.494 | 1.071 | 3.87 | 164.993
298.357 | 1.277 | 1.434 | 5.149 | 15.079 | 12.885 | 1.927 | 0.967 | 3.8 | 147.082
298.469 | 1.143 | 0.932 | 3.078 | 8.391 | 5.872 | 1.211 | 0.517 | 3.93 | 83.105
298.477 | 1.175 | 1.214 | 3.673 | 10.814 | 8.385 | 1.094 | 0.603 | 3.9 | 105.071
298.538 | 1.333 | 1.673 | 7.565 | 29.181 | 11.672 | 2.615 | 1.472 | 3.89 | 215.631
298.553 | 1.3 | 2.214 | 7.089 | 25.368 | 18.091 | 4.905 | 3.998 | 3.61 | 227.377
298.621 | 1.23 | 1.502 | 7.709 | 23.535 | 12.24 | 2.478 | 1.06 | 3.88 | 193.041
298.632 | 1.096 | 1.997 | 10.627 | 35.558 | 21.974 | 3.613 | 1.517 | 3.79 | 289.691
298.691 | 1.182 | 2.675 | 16.101 | 52.085 | 24.362 | 4.47 | 2.609 | 3.84 | 397.804
298.71 | 1.186 | 1.481 | 6.85 | 21.344 | 9.596 | 2.015 | 0.825 | 3.94 | 170.46
298.776 | 1.138 | 1.084 | 3.763 | 18.719 | 4.271 | 1.47 | 1.278 | 3.95 | 125.189
298.788 | 1.28 | 1.533 | 7.687 | 18.579 | 10.389 | 2.969 | 0.873 | 3.9 | 168.884
298.832 | 1.187 | 1.401 | 6.36 | 17.365 | 8.357 | 1.998 | 0.925 | 3.94 | 147.969
298.857 | 1.311 | 1.099 | 3.209 | 9.925 | 5.428 | 2.44 | 1.287 | 3.81 | 93.972
298.969 | 1.308 | 1.379 | 5.107 | 16.356 | 10.614 | 1.447 | 1.074 | 3.87 | 144.195
298.975 | 1.112 | 1.287 | 6.325 | 23.833 | 12.3 | 1.883 | 1.826 | 3.81 | 184.954
299.041 | 1.229 | 1.113 | 3.866 | 12.265 | 6.057 | 1.142 | 0.945 | 3.95 | 105.068
299.053 | 1.559 | 3.342 | 22.238 | 56.771 | 35.128 | 9.794 | 4.953 | 3.73 | 499.167
299.098 | 1.386 | 2.165 | 9.53 | 37.164 | 16.948 | 4.596 | 2.749 | 3.78 | 281.778
299.124 | 1.066 | 0.827 | 2.454 | 7.069 | 3.079 | 1.216 | 0.412 | 4.04 | 65.046
299.237 | 1.188 | 1.521 | 7.004 | 28.767 | 17.603 | 2.182 | 1.79 | 3.77 | 226.493
299.314 | 1.247 | 1.326 | 4.459 | 12.337 | 5.609 | 1.466 | 0.747 | 4 | 108.834
299.387 | 1.216 | 0.998 | 3.817 | 13.305 | 8.619 | 1.943 | 0.874 | 3.82 | 117.418
299.397 | 1.145 | 1.719 | 7.027 | 30.239 | 14.358 | 2.771 | 1.391 | 3.83 | 224.42
299.458 | 1.204 | 1.085 | 3.544 | 9.577 | 6.777 | 1.217 | 0.694 | 3.92 | 94.426
299.475 | 1.211 | 0.861 | 2.893 | 6.004 | 4.559 | 0.928 | 0.642 | 3.99 | 68.294
299.513 | 1.102 | 1.293 | 4.943 | 15.339 | 8.148 | 1.828 | 1.306 | 3.86 | 130.951
299.594 | 1.093 | 0.84 | 1.451 | 4.657 | 2.397 | 0.653 | 0.277 | 4.17 | 47.345
299.6 | 1.314 | 3.782 | 22.382 | 51.947 | 24.25 | 9.904 | 6.859 | 3.75 | 451.008
299.642 | 1.12 | 0.807 | 2.005 | 5.085 | 3.075 | 1.39 | 0.456 | 3.98 | 55.504
299.71 | 1.184 | 1.049 | 3.946 | 14.303 | 8.779 | 1.921 | 1.089 | 3.81 | 122.788
299.725 | 1.165 | 0.852 | 2.979 | 7.341 | 5.841 | 1.561 | 0.881 | 3.83 | 79.049
299.787 | 1.088 | 1.098 | 5.995 | 18.083 | 7.925 | 2.516 | 1.042 | 3.88 | 146.358
299.803 | 1.436 | 2.234 | 11.993 | 29.882 | 15.323 | 2.901 | 1.699 | 3.92 | 256.418
299.849 | 1.209 | 1.305 | 7.644 | 20.211 | 10.524 | 1.802 | 1.398 | 3.9 | 171.928
299.874 | 1.248 | 1.546 | 11.118 | 26.868 | 17.238 | 5.134 | 1.91 | 3.77 | 244.968
299.992 | 1.258 | 1.258 | 7.002 | 18.286 | 8.889 | 3.029 | 1.634 | 3.84 | 158.867
300.075 | 1.249 | 0.943 | 2.937 | 5.949 | 4.231 | 1.553 | 0.329 | 4.01 | 69.017
300.085 | 1.131 | 1.184 | 5.686 | 20.308 | 14.148 | 1.563 | 1.389 | 3.78 | 171.642
300.127 | 1.165 | 0.795 | 1.693 | 4.492 | 3.421 | 0.566 | 0.248 | 4.12 | 51.003
300.195 | 1.048 | 0.801 | 1.567 | 4.384 | 2.181 | 0.55 | 0.284 | 4.2 | 45.435
300.21 | 1.249 | 2.108 | 19.035 | 43.069 | 34.338 | 4.554 | 1.843 | 3.79 | 402.804
300.242 | 1.14 | 0.845 | 0.757 | 2.342 | 1.071 | 0.361 | 0.214 | 4.51 | 30.347
300.266 | 1.051 | 0.801 | 2.522 | 6.238 | 4.397 | 0.736 | 0.28 | 4.04 | 64.67
300.36 | 1.148 | 0.82 | 3.081 | 7.881 | 4.079 | 0.662 | 0.296 | 4.1 | 73.744
300.368 | 1.256 | 1.375 | 6.345 | 24.41 | 12.243 | 2.792 | 1.419 | 3.82 | 190.14
300.436 | 1.302 | 2.865 | 32.508 | 58.678 | 27.784 | 5.925 | 2.171 | 3.97 | 520.93
300.444 | 1.188 | 0.849 | 1.065 | 5.732 | 3.125 | 0.872 | 0.208 | 4.06 | 52.994
300.514 | 1.153 | 1.439 | 6.786 | 16.278 | 7.716 | 4.099 | 3.773 | 3.66 | 150.865
300.523 | 1.248 | 1 | 1.559 | 5.807 | 4.329 | 0.985 | 0.393 | 3.99 | 61.114
300.587 | 1.246 | 0.967 | 1.588 | 4.311 | 2.046 | 0.525 | 0.368 | 4.28 | 47.258
300.602 | 1.17 | 1.397 | 7.469 | 15.97 | 12.609 | 3.235 | 1.331 | 3.79 | 163.421
300.64 | 1.281 | 1.64 | 8.352 | 39.148 | 20.377 | 6.107 | 1.436 | 3.73 | 291.936
300.717 | 1.064 | 1.884 | 15.323 | 39.268 | 25.938 | 6.52 | 1.639 | 3.76 | 344.93
300.726 | 1.15 | 1.345 | 6.585 | 25.299 | 13.489 | 2.057 | 1.558 | 3.81 | 196.382
300.793 | 1.206 | 1.052 | 3.914 | 15.718 | 10.435 | 1.336 | 0.789 | 3.83 | 131.964
300.861 | 1.091 | 2.274 | 10.249 | 18.366 | 12.872 | 2.861 | 1.795 | 3.88 | 192.122
300.937 | 1.112 | 0.706 | 0.836 | 3.784 | 1.852 | 0.311 | 0.098 | 4.32 | 37.608
300.95 | 1.217 | 0.951 | 1.683 | 5.73 | 3.112 | 0.712 | 0.386 | 4.11 | 56.708
300.972 | 0.152 | 0.111 | 0.086 | 0.076 | 0.051 | 0.034 | 0.021 | 5.1 | 2.701
301.021 | 1.127 | 1.041 | 3.656 | 15.31 | 5.5 | 1.973 | 0.599 | 3.93 | 114.7
301.051 | 1.269 | 1.015 | 1.799 | 7.329 | 3.345 | 0.815 | 0.358 | 4.1 | 65.307
301.097 | 1.104 | 0.812 | 1.374 | 4.662 | 3.224 | 0.453 | 0.194 | 4.14 | 48.892
301.146 | 1.125 | 0.757 | 0.898 | 1.415 | 1.543 | 0.549 | 0.178 | 4.4 | 28.477
301.194 | 1.13 | 0.769 | 2.257 | 4.17 | 3.305 | 0.538 | 0.199 | 4.18 | 51.678
301.242 | 1.021 | 0.824 | 2.416 | 5.838 | 3.872 | 0.928 | 0.216 | 4.05 | 61.21
301.286 | 1.047 | 0.767 | 3.405 | 5.764 | 4.013 | 0.976 | 0.292 | 4.08 | 66.293
301.336 | 1.124 | 0.713 | 1.349 | 6.174 | 4.089 | 0.779 | 0.279 | 3.98 | 57.693
301.438 | 0.161 | 0.112 | 0.085 | 0.063 | 0.044 | 0.03 | 0.02 | 5.22 | 2.692
301.444 | 1.216 | 0.909 | 1.083 | 2.522 | 2.206 | 0.64 | 0.358 | 4.22 | 37.725
301.471 | 1.22 | 0.995 | 2.702 | 8.667 | 6.121 | 1.125 | 0.862 | 3.88 | 84.166
301.54 | 1.224 | 1.117 | 3.875 | 9.91 | 4.233 | 0.99 | 0.347 | 4.12 | 89.31
301.554 | 1.266 | 0.934 | 2.011 | 6.625 | 2.807 | 0.726 | 0.386 | 4.15 | 61.278
301.599 | 1.202 | 0.842 | 1.336 | 3.92 | 1.642 | 0.504 | 0.299 | 4.32 | 42.057
301.624 | 0.996 | 0.783 | 2.301 | 7.189 | 2.937 | 0.736 | 0.38 | 4.09 | 62.595
301.718 | 1.052 | 0.713 | 0.935 | 1.969 | 1.038 | 0.541 | 0.165 | 4.45 | 28.553
301.725 | 1.054 | 0.771 | 2.278 | 7.179 | 3.5 | 1.104 | 1.137 | 3.87 | 65.954
301.763 | 1.183 | 0.904 | 1.615 | 4.686 | 2.006 | 0.601 | 0.345 | 4.24 | 48.096
301.79 | 1.141 | 0.808 | 2.629 | 3.736 | 2.93 | 0.515 | 0.283 | 4.24 | 51.029
301.884 | 1.078 | 0.753 | 1.972 | 6.736 | 3.113 | 0.811 | 0.453 | 4.04 | 60.28
301.902 | 1.098 | 0.769 | 1.832 | 6.259 | 2.408 | 0.695 | 0.368 | 4.13 | 55.48
301.986 | 1.108 | 0.772 | 1.577 | 5.091 | 2.331 | 0.658 | 0.518 | 4.1 | 49.459
302.061 | 0.16 | 0.111 | 0.085 | 0.069 | 0.04 | 0.032 | 0.025 | 5.16 | 2.694
302.07 | 1.214 | 0.95 | 0.983 | 2.622 | 1.246 | 0.496 | 0.278 | 4.44 | 34.61
302.092 | 1.163 | 0.938 | 0.936 | 2.539 | 2.41 | 0.642 | 0.232 | 4.22 | 37.35
302.101 | 1.133 | 0.786 | 1.186 | 3.842 | 2.698 | 0.556 | 0.17 | 4.18 | 43.322
302.14 | 1.073 | 0.775 | 2.316 | 5.25 | 4.036 | 0.755 | 0.404 | 4.02 | 58.763
302.209 | 1.23 | 0.913 | 1.258 | 4.43 | 2.002 | 0.376 | 0.178 | 4.34 | 45.037
302.286 | 0.158 | 0.108 | 0.088 | 0.069 | 0.043 | 0.035 | 0.03 | 5.09 | 2.695
302.32 | 1.19 | 0.872 | 2.294 | 7.193 | 5.072 | 0.633 | 0.258 | 4.03 | 70.545
302.393 | 0.158 | 0.112 | 0.087 | 0.06 | 0.04 | 0.035 | 0.02 | 5.2 | 2.667
302.423 | 1.181 | 0.82 | 1.087 | 2.684 | 1.374 | 0.777 | 0.882 | 4.08 | 35.913
302.474 | 1.096 | 0.764 | 1.307 | 3.881 | 1.806 | 0.575 | 0.262 | 4.25 | 41.147
302.546 | 1.117 | 0.854 | 2.533 | 6.988 | 3.334 | 1.849 | 0.355 | 3.97 | 67.617
302.553 | 1.323 | 1.481 | 8.681 | 29.101 | 24.557 | 5.624 | 3.408 | 3.59 | 266.283
302.594 | 1.325 | 0.966 | 2.291 | 8.243 | 2.734 | 0.776 | 0.604 | 4.12 | 69.854
302.66 | 1.102 | 0.765 | 2.334 | 7.905 | 4.02 | 1.69 | 1.263 | 3.79 | 72.294
302.728 | 1.145 | 0.734 | 1.473 | 5.77 | 2.541 | 0.765 | 0.302 | 4.11 | 52.313
302.741 | 1.2 | 0.826 | 1.595 | 3.686 | 1.82 | 0.574 | 0.33 | 4.29 | 43.016
302.785 | 1.182 | 0.838 | 0.89 | 3.055 | 1.361 | 0.343 | 0.1 | 4.49 | 34.836
302.857 | 1.182 | 0.859 | 1.395 | 1.896 | 2.274 | 0.692 | 0.228 | 4.27 | 36.428
302.875 | 1.113 | 0.733 | 1.339 | 4.531 | 2.051 | 0.514 | 0.174 | 4.24 | 44.363
302.96 | 1.207 | 0.914 | 0.919 | 2.511 | 1.252 | 0.307 | 0.198 | 4.54 | 33.137
302.977 | 1.204 | 0.954 | 2.573 | 8.175 | 3.147 | 0.955 | 0.378 | 4.11 | 71.445
303.011 | 1.101 | 0.963 | 3.937 | 10.688 | 5.357 | 1.225 | 0.85 | 3.95 | 95.298
303.038 | 1.174 | 0.835 | 1.55 | 4.951 | 1.808 | 0.566 | 0.318 | 4.25 | 47.656
303.133 | 1.3 | 1.005 | 1.778 | 5.313 | 1.898 | 0.63 | 0.43 | 4.26 | 52.653
303.148 | 1.316 | 1.022 | 0.675 | 1.614 | 1.358 | 0.283 | 0.103 | 4.7 | 29.913
303.181 | 1.322 | 1.015 | 2.883 | 8.829 | 4.431 | 1.548 | 0.986 | 3.92 | 82.449
303.207 | 1.075 | 0.905 | 3.262 | 13.276 | 7.086 | 2.035 | 0.72 | 3.82 | 108.419
303.302 | 1.168 | 1.038 | 4.429 | 13.933 | 7.969 | 2.26 | 1.583 | 3.78 | 122.289
303.319 | 1.159 | 0.721 | 0.836 | 4.112 | 7.758 | 1.117 | 0.261 | 3.69 | 58.836
303.354 | 1.246 | 1.674 | 4.71 | 17.543 | 5.752 | 3.592 | 3.681 | 3.68 | 140.606
303.382 | 1.1 | 0.905 | 4.204 | 8.058 | 4.867 | 1.673 | 0.616 | 3.97 | 84.94
303.475 | 1.316 | 1.163 | 4.34 | 10.879 | 5.033 | 1.584 | 1.106 | 3.96 | 100.78
303.491 | 1.239 | 1.498 | 7.146 | 25.705 | 11.189 | 2.46 | 1.594 | 3.86 | 196.293
303.529 | 1.232 | 1.78 | 10.58 | 38.247 | 19.238 | 4.715 | 2.003 | 3.78 | 294.338
303.615 | 1.186 | 0.981 | 3.641 | 12.939 | 4.504 | 1.384 | 0.658 | 4 | 101.093
303.632 | 1.956 | 6.145 | 29.656 | 95.697 | 32.713 | 7.566 | 5.851 | 3.9 | 700.752
303.675 | 1.233 | 0.992 | 3.166 | 10.442 | 3.536 | 1.569 | 0.693 | 4 | 86.612
303.748 | 1.029 | 0.816 | 1.848 | 4.404 | 3.257 | 0.8 | 0.136 | 4.11 | 50.464
303.757 | 1.051 | 0.751 | 2.588 | 9.478 | 3.293 | 0.918 | 0.465 | 4.04 | 74.896
303.801 | 1.298 | 1.062 | 3.318 | 10.111 | 5.429 | 1.633 | 0.533 | 3.96 | 92.578
303.873 | 1.115 | 0.818 | 3.762 | 9.945 | 4.592 | 2.555 | 1.131 | 3.82 | 91.324
303.886 | 1.144 | 0.7 | 0.808 | 2.001 | 0.964 | 0.311 | 0.147 | 4.6 | 27.913
303.945 | 1.283 | 1.19 | 5.575 | 16.076 | 8.928 | 1.73 | 1.112 | 3.89 | 139.659
303.961 | 1.228 | 0.86 | 1.905 | 2.747 | 3.116 | 0.806 | 0.316 | 4.15 | 45.538
304.002 | 1.12 | 0.743 | 1.336 | 4.007 | 2.649 | 0.998 | 0.423 | 4.02 | 45.378
304.068 | 1.305 | 0.957 | 1.327 | 4.283 | 2.234 | 0.792 | 0.305 | 4.22 | 47.235
304.086 | 1.194 | 1.013 | 3.685 | 10.009 | 4.295 | 1.556 | 0.524 | 4.01 | 89.418
304.129 | 1.245 | 1.016 | 1.193 | 3.86 | 2.03 | 0.947 | 0.484 | 4.15 | 44.681
304.195 | 1.23 | 0.866 | 2.527 | 10.066 | 4.505 | 1.175 | 0.453 | 3.99 | 83.022
304.21 | 1.275 | 0.942 | 0.726 | 2.668 | 1.08 | 0.314 | 0.135 | 4.61 | 32.881
304.251 | 1.257 | 1.657 | 10.64 | 28.79 | 11.828 | 3.151 | 1.733 | 3.91 | 230.623
304.338 | 1.041 | 0.698 | 1.06 | 4.126 | 1.814 | 0.633 | 0.156 | 4.21 | 40.146
304.35 | 1.278 | 1.096 | 3.093 | 14.03 | 6.202 | 1.859 | 1.239 | 3.84 | 110.67
304.393 | 1.281 | 1.145 | 4.383 | 19.333 | 10.868 | 2.715 | 1.252 | 3.77 | 154.369
304.466 | 1.352 | 1.197 | 3.867 | 18.661 | 6.659 | 5.188 | 5.308 | 3.46 | 146.285
304.476 | 1.223 | 1.083 | 4.905 | 25.185 | 9.449 | 3.837 | 1.721 | 3.76 | 178.068
304.538 | 1.286 | 1.025 | 3.036 | 7.327 | 4.54 | 1.143 | 0.52 | 4.03 | 76.068
304.554 | 1.278 | 0.913 | 2.424 | 4.884 | 3.074 | 0.863 | 0.495 | 4.13 | 57.523
304.613 | 1.229 | 0.993 | 3.375 | 10.369 | 5.965 | 1.895 | 0.764 | 3.88 | 95.359
304.69 | 1.326 | 0.997 | 0.879 | 2.304 | 1.156 | 0.373 | 0.174 | 4.61 | 33.257
304.76 | 1.174 | 0.806 | 0.969 | 2.628 | 1.846 | 0.534 | 0.24 | 4.3 | 35.255
304.772 | 1.207 | 0.867 | 1.374 | 4.083 | 2.114 | 0.804 | 0.841 | 4.04 | 45.647
304.813 | 1.195 | 0.754 | 0.826 | 2.16 | 1.167 | 0.402 | 0.133 | 4.54 | 30.102
304.884 | 1.104 | 1.023 | 7.924 | 39.506 | 17.681 | 5.215 | 2.655 | 3.7 | 277.64
304.897 | 1.253 | 1.387 | 6.461 | 25.434 | 11.233 | 5.961 | 4.659 | 3.57 | 201.412
304.958 | 1.09 | 0.745 | 1.255 | 3.948 | 1.894 | 0.449 | 0.281 | 4.25 | 41.024
305.022 | 1.2 | 0.976 | 2.28 | 6.877 | 2.707 | 0.97 | 0.389 | 4.13 | 63.612
305.085 | 1.053 | 0.764 | 0.689 | 1.641 | 0.933 | 0.358 | 0.309 | 4.49 | 25.786
305.135 | 1.197 | 0.957 | 1.584 | 5.693 | 2.261 | 0.535 | 0.255 | 4.24 | 52.921
305.163 | 0.155 | 0.113 | 0.083 | 0.075 | 0.049 | 0.037 | 0.025 | 5.08 | 2.723
305.212 | 0.16 | 0.109 | 0.088 | 0.073 | 0.044 | 0.027 | 0.02 | 5.21 | 2.708
305.241 | 1.231 | 0.817 | 1.43 | 3.014 | 1.752 | 0.623 | 0.155 | 4.37 | 39.385
305.268 | 1.256 | 0.888 | 0.783 | 2.604 | 3.585 | 1.5 | 0.172 | 3.93 | 42.373
305.315 | 1.129 | 0.738 | 1.095 | 4.42 | 2.581 | 0.749 | 0.306 | 4.09 | 45.037
305.361 | 1.298 | 0.984 | 1.819 | 4.827 | 3.639 | 0.874 | 0.373 | 4.09 | 56.43
305.405 | 1.184 | 0.82 | 1.019 | 1.904 | 1.092 | 0.353 | 0.19 | 4.59 | 30.09
305.456 | 1.246 | 0.92 | 2.195 | 8.321 | 2.565 | 0.721 | 0.344 | 4.17 | 67.985
305.503 | 1.239 | 0.756 | 1.053 | 3.245 | 1.765 | 0.6 | 0.345 | 4.25 | 38.292
305.549 | 1.333 | 1.011 | 2.447 | 3.4 | 3.749 | 0.932 | 0.361 | 4.13 | 54.709
305.594 | 1.253 | 1.026 | 3.259 | 12.793 | 4.582 | 1.251 | 0.532 | 4.02 | 99.173
305.641 | 1.364 | 1.122 | 3.05 | 6.613 | 5.461 | 1.203 | 1.085 | 3.91 | 77.86
305.69 | 1.222 | 0.905 | 2.1 | 3.407 | 3.372 | 0.861 | 0.328 | 4.12 | 50.281
305.771 | 1.074 | 0.791 | 1.993 | 7.515 | 2.602 | 0.718 | 0.386 | 4.11 | 61.921
305.796 | 1.193 | 0.76 | 0.782 | 2.857 | 1.056 | 0.253 | 0.146 | 4.55 | 32.069
305.845 | 1.191 | 0.747 | 0.773 | 3.063 | 1.671 | 0.427 | 0.193 | 4.34 | 34.995
305.889 | 1.263 | 0.877 | 2.508 | 6.923 | 2.907 | 0.72 | 0.282 | 4.18 | 64.779
305.977 | 1.255 | 0.877 | 2.806 | 9.009 | 7.253 | 1.302 | 0.409 | 3.88 | 88.882
305.993 | 1.299 | 0.779 | 1.491 | 3.204 | 1.953 | 0.548 | 0.497 | 4.25 | 41.491
306.029 | 1.296 | 0.925 | 1.263 | 3.034 | 2.113 | 0.623 | 0.298 | 4.29 | 40.956
306.096 | 1.214 | 1.234 | 6.827 | 23.17 | 12.799 | 4.645 | 2.261 | 3.69 | 192.668
306.174 | 1.302 | 0.873 | 1.659 | 3.431 | 1.739 | 0.453 | 0.223 | 4.41 | 42.72
306.237 | 1.186 | 1.038 | 3.13 | 8.131 | 3.61 | 2.378 | 1.173 | 3.85 | 79.464
306.311 | 1.127 | 0.775 | 1.339 | 6.045 | 3.325 | 1.041 | 0.332 | 3.99 | 55.804
306.32 | 1.084 | 0.719 | 0.696 | 2.007 | 0.927 | 0.309 | 0.146 | 4.58 | 26.951
306.36 | 1.154 | 0.725 | 1.001 | 1.991 | 1.127 | 0.316 | 0.127 | 4.59 | 29.535
306.409 | 1.19 | 0.866 | 2.498 | 6.919 | 4.318 | 1.109 | 0.534 | 3.98 | 69.397
306.476 | 1.285 | 0.931 | 1.958 | 7.378 | 4.071 | 1.083 | 0.252 | 4.04 | 68.515
306.494 | 1.305 | 0.968 | 2.671 | 8.936 | 4.576 | 0.634 | 0.329 | 4.09 | 79.367
306.533 | 1.219 | 0.774 | 1.027 | 2.305 | 1.419 | 0.604 | 0.442 | 4.29 | 33.443
306.599 | 1.231 | 0.975 | 2.627 | 11.039 | 3.9 | 1.098 | 0.434 | 4.04 | 86.094
306.666 | 1.136 | 0.764 | 0.567 | 1.033 | 0.604 | 0.282 | 0.105 | 4.9 | 21.99
306.68 | 1.201 | 0.911 | 4.402 | 10.291 | 3.573 | 1.475 | 0.411 | 4.09 | 91.128
306.717 | 1.068 | 1.305 | 6.59 | 29.695 | 12.948 | 2.663 | 1.531 | 3.81 | 212.739
306.792 | 1.093 | 0.789 | 1.318 | 2.931 | 2.376 | 1.065 | 0.504 | 4.02 | 40.46
306.807 | 1.157 | 0.828 | 2.661 | 10.778 | 5.359 | 1.295 | 0.385 | 3.94 | 88.537
306.841 | 1.029 | 0.725 | 1.398 | 4.988 | 2.573 | 0.675 | 0.305 | 4.09 | 47.874
306.87 | 0.158 | 0.112 | 0.088 | 0.071 | 0.043 | 0.027 | 0.023 | 5.18 | 2.706
306.925 | 1.213 | 1.005 | 4.925 | 20.627 | 10.324 | 2.174 | 0.614 | 3.86 | 157.587
306.998 | 1.161 | 0.907 | 1.142 | 3.862 | 2.579 | 0.613 | 0.191 | 4.2 | 43.883
307.007 | 1.178 | 0.793 | 2.596 | 4.395 | 2.306 | 0.624 | 0.255 | 4.28 | 51.982
307.045 | 1.097 | 0.774 | 1.149 | 4.703 | 2.365 | 0.728 | 0.495 | 4.06 | 45.923
307.095 | 1.214 | 0.957 | 2.932 | 5.155 | 4.456 | 1.063 | 0.212 | 4.08 | 65.231
307.166 | 1.197 | 0.948 | 1.986 | 4.498 | 1.992 | 0.583 | 0.248 | 4.31 | 49.377
307.179 | 1.092 | 0.772 | 2.306 | 8.62 | 4.476 | 1.208 | 0.294 | 3.97 | 74.415
307.215 | 1.06 | 0.761 | 1.06 | 2.376 | 2.038 | 0.6 | 0.336 | 4.18 | 34.442
307.242 | 20.175 | 58.228 | 95.578 | 249.689 | 253.552 | 71.869 | 25.593 | 3.74 | 2897.221
307.29 | 1.157 | 0.82 | 1.179 | 3.185 | 1.874 | 0.511 | 0.402 | 4.24 | 38.693
307.405 | 1.235 | 0.797 | 1.161 | 3.393 | 1.63 | 0.364 | 0.188 | 4.4 | 38.608
307.413 | 1.236 | 0.8 | 1.194 | 5.16 | 3.647 | 1.074 | 1.071 | 3.82 | 54.217
307.455 | 1.116 | 0.835 | 3.22 | 9.092 | 5.104 | 0.919 | 0.792 | 3.95 | 83.233
307.529 | 1.096 | 0.761 | 1.303 | 4.364 | 3.512 | 0.595 | 0.211 | 4.07 | 48.142
307.538 | 1.183 | 0.793 | 2.326 | 3.839 | 2.497 | 0.872 | 0.812 | 4.06 | 50.068
307.582 | 1.07 | 0.816 | 2.074 | 7.258 | 4.801 | 0.552 | 0.434 | 3.98 | 67.725
307.652 | 1.193 | 1.128 | 6.155 | 10.777 | 6.877 | 1.333 | 0.814 | 4 | 113.115
307.664 | 1.117 | 0.771 | 1.586 | 5.644 | 2.636 | 0.893 | 0.304 | 4.09 | 52.948
307.726 | 1.152 | 0.796 | 1.317 | 4.753 | 2.074 | 0.593 | 0.292 | 4.2 | 46.133
307.741 | 1.215 | 1.56 | 9.756 | 18.229 | 10.458 | 3.754 | 3.006 | 3.78 | 181.449
307.773 | 1.309 | 1.01 | 2.201 | 4.668 | 3.392 | 1.026 | 0.232 | 4.14 | 57.357
307.798 | 0.928 | 0.898 | 3.565 | 9.363 | 6.734 | 1.602 | 0.42 | 3.87 | 90.992
307.849 | 1.098 | 0.828 | 1.674 | 5.233 | 3.507 | 0.521 | 0.295 | 4.09 | 53.814
307.941 | 1.339 | 0.941 | 2.385 | 8.647 | 6.024 | 0.997 | 0.67 | 3.92 | 82.271
308.015 | 1.13 | 0.814 | 2.421 | 6.396 | 3.8 | 0.629 | 0.285 | 4.1 | 63.423
308.023 | 1.24 | 0.808 | 1.657 | 6.076 | 2.198 | 0.685 | 0.295 | 4.2 | 54.379
308.083 | 1.245 | 0.763 | 0.686 | 2.892 | 1.472 | 0.301 | 0.185 | 4.44 | 33.498
308.101 | 1.277 | 1.012 | 1.507 | 5.255 | 2.76 | 0.624 | 0.484 | 4.15 | 53.575
308.13 | 1.262 | 0.845 | 1.693 | 5.776 | 3.811 | 0.539 | 0.203 | 4.12 | 58.181
308.154 | 1.206 | 0.86 | 1.503 | 4.412 | 2.8 | 0.637 | 0.233 | 4.18 | 48.673
308.241 | 1.172 | 0.995 | 2.108 | 5.919 | 3.767 | 0.593 | 0.356 | 4.11 | 61.232
308.259 | 1.26 | 0.92 | 1.718 | 5.51 | 2.935 | 1.07 | 0.347 | 4.09 | 56.262
308.299 | 1.097 | 1.033 | 4.959 | 19.957 | 13.375 | 3.41 | 1.096 | 3.71 | 166.536
308.378 | 1.211 | 0.912 | 2.393 | 5.12 | 2.883 | 0.961 | 0.305 | 4.15 | 57.265
308.428 | 1.327 | 0.999 | 1.72 | 5.201 | 3.744 | 0.497 | 0.26 | 4.16 | 57.173
308.455 | 1.251 | 0.921 | 1.915 | 4.989 | 4.567 | 0.861 | 0.233 | 4.04 | 59.469
308.502 | 1.277 | 1.166 | 3.622 | 12.96 | 9.333 | 1.011 | 0.684 | 3.88 | 116.59
308.554 | 1.346 | 0.916 | 2.508 | 9.997 | 5.47 | 1.029 | 0.454 | 3.98 | 86.371
308.608 | 1.21 | 0.79 | 1.776 | 6.003 | 4.482 | 0.692 | 0.29 | 4.02 | 61.219
308.656 | 1.349 | 0.859 | 0.892 | 3.304 | 1.382 | 0.363 | 0.185 | 4.48 | 37.333
308.704 | 1.081 | 0.752 | 2.645 | 11.498 | 4.263 | 0.449 | 0.233 | 4.07 | 85.214
308.749 | 1.106 | 0.777 | 1.126 | 4.065 | 2.678 | 0.433 | 0.252 | 4.16 | 43.44
308.801 | 1.184 | 0.968 | 2.196 | 6.397 | 3.788 | 0.787 | 0.179 | 4.12 | 63.776
308.852 | 0.155 | 0.113 | 0.086 | 0.073 | 0.043 | 0.034 | 0.015 | 5.2 | 2.697
308.896 | 1.296 | 0.93 | 2.301 | 7.811 | 2.491 | 1.064 | 0.335 | 4.15 | 67.334
308.923 | 1.063 | 0.764 | 2.111 | 4.721 | 2.58 | 0.672 | 0.529 | 4.11 | 51.073
308.974 | 1.228 | 0.849 | 1.57 | 2.85 | 1.299 | 0.449 | 0.156 | 4.51 | 37.887
309.02 | 1.217 | 1.016 | 2.309 | 8.692 | 4.465 | 0.745 | 0.349 | 4.05 | 76.164
309.067 | 1.196 | 0.903 | 1.545 | 3.166 | 1.761 | 0.491 | 0.17 | 4.4 | 40.616
309.159 | 1.105 | 0.778 | 1.267 | 5.406 | 2.831 | 0.505 | 0.445 | 4.08 | 50.304
309.222 | 1.45 | 0.868 | 1.379 | 2.732 | 1.539 | 0.33 | 0.187 | 4.56 | 38.646
309.242 | 1.213 | 1.085 | 3.732 | 10.949 | 5.974 | 1.511 | 0.345 | 3.98 | 98.749
309.273 | 1.244 | 0.885 | 2.628 | 6.519 | 3.736 | 0.815 | 0.369 | 4.1 | 66.442
309.296 | 1.263 | 0.867 | 1.79 | 3.872 | 1.89 | 0.648 | 0.355 | 4.29 | 45.803
309.35 | 1.099 | 0.769 | 0.937 | 3.641 | 1.573 | 0.356 | 0.123 | 4.37 | 37.108
309.397 | 1.246 | 0.88 | 2.743 | 12.78 | 6.363 | 1.033 | 0.256 | 3.96 | 100.252
309.442 | 1.283 | 1.005 | 3.821 | 17.783 | 7.478 | 2.361 | 0.524 | 3.88 | 132.932
309.54 | 1.245 | 0.845 | 1.317 | 3.918 | 1.616 | 0.473 | 0.223 | 4.36 | 42.058
309.557 | 1.344 | 0.892 | 0.96 | 2.799 | 1.138 | 0.328 | 0.216 | 4.57 | 35.043
309.596 | 1.182 | 0.926 | 4.676 | 15.784 | 5.996 | 1.588 | 0.875 | 3.94 | 122.389
309.664 | 1.278 | 0.889 | 1.593 | 6.841 | 4.41 | 0.544 | 0.235 | 4.06 | 64.16
309.679 | 1.402 | 0.903 | 1.108 | 4.033 | 2.009 | 0.719 | 0.162 | 4.31 | 44.527
309.724 | 1.171 | 0.926 | 2.257 | 7.852 | 5.455 | 0.903 | 0.322 | 3.97 | 74.944
309.795 | 1.223 | 0.892 | 1.247 | 4.6 | 2.155 | 0.662 | 0.187 | 4.24 | 46.523
309.804 | 1.082 | 0.887 | 4.961 | 11.64 | 8.35 | 1.596 | 0.659 | 3.88 | 113.16
309.849 | 1.095 | 1.026 | 5.777 | 27.755 | 11.087 | 4.385 | 1.743 | 3.74 | 197.497
309.924 | 1.366 | 0.873 | 1.131 | 3.763 | 2.252 | 0.427 | 0.246 | 4.31 | 43.367
309.975 | 1.141 | 1.127 | 5.432 | 18.807 | 16.334 | 4.259 | 1.116 | 3.65 | 175.774
309.999 | 1.284 | 0.959 | 1.779 | 5.438 | 4.022 | 0.997 | 0.431 | 4.02 | 59.879
310.051 | 1.24 | 0.763 | 2.049 | 3.485 | 1.945 | 0.659 | 0.184 | 4.34 | 44.78
310.143 | 1.183 | 0.788 | 1.175 | 2.702 | 2.044 | 0.543 | 0.13 | 4.32 | 37.035
310.191 | 1.363 | 1.074 | 2.491 | 5.441 | 3.363 | 1.068 | 0.808 | 4.05 | 63.236
310.259 | 1.146 | 0.82 | 1.473 | 7.354 | 2.418 | 0.526 | 0.221 | 4.17 | 58.25
310.274 | 1.131 | 0.812 | 1.955 | 5.715 | 4.495 | 1.335 | 0.306 | 3.93 | 61.884
310.318 | 1.227 | 0.805 | 1.456 | 3.123 | 1.814 | 0.462 | 0.175 | 4.38 | 39.725
310.342 | 1.263 | 0.921 | 1.088 | 3.052 | 1.667 | 0.352 | 0.152 | 4.46 | 37.871
310.427 | 1.21 | 0.803 | 0.939 | 3.485 | 1.407 | 0.468 | 0.224 | 4.37 | 37.307
310.445 | 1.086 | 0.743 | 1.508 | 4.16 | 2.488 | 0.453 | 0.212 | 4.21 | 44.824
310.483 | 0.155 | 0.115 | 0.089 | 0.064 | 0.044 | 0.033 | 0.027 | 5.13 | 2.701
310.506 | 1.318 | 1.013 | 2.222 | 6.429 | 3.66 | 0.562 | 0.178 | 4.19 | 64.418
310.533 | 1.094 | 0.825 | 1.772 | 5.135 | 2.923 | 0.589 | 0.421 | 4.11 | 52.367
310.583 | 1.164 | 0.792 | 0.924 | 3.95 | 2.4 | 0.463 | 0.188 | 4.21 | 41.631
310.632 | 1.226 | 0.99 | 6.46 | 14.717 | 6.873 | 2.008 | 1.273 | 3.92 | 131.592
310.679 | 1.242 | 0.93 | 0.807 | 1.502 | 0.962 | 0.34 | 0.199 | 4.7 | 28.077
310.735 | 1.199 | 0.968 | 1.166 | 2.83 | 1.208 | 0.409 | 0.168 | 4.52 | 35.957
310.816 | 1.198 | 1.007 | 2.384 | 6.2 | 5.037 | 0.915 | 0.373 | 4 | 68.463
310.887 | 1.358 | 1.33 | 5.26 | 12.473 | 5.998 | 1.303 | 0.484 | 4.07 | 114.769
310.898 | 1.256 | 1.062 | 2.306 | 9.23 | 6.165 | 1.513 | 0.445 | 3.89 | 85.579
310.961 | 1.157 | 0.741 | 1.924 | 3.157 | 1.62 | 0.441 | 0.243 | 4.39 | 40.782
310.976 | 1.248 | 1.576 | 11.342 | 28.317 | 10.268 | 3.519 | 1.616 | 3.93 | 227.628
311.012 | 1.056 | 0.691 | 1.191 | 2.579 | 1.413 | 0.386 | 0.147 | 4.42 | 32.969
311.036 | 1.065 | 0.844 | 2.635 | 9.702 | 5.914 | 0.972 | 0.392 | 3.93 | 84.58
311.082 | 1.281 | 0.883 | 0.712 | 1.941 | 1.045 | 0.587 | 0.274 | 4.49 | 30.171
311.183 | 1.116 | 0.9 | 2.319 | 6.771 | 4.001 | 0.581 | 0.304 | 4.09 | 65.357
311.197 | 1.274 | 0.908 | 1.554 | 3.683 | 1.332 | 0.276 | 0.124 | 4.54 | 41.538
311.253 | 1.202 | 0.824 | 1.318 | 2.881 | 1.165 | 0.357 | 0.164 | 4.53 | 35.847
311.32 | 1.207 | 0.944 | 3.214 | 7.988 | 5.559 | 0.91 | 0.359 | 4.01 | 80.996
311.335 | 1.098 | 1.3 | 4.874 | 17.84 | 8.686 | 1.727 | 1.319 | 3.86 | 142.042
311.377 | 1.245 | 0.884 | 1.135 | 2.432 | 1.249 | 0.426 | 0.287 | 4.48 | 34.304
311.442 | 1.275 | 1.176 | 9.672 | 22.28 | 19.044 | 3.611 | 1.473 | 3.75 | 219.285
311.461 | 1.219 | 1.183 | 4.119 | 17.145 | 9.383 | 1.61 | 0.9 | 3.86 | 137.079
311.506 | 1.078 | 0.799 | 1.694 | 7.054 | 5.38 | 0.929 | 0.283 | 3.91 | 67.308
311.532 | 1.109 | 0.731 | 1.377 | 3.267 | 1.698 | 0.46 | 0.167 | 4.35 | 38.286
311.58 | 1.254 | 0.797 | 1.89 | 5.522 | 4.203 | 1.559 | 0.392 | 3.92 | 61.224
311.625 | 1.264 | 1.321 | 13.416 | 25.909 | 20.619 | 4.011 | 1.124 | 3.82 | 258.492
311.672 | 1.227 | 1.288 | 5.856 | 19.536 | 11 | 3.252 | 0.577 | 3.83 | 163.825
311.776 | 1.223 | 1.232 | 8.997 | 19.61 | 13.33 | 3.741 | 1.559 | 3.79 | 188.413
311.789 | 1.133 | 1.352 | 8.023 | 27.184 | 21.205 | 7.57 | 2.559 | 3.57 | 246.209
311.852 | 1.066 | 0.776 | 1.072 | 4.689 | 1.73 | 0.531 | 0.243 | 4.23 | 42.731
311.868 | 1.18 | 0.904 | 3.122 | 9.18 | 7.367 | 1.932 | 0.598 | 3.81 | 92.575
311.906 | 1.085 | 1.003 | 3.264 | 9.531 | 4.866 | 0.854 | 0.689 | 3.99 | 85.057
311.978 | 1.108 | 0.78 | 2.314 | 6.243 | 5.121 | 1.397 | 0.432 | 3.88 | 67.567
311.992 | 1.346 | 1.507 | 14.462 | 39.092 | 23.263 | 6.712 | 2.696 | 3.74 | 333.054
312.027 | 1.213 | 1.246 | 10.344 | 33.106 | 15.769 | 9.084 | 10.641 | 3.39 | 276.224
312.051 | 1.068 | 0.792 | 2.972 | 6.674 | 4.553 | 0.769 | 0.394 | 4.03 | 69.374
312.116 | 1.242 | 1.133 | 3.746 | 13.887 | 9.587 | 1.929 | 0.559 | 3.83 | 122.949
312.213 | 1.074 | 0.922 | 3.472 | 9.356 | 8.233 | 2.477 | 0.71 | 3.74 | 98.198
312.226 | 1.137 | 0.91 | 2.165 | 8.757 | 4.315 | 1.613 | 1.432 | 3.78 | 76.879
312.269 | 1.268 | 1.009 | 1.638 | 4.435 | 2.37 | 0.755 | 0.318 | 4.22 | 49.796
312.342 | 1.22 | 1.137 | 3.65 | 11.716 | 6.882 | 0.944 | 0.783 | 3.94 | 103.793
312.351 | 1.136 | 0.892 | 2.448 | 7.994 | 4.996 | 1.311 | 0.264 | 3.96 | 75.396
312.414 | 1.088 | 1.096 | 5.324 | 17.142 | 7.651 | 2.115 | 1.098 | 3.88 | 137.664
312.43 | 1.168 | 1.708 | 6.378 | 23.763 | 16.979 | 2.223 | 1.113 | 3.79 | 201.867
312.473 | 1.102 | 1.971 | 9.843 | 30.338 | 17.462 | 3.435 | 2.239 | 3.79 | 251.603
312.499 | 1.153 | 0.788 | 1.819 | 5.176 | 2.789 | 0.562 | 0.229 | 4.18 | 52.315
312.607 | 1.092 | 0.706 | 1.733 | 4.526 | 2.738 | 1.014 | 0.307 | 4.06 | 49.205
312.618 | 1.25 | 0.813 | 1.476 | 4.446 | 1.97 | 0.517 | 0.248 | 4.29 | 45.99
312.675 | 1.166 | 0.792 | 1.76 | 6.563 | 2.443 | 0.652 | 0.183 | 4.19 | 56.777
312.741 | 1.17 | 0.773 | 1.952 | 4.108 | 1.992 | 0.59 | 0.287 | 4.27 | 46.461
312.757 | 1.269 | 0.939 | 0.847 | 3.454 | 2.058 | 0.755 | 0.308 | 4.21 | 40.56
312.795 | 1.151 | 0.814 | 0.745 | 1.885 | 1.586 | 0.417 | 0.155 | 4.43 | 29.955
312.845 | 1.142 | 0.957 | 2.044 | 5.825 | 3.793 | 0.77 | 0.244 | 4.09 | 60.419
312.909 | 1.155 | 0.897 | 2.956 | 9.144 | 4.881 | 1.407 | 0.377 | 3.97 | 82.66
312.976 | 1.072 | 0.946 | 3.564 | 14.109 | 10.244 | 1.9 | 0.427 | 3.79 | 122.396
312.991 | 1.22 | 0.92 | 3.241 | 9.618 | 7.657 | 1.313 | 1.003 | 3.82 | 95.34
313.06 | 1.193 | 0.869 | 0.773 | 3.103 | 1.413 | 0.617 | 0.315 | 4.3 | 35.627
313.069 | 1.161 | 1.69 | 7.429 | 26.671 | 18.408 | 4.887 | 1.042 | 3.72 | 228.143
313.106 | 1.059 | 0.85 | 1.938 | 6.003 | 3.557 | 0.832 | 0.347 | 4.04 | 58.903
313.134 | 1.254 | 1.03 | 4.897 | 20.128 | 8.028 | 2.442 | 1.244 | 3.85 | 150.164
313.234 | 1.253 | 0.988 | 3.082 | 13.742 | 6.782 | 2.183 | 0.719 | 3.84 | 110.501
313.241 | 4.497 | 22.286 | 31.165 | 176.059 | 86.804 | 15.896 | 10.408 | 3.83 | 1327.86
313.286 | 1.346 | 1.15 | 2.778 | 15.486 | 19.309 | 2.517 | 2.134 | 3.52 | 157.247
313.314 | 1.193 | 1.565 | 6.404 | 22.524 | 12.533 | 2.719 | 1.127 | 3.83 | 184.025
313.426 | 2.898 | 6.778 | 29.276 | 112.379 | 53.395 | 14.71 | 11.7 | 3.71 | 858.151
313.526 | 1.06 | 1.142 | 3.68 | 14.173 | 8.34 | 1.483 | 0.8 | 3.85 | 118.15
313.538 | 1.429 | 3.264 | 25.645 | 54.874 | 41.504 | 6.455 | 1.932 | 3.82 | 516.664
313.58 | 1.003 | 0.95 | 4.171 | 15.317 | 10.849 | 1.276 | 0.911 | 3.8 | 130.859
313.651 | 1.378 | 1.297 | 4.356 | 11.145 | 7.623 | 1.996 | 1.561 | 3.82 | 112.209
313.67 | 1.106 | 1.263 | 7.653 | 25.711 | 16.261 | 2.222 | 1.601 | 3.79 | 211.259
313.69 | 1.237 | 0.941 | 1.576 | 5.777 | 2.863 | 0.831 | 0.518 | 4.08 | 56.059
313.792 | 1.223 | 1.065 | 3.386 | 14.645 | 12.043 | 2.837 | 0.632 | 3.71 | 132.897
313.804 | 1.207 | 0.887 | 2.01 | 6.388 | 4.091 | 0.921 | 0.47 | 4 | 63.957
313.847 | 1.261 | 1.59 | 7.092 | 31.011 | 25.916 | 3.453 | 1.47 | 3.68 | 263.993
313.924 | 1.298 | 1.096 | 5.119 | 12.396 | 6.941 | 2.768 | 1.365 | 3.83 | 118.568
314 | 1.258 | 1.652 | 6.555 | 24.989 | 16.074 | 3.173 | 2.1 | 3.73 | 208.116
314.009 | 1.109 | 0.764 | 1.445 | 4.988 | 2.852 | 0.516 | 0.26 | 4.14 | 49.371
314.078 | 1.189 | 0.944 | 2.039 | 4.903 | 3.984 | 0.998 | 0.553 | 3.99 | 58.293
314.085 | 1.179 | 0.839 | 4.365 | 7.328 | 5.098 | 1.398 | 0.607 | 3.99 | 83.118
314.13 | 1.307 | 1.087 | 2.722 | 8.492 | 7.66 | 1.366 | 0.841 | 3.83 | 89.802
314.154 | 1.233 | 1.113 | 3.676 | 10.572 | 6.844 | 1.572 | 0.5 | 3.93 | 100.153
314.266 | 1.328 | 1.051 | 1.936 | 6.908 | 3.667 | 1.068 | 0.38 | 4.07 | 66.429
314.272 | 1.239 | 1.119 | 3.7 | 9.096 | 5.57 | 1.809 | 1.671 | 3.81 | 92.272
314.331 | 1.262 | 1.073 | 4.051 | 10.91 | 6.829 | 1.499 | 0.688 | 3.93 | 103.338
314.406 | 1.317 | 1.012 | 1.336 | 4.303 | 2.923 | 0.775 | 0.28 | 4.17 | 49.776
314.414 | 0.994 | 0.706 | 1.071 | 3.75 | 1.454 | 0.517 | 0.192 | 4.28 | 37.137
314.459 | 1.062 | 0.74 | 1.605 | 5.137 | 3.107 | 0.958 | 0.741 | 3.93 | 52.422
314.484 | 1.379 | 1.113 | 2.955 | 8.41 | 5.595 | 0.826 | 0.408 | 4.04 | 83.591
314.533 | 1.221 | 0.975 | 2.752 | 8.012 | 4.985 | 1.045 | 0.564 | 3.98 | 77.816
314.584 | 1.102 | 1.558 | 9.05 | 24.046 | 12.945 | 2.676 | 1.198 | 3.88 | 203.877
314.69 | 1.233 | 0.98 | 2.306 | 7.993 | 5.417 | 1.096 | 0.395 | 3.96 | 76.854
314.74 | 1.142 | 0.878 | 1.46 | 5.749 | 2.686 | 0.938 | 0.215 | 4.11 | 53.71
314.765 | 1.299 | 2.013 | 11.386 | 35.894 | 23.111 | 6.073 | 2.146 | 3.73 | 305.297
314.816 | 1.156 | 1.75 | 8.254 | 28.01 | 16.965 | 3.241 | 2.051 | 3.77 | 231.327
314.949 | 1.052 | 0.933 | 4.131 | 12.409 | 8.641 | 3.065 | 1.44 | 3.69 | 116.744
314.96 | 1.245 | 0.874 | 3.413 | 12.582 | 5.7 | 1.162 | 0.591 | 3.97 | 101.364
315.005 | 1.333 | 1.005 | 2.733 | 11.076 | 4.916 | 1.422 | 0.593 | 3.97 | 91.513
315.03 | 1.221 | 1.09 | 4.807 | 12.596 | 5.891 | 1.406 | 0.758 | 3.99 | 110.75
315.084 | 1.19 | 1 | 4.372 | 22.139 | 10.903 | 2.314 | 1.002 | 3.8 | 163.086
315.187 | 1.098 | 1.029 | 5.464 | 21.653 | 14.618 | 3.795 | 1.167 | 3.7 | 180.406
315.197 | 1.06 | 0.932 | 2.491 | 8.466 | 4.317 | 0.706 | 0.358 | 4.04 | 74.05
315.261 | 1.204 | 0.91 | 2.543 | 7.349 | 3.777 | 0.8 | 0.321 | 4.1 | 69.25
315.272 | 1.221 | 1.054 | 4.834 | 17.275 | 7.206 | 1.623 | 0.618 | 3.95 | 133.622
315.331 | 1.406 | 2.595 | 15.521 | 78.908 | 41.129 | 6.443 | 2.418 | 3.76 | 557.34
315.422 | 1.14 | 1.361 | 4.914 | 17.426 | 9.313 | 2.087 | 0.675 | 3.88 | 143.21
315.429 | 1.158 | 1.393 | 5.686 | 19.368 | 12.397 | 2.29 | 1.346 | 3.79 | 165.481
315.498 | 1.248 | 1.04 | 1.613 | 6.119 | 5.031 | 1.358 | 0.865 | 3.83 | 66.192
315.507 | 1.283 | 0.901 | 2.043 | 8.848 | 4.043 | 1.014 | 0.265 | 4.05 | 74.418
315.548 | 1.296 | 2.694 | 14.864 | 75.404 | 29.873 | 6.625 | 2.09 | 3.81 | 506.129
315.635 | 1.12 | 1.075 | 4.744 | 16.604 | 9.749 | 2.19 | 0.531 | 3.85 | 138.584
315.648 | 1.299 | 0.926 | 1.202 | 3.106 | 1.555 | 0.374 | 0.172 | 4.48 | 38.677
315.715 | 1.184 | 0.867 | 1.212 | 4.795 | 2.405 | 0.768 | 0.216 | 4.17 | 47.691
315.726 | 1.139 | 1.47 | 9.255 | 46.66 | 22.425 | 5.173 | 2.191 | 3.73 | 329.523
315.764 | 1.148 | 1.79 | 10.399 | 32.288 | 19.361 | 3.886 | 1.751 | 3.79 | 267.53
315.841 | 1.267 | 1.192 | 5.008 | 14.346 | 15.498 | 4.644 | 1.035 | 3.61 | 155.263
315.853 | 1.181 | 0.891 | 3.801 | 8.359 | 4.334 | 2.004 | 1.353 | 3.85 | 84.419
315.912 | 1.068 | 0.756 | 0.77 | 2.538 | 1.225 | 0.412 | 0.236 | 4.39 | 30.75
315.93 | 1.133 | 0.856 | 1.776 | 5.793 | 1.923 | 0.733 | 0.426 | 4.18 | 52.774
315.964 | 1.286 | 0.982 | 1.617 | 6.764 | 3.572 | 0.731 | 0.335 | 4.09 | 62.544
315.991 | 1.119 | 0.778 | 1.529 | 5.292 | 2.738 | 0.532 | 0.233 | 4.16 | 50.826
316.088 | 1.228 | 0.961 | 2.141 | 10.163 | 4.931 | 1.468 | 0.38 | 3.94 | 83.835
316.101 | 1.357 | 1.805 | 8.9 | 53.991 | 24.782 | 5.571 | 1.998 | 3.74 | 368.278
316.143 | 1.23 | 0.967 | 2.258 | 9.696 | 4.765 | 1.047 | 0.396 | 3.99 | 81.269
316.214 | 1.228 | 1.079 | 1.645 | 5.769 | 3.939 | 1.403 | 1.465 | 3.78 | 62.461
316.226 | 1.251 | 1.285 | 6.666 | 25.437 | 15.812 | 6.587 | 1.248 | 3.66 | 213.405
316.287 | 1.154 | 1.002 | 3.955 | 8.516 | 5.166 | 1.9 | 0.812 | 3.91 | 88.034
316.304 | 1.197 | 1.184 | 3.868 | 21.568 | 8.346 | 3.407 | 3.215 | 3.65 | 156.166
316.345 | 1.3 | 1.069 | 4.827 | 17.885 | 8.416 | 2.728 | 0.719 | 3.86 | 142.614
316.423 | 1.145 | 0.82 | 2.638 | 7.418 | 4.998 | 1.161 | 0.503 | 3.94 | 73.614
316.429 | 1.189 | 0.93 | 2.407 | 8.854 | 4.183 | 0.795 | 0.347 | 4.06 | 75.842
316.493 | 1.055 | 1.455 | 8.219 | 40.465 | 17.504 | 3.606 | 1.947 | 3.78 | 280.744
316.507 | 1.216 | 0.878 | 2.309 | 6.769 | 2.267 | 1.035 | 0.32 | 4.16 | 61.591
316.573 | 1.158 | 1.207 | 5.887 | 21.565 | 17.43 | 3.477 | 0.594 | 3.72 | 190.873
316.587 | 1.239 | 0.913 | 1.335 | 4.592 | 2.245 | 0.688 | 0.192 | 4.24 | 47.5
316.63 | 1.259 | 1.269 | 4.202 | 16.74 | 9.962 | 1.974 | 1.091 | 3.82 | 139.32
316.655 | 1.325 | 1.666 | 8.266 | 40.34 | 18.208 | 3.618 | 2.577 | 3.77 | 286.405
316.71 | 1.341 | 1.087 | 3.484 | 12.822 | 7.872 | 4.061 | 0.852 | 3.72 | 117.21
316.824 | 1.179 | 0.852 | 1.035 | 4.081 | 2.446 | 0.492 | 0.268 | 4.2 | 43.453
316.836 | 1.22 | 0.813 | 0.792 | 3.287 | 2.89 | 0.518 | 0.26 | 4.14 | 40.494
316.873 | 1.121 | 0.767 | 1.218 | 4.268 | 2.223 | 0.56 | 0.345 | 4.17 | 43.747
316.942 | 1.143 | 0.792 | 2.049 | 7.242 | 4.608 | 1.408 | 0.218 | 3.94 | 68.828
316.96 | 1.125 | 0.808 | 1.089 | 3.825 | 1.864 | 0.558 | 0.174 | 4.27 | 40.349
316.995 | 1.02 | 0.783 | 1.986 | 5.64 | 2.953 | 0.532 | 0.388 | 4.11 | 54.636
317.019 | 1.092 | 0.819 | 1.424 | 4.212 | 3.945 | 1.545 | 1.281 | 3.68 | 52.732
317.068 | 1.173 | 0.897 | 1.585 | 4.945 | 2.377 | 0.801 | 0.506 | 4.11 | 50.541
317.118 | 1.067 | 0.711 | 1.116 | 3.398 | 1.75 | 0.424 | 0.213 | 4.29 | 37.226
317.192 | 1.142 | 0.944 | 3.376 | 16.569 | 8.846 | 1.484 | 0.891 | 3.83 | 127.213
317.267 | 1.263 | 0.798 | 0.696 | 1.79 | 1.224 | 0.37 | 0.145 | 4.59 | 28.828
317.275 | 1.291 | 0.816 | 1.962 | 4.162 | 1.903 | 0.465 | 0.238 | 4.36 | 47.264
317.316 | 1.115 | 0.775 | 1.253 | 5.39 | 2.539 | 0.514 | 0.279 | 4.15 | 49.199
317.383 | 1.256 | 0.875 | 1.42 | 5.396 | 3.064 | 0.684 | 0.31 | 4.12 | 53.599
317.398 | 1.121 | 0.798 | 1.502 | 5.344 | 2.963 | 0.603 | 0.301 | 4.11 | 51.916
317.441 | 1.258 | 1 | 3.543 | 10.577 | 5.808 | 1.075 | 0.558 | 3.99 | 94.963
317.51 | 1.18 | 0.826 | 1.514 | 4.321 | 2.387 | 0.632 | 0.224 | 4.22 | 46.729
317.523 | 1.171 | 0.888 | 1.187 | 4.373 | 2.744 | 0.753 | 0.327 | 4.11 | 47.019
317.566 | 1.076 | 0.777 | 4.177 | 8.904 | 5.056 | 1.845 | 0.293 | 3.97 | 87.85
317.638 | 1.256 | 1.09 | 4.438 | 16.629 | 9.36 | 2.979 | 1.099 | 3.78 | 139.175
317.648 | 0.962 | 0.685 | 1.735 | 5.695 | 3.593 | 0.66 | 0.254 | 4.02 | 54.651
317.72 | 1.207 | 0.979 | 1.946 | 6.434 | 3.571 | 0.495 | 0.232 | 4.15 | 61.726
317.726 | 1.162 | 0.746 | 0.691 | 1.875 | 1.023 | 0.251 | 0.127 | 4.64 | 27.255
317.785 | 1.135 | 0.954 | 3.036 | 16.051 | 8.374 | 2.844 | 0.61 | 3.77 | 124.47
317.804 | 1.211 | 0.947 | 1.432 | 6.771 | 4.034 | 1.218 | 0.439 | 3.95 | 63.38
317.843 | 1.208 | 1.062 | 2.472 | 11.898 | 5.573 | 1.772 | 0.516 | 3.9 | 95.561
317.921 | 1.23 | 0.96 | 3.488 | 9.067 | 5.642 | 0.983 | 0.473 | 4 | 87.444
317.929 | 1.159 | 0.964 | 3.573 | 13.574 | 7.961 | 1.533 | 0.483 | 3.88 | 113.491
317.988 | 1.163 | 0.804 | 1.538 | 6.698 | 2.811 | 1.087 | 0.313 | 4.05 | 58.365
318.038 | 1.06 | 0.822 | 3.007 | 13.114 | 6.19 | 1.195 | 0.501 | 3.91 | 101.306
318.064 | 1.058 | 0.917 | 3.597 | 10.693 | 7.318 | 0.907 | 0.777 | 3.89 | 98.216
318.162 | 1.2 | 1.253 | 4.639 | 19.905 | 12.209 | 2.683 | 1.141 | 3.76 | 161.859
318.179 | 1.15 | 0.909 | 2.804 | 13.406 | 6.356 | 2.23 | 0.506 | 3.84 | 105.182
318.22 | 1.181 | 1.161 | 4.8 | 19.649 | 11.566 | 2.939 | 0.892 | 3.78 | 159.295
318.312 | 1.12 | 1.295 | 6.487 | 22.863 | 10.098 | 3.133 | 1.564 | 3.82 | 177.622
318.319 | 1.321 | 1.922 | 8.366 | 29.101 | 14.829 | 4.854 | 4.016 | 3.68 | 237.226
318.392 | 1.414 | 2.17 | 10.88 | 41.35 | 20.352 | 5.985 | 4.332 | 3.7 | 320.079
318.398 | 1.297 | 1.904 | 8.067 | 23.054 | 12.497 | 4.432 | 4.029 | 3.68 | 203.44
318.484 | 1.3 | 1.848 | 8.602 | 24.715 | 16.619 | 5.256 | 4.287 | 3.62 | 226.712
318.491 | 1.335 | 1.813 | 6.93 | 16.521 | 10.716 | 4.887 | 3.954 | 3.62 | 166.839
318.576 | 1.092 | 0.825 | 3.835 | 10.687 | 4.693 | 1.197 | 0.488 | 4.01 | 91.479
318.585 | 1.251 | 1.442 | 5.779 | 17.266 | 9.46 | 2.156 | 0.833 | 3.9 | 148.889
318.644 | 1.259 | 0.919 | 2.359 | 10.269 | 4.566 | 1.718 | 0.667 | 3.91 | 85.001
318.724 | 1.175 | 1.807 | 9.281 | 21.422 | 17.811 | 4.122 | 1.196 | 3.77 | 214.038
318.742 | 1.178 | 0.938 | 2.646 | 13.811 | 9.63 | 4.345 | 0.483 | 3.65 | 120.416
318.787 | 1.294 | 1.244 | 4.628 | 15.073 | 7.312 | 2.695 | 0.774 | 3.88 | 128.058
318.815 | 1.249 | 0.931 | 1.537 | 4.129 | 2.024 | 0.495 | 0.215 | 4.33 | 45.802
318.915 | 1.237 | 1.176 | 3.251 | 13.815 | 7.643 | 1.355 | 0.737 | 3.89 | 113.608
318.931 | 1.234 | 0.978 | 1.965 | 6.879 | 2.846 | 0.515 | 0.238 | 4.21 | 61.655
318.973 | 1.099 | 0.913 | 2.564 | 9.579 | 4.833 | 0.99 | 0.546 | 3.96 | 81.332
319.049 | 1.007 | 0.776 | 1.433 | 5.346 | 2.733 | 0.986 | 0.307 | 4.03 | 50.735
319.112 | 1.275 | 1.179 | 3.113 | 12.564 | 6.078 | 0.842 | 0.461 | 4.01 | 102.199
319.181 | 1.091 | 0.758 | 1.492 | 5.807 | 2.533 | 0.472 | 0.195 | 4.18 | 51.605
319.195 | 1.284 | 1.006 | 1.561 | 6.247 | 3.77 | 0.68 | 0.328 | 4.09 | 60.813
319.235 | 1.245 | 0.99 | 2.129 | 7.03 | 3.711 | 0.781 | 0.271 | 4.11 | 66.38
319.303 | 1.289 | 1.109 | 3.911 | 13.606 | 5.754 | 1.226 | 0.393 | 4.02 | 109.765
319.32 | 1.301 | 0.832 | 1.202 | 4.181 | 2.611 | 0.855 | 0.159 | 4.18 | 46.537
319.361 | 1.218 | 1.057 | 4.282 | 16.728 | 9.57 | 3.41 | 1.163 | 3.74 | 139.88
319.441 | 1.184 | 1.129 | 2.991 | 8.281 | 4.987 | 1.164 | 0.419 | 4.01 | 80.845
319.504 | 1.273 | 1.055 | 3.358 | 10.085 | 6.424 | 1.308 | 0.987 | 3.89 | 95.244
319.523 | 4.025 | 13.535 | 55.798 | 275.498 | 227.92 | 67.149 | 31.497 | 3.46 | 2339.919
319.563 | 1.181 | 1.181 | 6.181 | 14.735 | 10.101 | 2.633 | 0.804 | 3.85 | 141.572
319.64 | 1.228 | 0.856 | 1.096 | 4.223 | 2.431 | 0.771 | 0.458 | 4.1 | 45.393
319.648 | 1.192 | 1.321 | 5.635 | 22.268 | 7.772 | 1.821 | 1.039 | 3.94 | 161.516
319.709 | 1.186 | 0.852 | 2.036 | 6.431 | 3.548 | 0.813 | 0.358 | 4.07 | 61.946
319.726 | 1.184 | 0.774 | 1.355 | 4.96 | 2.427 | 0.462 | 0.215 | 4.22 | 47.97
319.761 | 1.122 | 1.205 | 4.998 | 16.701 | 8.572 | 1.438 | 0.62 | 3.93 | 136.089
319.785 | 1.125 | 0.936 | 2.894 | 12.384 | 7.021 | 1.375 | 0.582 | 3.87 | 101.898
319.842 | 1.252 | 1.3 | 6.603 | 16.781 | 9.694 | 3.382 | 0.773 | 3.85 | 153.317
319.899 | 1.192 | 1.133 | 4.878 | 26.301 | 12.286 | 4.906 | 1.037 | 3.72 | 192.445
319.954 | 1.209 | 1.348 | 8.503 | 32.484 | 24.243 | 5.462 | 2.118 | 3.65 | 274.778
320.014 | 1.251 | 1.546 | 8.48 | 26.223 | 19.058 | 3.767 | 1.376 | 3.75 | 231.414
320.086 | 1.304 | 1.028 | 3.316 | 11.823 | 5.525 | 1.159 | 0.604 | 3.99 | 98.663
320.15 | 1.056 | 0.898 | 3.822 | 17.566 | 8.412 | 2.795 | 1.463 | 3.73 | 134.441
320.206 | 1.259 | 1.022 | 3.148 | 13.648 | 6.98 | 1.144 | 0.841 | 3.9 | 109.345
320.315 | 1.3 | 1.057 | 3.302 | 14.778 | 6.517 | 0.986 | 0.537 | 3.97 | 113.12
320.383 | 1.312 | 1.022 | 3.309 | 11.836 | 5.556 | 1.312 | 0.436 | 3.99 | 98.936
320.398 | 1.294 | 1.13 | 2.8 | 12.295 | 6.634 | 1.445 | 0.356 | 3.94 | 102.17
320.443 | 1.161 | 1.253 | 5.477 | 19.507 | 10.952 | 1.777 | 0.943 | 3.86 | 158.408
320.468 | 1.263 | 1.186 | 4.095 | 21.92 | 24.815 | 6.019 | 2.458 | 3.45 | 213.051
320.596 | 1.078 | 1.108 | 3.591 | 17.243 | 8.701 | 1.58 | 1.204 | 3.81 | 131.586
320.666 | 1.273 | 1.189 | 4.505 | 19.095 | 10.62 | 2.321 | 1.144 | 3.8 | 152.595
320.679 | 1.24 | 1.181 | 4.394 | 20.8 | 10.186 | 1.849 | 1.075 | 3.84 | 156.269
320.743 | 1.275 | 1.058 | 3.247 | 15.697 | 7.258 | 0.881 | 0.55 | 3.95 | 118.379
320.757 | 1.341 | 1.399 | 6.467 | 18.027 | 10.463 | 6.096 | 5.742 | 3.46 | 171.552
320.816 | 1.316 | 1.212 | 3.426 | 14.193 | 8.135 | 6.611 | 6.43 | 3.25 | 134.439
320.88 | 1.462 | 1.461 | 5.029 | 19.173 | 11.069 | 6.286 | 5.727 | 3.43 | 172.344
320.898 | 1.368 | 2.316 | 10.842 | 49.172 | 29.152 | 9.815 | 6.099 | 3.56 | 387.557
320.963 | 2.184 | 7.919 | 28.81 | 149.238 | 86.223 | 28.197 | 7.16 | 3.64 | 1126.024
320.976 | 1.303 | 1.866 | 9.02 | 47.199 | 23.942 | 8.284 | 5.995 | 3.57 | 348.604
321.053 | 1.249 | 2.247 | 12.988 | 41.204 | 44.089 | 10.142 | 6.172 | 3.48 | 410.706
321.138 | 1.254 | 1.242 | 6.941 | 23.555 | 11.495 | 6.874 | 6.071 | 3.47 | 199.454
321.148 | 1.194 | 1.31 | 7.107 | 24.551 | 13.974 | 6.666 | 5.654 | 3.49 | 210.863
321.214 | 1.14 | 1.314 | 6.299 | 33.353 | 24.179 | 8.678 | 6.134 | 3.41 | 276.803
321.226 | 1.269 | 1.264 | 6.034 | 21.744 | 13.713 | 2.721 | 0.999 | 3.8 | 181.189
321.297 | 1.162 | 1.248 | 7.335 | 30.088 | 15.378 | 5.753 | 1.029 | 3.73 | 231.32
321.305 | 1.153 | 0.854 | 2.98 | 12.416 | 9.453 | 2.324 | 0.348 | 3.76 | 111.116
321.384 | 1.306 | 0.889 | 1.995 | 8.385 | 3.792 | 1.228 | 0.418 | 4.01 | 72.244
321.398 | 1.385 | 1.258 | 4.545 | 22.485 | 8.175 | 1.829 | 0.677 | 3.93 | 158.763
321.443 | 1.128 | 1.016 | 5.167 | 17.019 | 10.49 | 3.066 | 1.343 | 3.74 | 146.843
321.467 | 1.21 | 0.896 | 2.039 | 6.651 | 3.708 | 1.227 | 0.958 | 3.91 | 65.183
321.565 | 1.106 | 0.758 | 2.609 | 11.848 | 6.186 | 1.886 | 0.612 | 3.83 | 95.669
321.643 | 1.241 | 1.188 | 7.137 | 18.513 | 14.145 | 1.498 | 1.105 | 3.84 | 172.094
321.718 | 1.133 | 1.093 | 7.223 | 19.347 | 11.272 | 2.584 | 1.203 | 3.84 | 168.181
321.726 | 1.187 | 1.197 | 8.968 | 29.859 | 11.532 | 3.978 | 0.974 | 3.87 | 223.292
321.789 | 1.227 | 1.523 | 11.012 | 35.149 | 17.049 | 4.531 | 2.127 | 3.8 | 275.712
321.804 | 1.262 | 1.924 | 7.464 | 26.945 | 13.259 | 4.707 | 3.631 | 3.69 | 218.305
321.845 | 1.629 | 3.478 | 20.407 | 67.075 | 38.524 | 13.97 | 4.167 | 3.69 | 550.28
321.942 | 1.838 | 4.089 | 37.341 | 91.486 | 53.867 | 19.072 | 4.454 | 3.74 | 794.251
322.033 | 1.339 | 1.97 | 8.011 | 31.011 | 15.403 | 5.296 | 3.817 | 3.68 | 245.91
322.108 | 1.367 | 2.738 | 17.564 | 51.316 | 33.09 | 8.054 | 4.171 | 3.71 | 438.634
322.116 | 1.43 | 2.88 | 14.996 | 84.134 | 35.876 | 9.989 | 5.541 | 3.69 | 571.952
322.206 | 1.373 | 2 | 8.166 | 32.252 | 15.066 | 4.972 | 3.758 | 3.7 | 250.346
322.276 | 1.419 | 2.124 | 9.283 | 39.891 | 17.032 | 5.274 | 3.777 | 3.73 | 294.079
322.288 | 1.783 | 2.339 | 7.074 | 22.262 | 15.855 | 4.858 | 2.229 | 3.73 | 210.44
322.366 | 1.205 | 0.933 | 4.238 | 11.139 | 6.383 | 1.786 | 0.612 | 3.92 | 103.107
322.382 | 1.23 | 1.69 | 8.817 | 25.558 | 19.954 | 3.436 | 0.963 | 3.78 | 232.753
322.424 | 1.287 | 0.993 | 3.275 | 12.034 | 7.241 | 2.153 | 0.617 | 3.85 | 106.127
322.5 | 1.224 | 1.277 | 5.386 | 18.83 | 7.658 | 1.976 | 0.632 | 3.95 | 146.035
322.507 | 1.153 | 1.088 | 4.517 | 17.722 | 9.997 | 3.123 | 1.072 | 3.76 | 145.382
322.574 | 1.078 | 0.865 | 3.021 | 15.941 | 7.622 | 2.656 | 1.266 | 3.73 | 121.051
322.586 | 1.19 | 0.751 | 1.784 | 4.872 | 2.469 | 0.826 | 0.208 | 4.18 | 50.507
322.631 | 1.094 | 0.806 | 1.85 | 6.461 | 3.67 | 1.039 | 0.308 | 4.01 | 60.987
322.657 | 1 | 0.766 | 2.254 | 7.686 | 3.811 | 0.895 | 0.857 | 3.92 | 67.69
322.705 | 1.072 | 1.076 | 7.347 | 27.9 | 19.987 | 4.817 | 1.154 | 3.68 | 233.046
322.752 | 1.133 | 0.905 | 3.053 | 8.282 | 4.541 | 1.012 | 0.366 | 4.03 | 77.767
322.811 | 1.159 | 0.901 | 2.685 | 9.779 | 6.182 | 1.612 | 0.398 | 3.88 | 88.223
322.871 | 1.065 | 0.849 | 3.176 | 13.283 | 5.328 | 1.218 | 0.308 | 3.98 | 100.288
322.921 | 1.229 | 1.029 | 4.054 | 19.089 | 7.966 | 1.68 | 0.693 | 3.9 | 139.356
322.976 | 1.116 | 1.027 | 3.483 | 11.484 | 7.146 | 2.624 | 0.659 | 3.8 | 104.672
323.029 | 1.128 | 1.351 | 8.83 | 25.657 | 10.904 | 5.76 | 3.515 | 3.68 | 210.526
323.081 | 1.196 | 0.915 | 3.164 | 12.414 | 4.719 | 0.995 | 0.328 | 4.04 | 95.811
323.141 | 1.165 | 1.385 | 7.62 | 30.885 | 13.741 | 4.619 | 1.637 | 3.77 | 230.194
323.256 | 1.105 | 0.921 | 3.15 | 9.647 | 4.963 | 1.407 | 0.773 | 3.92 | 86.079
323.273 | 1.125 | 1.488 | 6.925 | 26.41 | 8.771 | 3.07 | 1.256 | 3.89 | 190.78
323.31 | 1.216 | 1.19 | 5.315 | 16.219 | 10.724 | 3.098 | 0.982 | 3.78 | 146.454
323.388 | 36.739 | 71.625 | 91.282 | 301.815 | 226.305 | 61.563 | 22.04 | 3.91 | 3174.68
323.401 | 1.18 | 1.266 | 4.635 | 18.296 | 9.989 | 5.62 | 3.134 | 3.55 | 156.555
323.472 | 1.394 | 2.183 | 12.173 | 41.11 | 21.524 | 6.324 | 1.969 | 3.78 | 327.35
323.556 | 1.076 | 0.699 | 0.811 | 3.086 | 4.697 | 0.695 | 0.153 | 3.9 | 43.762
323.57 | 1.163 | 1.472 | 6.629 | 31.359 | 14.282 | 4.124 | 1.2 | 3.78 | 227.846
323.611 | 0.965 | 0.784 | 2.502 | 12.762 | 5.552 | 2.089 | 0.709 | 3.81 | 96.564
323.678 | 1.108 | 0.987 | 6.675 | 21.338 | 13.437 | 3.457 | 1.116 | 3.76 | 180.743
323.695 | 1.202 | 0.899 | 1.11 | 7.616 | 3.285 | 1.228 | 0.413 | 3.97 | 62.554
323.738 | 1.195 | 0.848 | 1.403 | 5.343 | 2.883 | 1.381 | 0.47 | 3.97 | 53.723
323.811 | 1.086 | 1.526 | 7.759 | 19.129 | 15.575 | 3.536 | 0.614 | 3.79 | 186.477
323.82 | 1.197 | 0.836 | 2.352 | 10.945 | 5.439 | 1.212 | 0.346 | 3.94 | 88.021
323.881 | 1.124 | 0.896 | 2.206 | 9.484 | 4.76 | 0.831 | 0.249 | 4.01 | 78.404
323.899 | 1.212 | 0.983 | 3.228 | 8.883 | 4.262 | 1.21 | 0.465 | 4.04 | 81.725
323.94 | 1.147 | 1.722 | 8.823 | 25.655 | 18.038 | 2.845 | 1.157 | 3.81 | 226.058
324.014 | 1.297 | 1.084 | 6.609 | 11.713 | 8.325 | 1.768 | 1.078 | 3.92 | 125.067
324.023 | 1.072 | 0.919 | 4.741 | 19.508 | 8.857 | 2.379 | 1.247 | 3.81 | 147.333
324.088 | 1.097 | 1.113 | 6.914 | 27.54 | 14.991 | 1.487 | 1.11 | 3.84 | 208.146
324.101 | 1.079 | 0.845 | 3.449 | 10.402 | 5.907 | 1.381 | 0.967 | 3.87 | 92.924
324.16 | 1.304 | 0.989 | 3.088 | 12.096 | 6.275 | 2.109 | 0.412 | 3.9 | 102.338
324.229 | 1.098 | 1.286 | 6.261 | 28.67 | 15.181 | 3.862 | 1.985 | 3.71 | 216.633
324.242 | 1.078 | 0.771 | 2.469 | 6.592 | 3.257 | 1.053 | 0.451 | 4.03 | 63.215
324.313 | 1.277 | 1.485 | 8.225 | 40.293 | 24.818 | 6.233 | 1.341 | 3.69 | 308.411
324.32 | 1.315 | 1.109 | 2.615 | 12.522 | 7.199 | 1.447 | 0.45 | 3.9 | 103.964
324.387 | 1.329 | 1.274 | 5.04 | 22.21 | 9.906 | 2.91 | 0.787 | 3.85 | 167.314
324.398 | 1.271 | 1.096 | 3.804 | 17.308 | 22.351 | 2.651 | 1.495 | 3.55 | 177.571
324.461 | 1.182 | 1.242 | 5.282 | 23.589 | 8.993 | 3.076 | 1.324 | 3.83 | 170.948
324.476 | 1.352 | 1.812 | 10.459 | 36.039 | 27.486 | 5.428 | 2.526 | 3.67 | 312.631
324.537 | 1.361 | 3.996 | 22.037 | 78.982 | 54.644 | 13.858 | 4.499 | 3.66 | 655.766
324.554 | 1.302 | 3.234 | 17.558 | 45.816 | 28 | 8.82 | 2.58 | 3.76 | 403.786
324.62 | 1.613 | 2.786 | 13.151 | 35.036 | 28.939 | 8.201 | 3.022 | 3.67 | 340.151
324.632 | 1.205 | 3.5 | 17.883 | 58.505 | 30.193 | 8.779 | 3.273 | 3.76 | 464.286
324.696 | 1.336 | 3.473 | 18.63 | 81.193 | 32.917 | 10.036 | 3.434 | 3.78 | 570.372
324.71 | 1.37 | 3.266 | 15.581 | 57.276 | 26.091 | 7.759 | 2.965 | 3.79 | 432.949
324.795 | 3.48 | 12.825 | 55.809 | 183.969 | 115.309 | 28.545 | 12.279 | 3.72 | 1531.534
324.804 | 1.904 | 2.723 | 9.406 | 26.182 | 18.649 | 6.041 | 2.652 | 3.73 | 252.107
324.896 | 1.312 | 1.067 | 3.867 | 19.359 | 12.661 | 3.67 | 0.682 | 3.72 | 158.366
324.97 | 1.222 | 1.651 | 9.608 | 36.995 | 26.795 | 4.627 | 2.342 | 3.68 | 306.468
324.976 | 1.277 | 0.971 | 3.02 | 13.547 | 9.325 | 2.076 | 1.763 | 3.69 | 117.943
325.058 | 1.109 | 1.252 | 10.182 | 34.097 | 22.587 | 8.618 | 2.575 | 3.61 | 290.147
325.07 | 1.187 | 0.947 | 4.169 | 14.755 | 5.973 | 2.905 | 1.253 | 3.81 | 118.841
325.13 | 1.208 | 2.023 | 11.433 | 45.396 | 23.817 | 8.176 | 5.711 | 3.61 | 352.857
325.148 | 2.141 | 7.225 | 27.73 | 99.917 | 78.478 | 9.951 | 3.997 | 3.73 | 855.993
325.22 | 1.309 | 1.377 | 4.106 | 19.011 | 14.665 | 5.186 | 3.089 | 3.52 | 171.458
325.226 | 1.521 | 3.066 | 18.853 | 58.625 | 28.845 | 11.618 | 7.6 | 3.65 | 475.181
325.291 | 1.357 | 2.517 | 12.941 | 37.964 | 22.65 | 10.778 | 4.91 | 3.6 | 335.581
325.304 | 1.424 | 2.079 | 15.84 | 58.731 | 33.407 | 11.934 | 9.933 | 3.53 | 470.59
325.374 | 31.562 | 65.439 | 106.048 | 310.466 | 177.646 | 98.674 | 25.187 | 3.85 | 3141.141
325.382 | 1.43 | 1.451 | 4.197 | 17.956 | 16.736 | 6.152 | 4.194 | 3.42 | 178.231
325.464 | 72.301 | 127.456 | 212.498 | 502.569 | 408.065 | 192.485 | 145.165 | 3.67 | 6097.941
325.476 | 1.274 | 1.006 | 1.897 | 9.752 | 5.227 | 0.945 | 0.631 | 3.94 | 81.648
325.508 | 1.294 | 0.938 | 3.989 | 6.283 | 4.391 | 1.261 | 0.539 | 4.07 | 75.996
325.534 | 1.142 | 1.955 | 10.203 | 46.751 | 20.84 | 4.819 | 0.921 | 3.82 | 330.826
325.583 | 1.139 | 0.834 | 3.164 | 13.971 | 7.366 | 1.795 | 0.418 | 3.86 | 110.785
325.682 | 1.207 | 1.306 | 7.386 | 44.255 | 20.267 | 8.313 | 2.131 | 3.65 | 309.799
325.695 | 1.135 | 0.828 | 2.935 | 12.682 | 6.149 | 1.44 | 0.341 | 3.92 | 99.979
325.758 | 1.323 | 0.814 | 1.57 | 6.651 | 3.371 | 0.895 | 0.379 | 4.06 | 60.883
325.773 | 2.37 | 6.918 | 29.629 | 132.67 | 76.243 | 16.939 | 3.459 | 3.74 | 1002.987
325.813 | 1.93 | 5.779 | 20.926 | 63.972 | 24.958 | 10.124 | 9.365 | 3.74 | 513.194
325.9 | 1.38 | 1.505 | 6.215 | 31.173 | 16.557 | 4.285 | 1.522 | 3.74 | 234.221
325.914 | 1.28 | 2.655 | 14.207 | 59.601 | 27.268 | 8.458 | 1.478 | 3.78 | 434.525
325.977 | 5.195 | 13.484 | 47.42 | 178.159 | 94.35 | 21.861 | 7.425 | 3.81 | 1401.202
325.992 | 2.183 | 7.148 | 28.68 | 148.983 | 65.136 | 27.536 | 6.42 | 3.69 | 1054.402
326.068 | 1.682 | 2.907 | 13.764 | 61.136 | 26.138 | 6.416 | 2.795 | 3.8 | 436.62
326.171 | 1.322 | 0.935 | 2.314 | 9.775 | 4.527 | 0.87 | 0.274 | 4.05 | 81.132
326.179 | 1.246 | 0.961 | 2.529 | 9.79 | 5.316 | 1.443 | 0.612 | 3.92 | 85.741
326.24 | 1.154 | 1.693 | 10.791 | 40.91 | 20.307 | 5.677 | 2.229 | 3.75 | 310.331
326.257 | 1.167 | 1.24 | 5.288 | 24.854 | 17.21 | 5.557 | 1.184 | 3.64 | 205.388
326.319 | 1.639 | 2.046 | 7.31 | 23.209 | 16.073 | 5.412 | 1.345 | 3.74 | 213.522
326.336 | 1.308 | 0.957 | 1.909 | 9.075 | 4.176 | 1.258 | 0.586 | 3.96 | 76.372
326.376 | 1.172 | 1.858 | 9.801 | 45.075 | 33.327 | 9.777 | 2.037 | 3.59 | 370.233
326.467 | 1.189 | 1.866 | 9.228 | 45.547 | 25.477 | 6.539 | 1.91 | 3.7 | 339.262
326.476 | 12.058 | 22.701 | 55.014 | 187.825 | 119.151 | 43.635 | 15.016 | 3.75 | 1706.721
326.548 | 1.327 | 1.352 | 6.078 | 23.805 | 14.38 | 3.08 | 1.864 | 3.74 | 194.177
326.554 | 1.25 | 1.313 | 7.599 | 26.688 | 14.772 | 3.793 | 1.939 | 3.75 | 215.217
326.622 | 1.273 | 1.563 | 7.831 | 29.44 | 16.939 | 4.846 | 2.789 | 3.69 | 238.509
326.633 | 1.083 | 1.507 | 7.888 | 20.998 | 15.181 | 5.508 | 1.648 | 3.68 | 198.264
326.707 | 1.182 | 1.324 | 8.065 | 22.344 | 18.935 | 3.777 | 1.076 | 3.73 | 211.35
326.78 | 1.197 | 1.098 | 4.522 | 20.27 | 8.191 | 1.767 | 0.745 | 3.9 | 147.513
326.789 | 1.149 | 1.011 | 6.867 | 21.951 | 12.249 | 4.026 | 1.015 | 3.77 | 182.062
326.853 | 1.078 | 1.013 | 6.168 | 24.32 | 12.14 | 3.893 | 2.906 | 3.67 | 188.854
326.867 | 1.25 | 0.793 | 1.769 | 5.541 | 3.711 | 0.752 | 0.239 | 4.08 | 57.396
326.93 | 1.172 | 1.149 | 12.582 | 28.615 | 18.838 | 8.512 | 1.987 | 3.68 | 267.995
326.945 | 1.154 | 1.468 | 7.417 | 28.168 | 15.124 | 9.926 | 6.941 | 3.4 | 238.813
327.007 | 1.337 | 2.122 | 9.816 | 38.195 | 20.419 | 11.456 | 9.159 | 3.43 | 317.285
327.023 | 1.199 | 1.165 | 4.844 | 19.156 | 10.292 | 2.631 | 1.164 | 3.8 | 153.529
327.096 | 1.275 | 1.798 | 15.26 | 39.721 | 19.854 | 5.62 | 3.243 | 3.79 | 328.933
327.168 | 1.157 | 0.976 | 5.133 | 19.857 | 11.951 | 3.092 | 2.173 | 3.68 | 163.256
327.179 | 1.198 | 1.364 | 6.887 | 28.604 | 18.191 | 3.223 | 2.207 | 3.71 | 228.65
327.249 | 1.31 | 3.292 | 20.754 | 66.629 | 31.259 | 8.099 | 3.559 | 3.8 | 512.742
327.257 | 1.209 | 1.273 | 8.959 | 38.651 | 20.528 | 4.544 | 2 | 3.74 | 288.172
327.339 | 1.254 | 2.589 | 24.411 | 78.766 | 47.312 | 10.675 | 5.271 | 3.7 | 629.986
327.351 | 1.298 | 1.384 | 9.208 | 36.231 | 20.442 | 4.348 | 3.441 | 3.69 | 281.817
327.431 | 1.185 | 0.779 | 2.745 | 15.032 | 7.912 | 5.259 | 6.075 | 3.26 | 127.154
327.445 | 1.14 | 0.795 | 1.619 | 6.631 | 4.313 | 1.307 | 0.672 | 3.86 | 63.596
327.487 | 1.299 | 1.029 | 1.24 | 6.256 | 3.464 | 0.898 | 0.525 | 4.02 | 59.198
327.555 | 1.278 | 1.385 | 8.041 | 39.777 | 20.849 | 5.765 | 2.361 | 3.69 | 293.01
327.57 | 1.278 | 1.04 | 3.156 | 12.472 | 10.135 | 2.579 | 0.624 | 3.74 | 117.038
327.64 | 1.221 | 0.93 | 3.458 | 16.294 | 11.646 | 2.104 | 1.166 | 3.72 | 136.898
327.648 | 1.047 | 0.897 | 5.362 | 18.084 | 9.979 | 2.563 | 1.06 | 3.8 | 147.981
327.72 | 1.089 | 0.967 | 4.264 | 22.863 | 11.256 | 5.435 | 3.281 | 3.54 | 174.12
327.726 | 1.242 | 0.944 | 1.942 | 4.496 | 3.11 | 0.734 | 0.296 | 4.16 | 53.142
327.786 | 1.21 | 0.971 | 3.606 | 18.449 | 9.247 | 1.816 | 0.399 | 3.86 | 137.895
327.804 | 1.229 | 0.934 | 2.626 | 9.63 | 8.125 | 2.802 | 0.571 | 3.72 | 96.407
327.844 | 1.239 | 0.928 | 2.361 | 7.911 | 4.473 | 0.896 | 0.449 | 4.02 | 73.346
327.926 | 1.172 | 0.916 | 4.155 | 15.777 | 9.52 | 2.107 | 0.728 | 3.81 | 131.081
327.945 | 1.166 | 0.996 | 6.919 | 29.189 | 16.902 | 2.866 | 2.017 | 3.73 | 223.941
327.988 | 1.314 | 0.895 | 2.429 | 9.743 | 4.986 | 1.339 | 0.515 | 3.95 | 83.83
328.015 | 1.237 | 1.021 | 5.903 | 27.623 | 14.939 | 3.396 | 0.802 | 3.77 | 207.203
328.068 | 1.086 | 1.032 | 5.716 | 27.332 | 14.091 | 3.225 | 1.435 | 3.74 | 201.859
328.13 | 1.213 | 0.925 | 2.782 | 13.162 | 7.015 | 1.2 | 0.362 | 3.92 | 104.401
328.186 | 1.053 | 0.9 | 2.884 | 9.626 | 6.056 | 1.43 | 0.83 | 3.84 | 87.55
328.239 | 1.135 | 1.366 | 8.989 | 42.172 | 24.402 | 8.455 | 7.836 | 3.47 | 327.722
328.335 | 1.116 | 1.026 | 4.019 | 21.716 | 8.482 | 1.862 | 0.763 | 3.87 | 150.856
328.351 | 1.191 | 1.562 | 10.784 | 49.778 | 24.809 | 5.59 | 1.257 | 3.77 | 357.607
328.392 | 1.176 | 0.909 | 4.91 | 14.753 | 10.882 | 4.511 | 4.31 | 3.46 | 143.224
328.469 | 1.134 | 0.749 | 1.25 | 3.575 | 3.934 | 1.179 | 0.665 | 3.83 | 47.811
328.476 | 1.23 | 0.94 | 5.131 | 14.119 | 8.159 | 1.962 | 0.98 | 3.87 | 125.76
328.536 | 1.122 | 0.826 | 3.914 | 17.892 | 8.31 | 1.882 | 0.429 | 3.87 | 133.072
328.554 | 1.221 | 1.613 | 10.039 | 35.366 | 20.289 | 6.461 | 2.705 | 3.69 | 286.377
328.593 | 1.219 | 1.128 | 5.914 | 22.198 | 11.55 | 3.011 | 1.934 | 3.75 | 176.27
328.676 | 1.156 | 0.77 | 1.379 | 3.913 | 2.2 | 0.469 | 0.161 | 4.28 | 42.955
328.74 | 1.115 | 0.897 | 4.072 | 10.977 | 6.888 | 1.047 | 0.28 | 3.98 | 100.489
328.757 | 1.243 | 0.877 | 3.753 | 5.99 | 5.185 | 1.815 | 1.362 | 3.82 | 77.232
328.794 | 1.155 | 0.877 | 0.931 | 3.447 | 1.899 | 0.612 | 0.289 | 4.24 | 39.001
328.819 | 1.176 | 1.342 | 10.869 | 33.256 | 21.433 | 4.98 | 2.011 | 3.73 | 279.923
328.864 | 1.181 | 1.387 | 9.165 | 35.05 | 19.32 | 5.638 | 1.629 | 3.73 | 273.482
328.989 | 1.157 | 0.813 | 1.5 | 5.527 | 3.992 | 1.707 | 0.599 | 3.83 | 58.571
329.054 | 1.278 | 1.825 | 11.261 | 51.332 | 36.176 | 9.019 | 2.643 | 3.62 | 410.735
329.07 | 1.248 | 1.696 | 9.888 | 27.113 | 18.423 | 3.529 | 2.354 | 3.76 | 241.486
329.149 | 1.207 | 1.438 | 8.483 | 28.212 | 19.539 | 16.603 | 16.979 | 3.04 | 281.146
329.163 | 1.317 | 2.419 | 21.249 | 104.342 | 51.717 | 12.31 | 3.878 | 3.71 | 731
329.233 | 1.061 | 1.749 | 11.433 | 40.495 | 27.706 | 5.428 | 2.676 | 3.69 | 333.721
329.242 | 1.278 | 2.391 | 26.133 | 38.886 | 17.306 | 14.452 | 2.711 | 3.81 | 393.041
329.323 | 1.14 | 1.108 | 5.944 | 18.193 | 14.461 | 5.953 | 8.152 | 3.29 | 180.565
329.336 | 1.247 | 1.829 | 10.586 | 43.091 | 36.097 | 13.031 | 2.105 | 3.53 | 381.457
329.407 | 1.244 | 1.46 | 9.454 | 49.165 | 18.204 | 5.561 | 1.181 | 3.81 | 328.308
329.413 | 1.593 | 4.219 | 23.052 | 114.878 | 60.889 | 13.741 | 4.881 | 3.7 | 826.267
329.485 | 1.329 | 1.367 | 8.097 | 25.28 | 14.87 | 3.73 | 2.22 | 3.75 | 213.397
329.491 | 1.403 | 1.186 | 5.395 | 19.903 | 10.996 | 3.469 | 1.983 | 3.73 | 165.428
329.566 | 1.374 | 1.848 | 17.144 | 65.186 | 36.053 | 7.129 | 2.829 | 3.74 | 492.413
329.657 | 1.26 | 0.99 | 3.065 | 12.894 | 11.469 | 3.074 | 1.849 | 3.59 | 124.063
329.665 | 1.086 | 1.625 | 16.059 | 55.408 | 24.52 | 8.376 | 1.611 | 3.78 | 411.205
329.737 | 2.238 | 5.659 | 22.264 | 128.576 | 65.032 | 21.277 | 4.285 | 3.68 | 917.183
329.828 | 1.251 | 1.212 | 9.743 | 24.182 | 18.08 | 2.877 | 1.139 | 3.81 | 222.602
329.835 | 1.264 | 1.44 | 12.256 | 39.466 | 20.569 | 5.93 | 3.721 | 3.71 | 313.924
329.901 | 3.994 | 14.467 | 34.411 | 153.482 | 110.099 | 25.633 | 8.001 | 3.69 | 1290.304
329.913 | 1.206 | 1.606 | 11.27 | 38.779 | 23.314 | 7.302 | 5.189 | 3.6 | 319.28
329.988 | 1.176 | 0.792 | 1.584 | 4.079 | 5.519 | 2.143 | 1.099 | 3.61 | 59.17
330.052 | 1.309 | 1.177 | 4.86 | 17.465 | 11.714 | 4.419 | 4.18 | 3.51 | 158.551
330.07 | 1.298 | 1.21 | 5.357 | 23.714 | 12.819 | 3.62 | 2.003 | 3.71 | 185.685
330.139 | 1.254 | 1.257 | 6.086 | 22.599 | 15.564 | 5.969 | 1.637 | 3.63 | 197.421
330.148 | 19.283 | 56.02 | 107.34 | 307.206 | 266.284 | 127.865 | 71.122 | 3.52 | 3362.33
330.219 | 5.431 | 3.968 | 6.295 | 13.718 | 7.471 | 3.424 | 2.936 | 4.17 | 180.368
330.228 | 1.162 | 0.798 | 1.894 | 9.06 | 3.443 | 0.618 | 0.35 | 4.07 | 70.546
330.287 | 1.126 | 0.837 | 2.978 | 17.272 | 7.781 | 3.169 | 1.089 | 3.73 | 127.655
330.367 | 1.168 | 0.777 | 1.09 | 5.199 | 2.593 | 0.855 | 0.249 | 4.09 | 48.819
330.383 | 1.078 | 0.732 | 3.124 | 17.657 | 11.851 | 1.732 | 0.158 | 3.78 | 137.364
330.417 | 1.169 | 0.868 | 4.826 | 17.218 | 6.699 | 2.202 | 0.884 | 3.89 | 131.776
330.441 | 1.155 | 0.761 | 0.674 | 2.127 | 1.917 | 0.575 | 0.29 | 4.23 | 31.721
330.538 | 1.115 | 0.76 | 1.789 | 8.177 | 4.441 | 0.819 | 0.342 | 3.97 | 69.326
330.555 | 1.212 | 0.991 | 4.055 | 21.284 | 12.609 | 3.966 | 0.605 | 3.72 | 166.206
330.594 | 1.398 | 1.968 | 12.04 | 67.231 | 28.39 | 2.65 | 2.187 | 3.83 | 443.372
330.675 | 1.29 | 0.96 | 3.674 | 11.518 | 7.295 | 2.026 | 1.727 | 3.75 | 106.901
330.743 | 1.271 | 0.976 | 2.264 | 7.824 | 4.799 | 1.905 | 1.555 | 3.75 | 77.129
330.758 | 1.209 | 0.972 | 2.854 | 16.946 | 6.853 | 2.193 | 0.568 | 3.86 | 121.859
330.797 | 1.493 | 2.633 | 10.164 | 57.312 | 28.155 | 11.277 | 2.241 | 3.67 | 415.577
330.885 | 1.127 | 0.753 | 2.728 | 10.561 | 5.011 | 1.802 | 0.735 | 3.86 | 87.664
330.9 | 1.261 | 1.393 | 6.999 | 30.335 | 14.051 | 2.787 | 1.65 | 3.81 | 222.899
330.942 | 1.128 | 0.79 | 3.197 | 15.421 | 7.373 | 1.563 | 0.48 | 3.87 | 116.03
330.967 | 30.078 | 94.575 | 199.743 | 465.904 | 465.524 | 188.667 | 67.76 | 3.63 | 5481.995
331.02 | 1.406 | 2.664 | 15.333 | 56.032 | 30.061 | 6.299 | 2.551 | 3.78 | 431.952
331.121 | 1.298 | 0.822 | 1.241 | 4.912 | 3.719 | 0.873 | 0.322 | 4.03 | 53.098
331.132 | 1.16 | 1.476 | 6.895 | 43.547 | 16.172 | 5.356 | 4.738 | 3.65 | 289.607
331.173 | 1.52 | 2.922 | 10.55 | 59.913 | 22.758 | 4.76 | 4.032 | 3.78 | 402.404
331.25 | 1.689 | 3.195 | 9.155 | 56.193 | 19.459 | 6.033 | 3.866 | 3.77 | 375.855
331.257 | 1.509 | 2.43 | 6.301 | 43.946 | 15.417 | 5.333 | 3.192 | 3.74 | 292.538
331.342 | 1.286 | 1.167 | 3.819 | 20.336 | 9.696 | 3.152 | 1.64 | 3.74 | 153.476
331.351 | 1.476 | 2.944 | 16.479 | 78.861 | 36.975 | 16.516 | 7.734 | 3.59 | 577.525
331.422 | 1.288 | 1.276 | 5.409 | 25.695 | 13.473 | 4.677 | 1.78 | 3.7 | 198.052
331.429 | 1.19 | 1.239 | 8.476 | 38.611 | 19.071 | 7.075 | 6.248 | 3.54 | 290.199
331.495 | 1.231 | 0.799 | 1.93 | 12.688 | 5.306 | 0.936 | 0.698 | 3.91 | 92.296
331.507 | 1.237 | 1.07 | 5.798 | 25.148 | 16.457 | 5.781 | 1.956 | 3.61 | 207.553
331.553 | 1.204 | 0.777 | 0.927 | 1.568 | 1.567 | 0.452 | 0.175 | 4.46 | 29.775
331.58 | 1.244 | 0.87 | 1.893 | 6.298 | 3.148 | 0.666 | 0.411 | 4.11 | 59.776
331.623 | 1.285 | 0.925 | 1.49 | 7.974 | 3.815 | 0.793 | 0.263 | 4.06 | 67.188
331.674 | 1.317 | 0.964 | 2.47 | 8.483 | 5.536 | 3.208 | 1.517 | 3.65 | 85.824
331.721 | 1.099 | 0.828 | 2.707 | 8.503 | 4.736 | 1.681 | 0.533 | 3.9 | 78.311
331.775 | 1.156 | 1.416 | 5.166 | 6.473 | 3.561 | 0.694 | 0.178 | 4.32 | 80.566
331.866 | 1.11 | 0.802 | 1.945 | 8.645 | 4.472 | 1.118 | 0.321 | 3.96 | 72.853
331.944 | 1.116 | 0.687 | 0.827 | 1.622 | 2.03 | 0.598 | 0.231 | 4.23 | 30.073
332.007 | 1.212 | 0.774 | 1.22 | 10.505 | 9.123 | 0.97 | 0.629 | 3.73 | 91.189
332.079 | 1.131 | 1.289 | 6.92 | 49.526 | 43.997 | 4.768 | 1.603 | 3.58 | 391.49
332.087 | 5.009 | 18.164 | 44.29 | 162.096 | 180.777 | 75.198 | 51.565 | 3.27 | 1758.178
332.156 | 1.388 | 1.445 | 3.302 | 13.711 | 14.085 | 6.593 | 5.917 | 3.25 | 151.096
332.164 | 1.213 | 1.983 | 12.389 | 49.573 | 33.124 | 7.926 | 2.048 | 3.68 | 397.899
332.224 | 1.279 | 0.876 | 1.092 | 4.042 | 1.279 | 0.331 | 0.109 | 4.49 | 40.447
332.299 | 0.157 | 0.116 | 0.087 | 0.06 | 0.043 | 0.026 | 0.014 | 5.3 | 2.667
332.335 | 0.157 | 0.116 | 0.086 | 0.063 | 0.05 | 0.032 | 0.015 | 5.21 | 2.708
332.369 | 1.001 | 0.686 | 1.897 | 4.885 | 3.903 | 1.812 | 0.471 | 3.82 | 55.952
332.394 | 0.154 | 0.115 | 0.087 | 0.066 | 0.043 | 0.029 | 0.021 | 5.2 | 2.674
332.439 | 0.959 | 1.302 | 8.069 | 33.014 | 24.124 | 5.933 | 1.378 | 3.65 | 272.54
332.474 | 0.781 | 0.65 | 2.546 | 12.918 | 5.51 | 4.039 | 0.933 | 3.63 | 99.308
332.586 | 0.154 | 0.116 | 0.086 | 0.061 | 0.038 | 0.026 | 0.029 | 5.18 | 2.645
332.603 | 0.526 | 0.529 | 2.147 | 10.897 | 7.782 | 3.052 | 1.189 | 3.52 | 91.82
332.628 | 0.591 | 0.566 | 1.339 | 6.66 | 2.72 | 0.836 | 0.209 | 3.94 | 50.904
332.634 | 0.511 | 0.943 | 7.923 | 17.55 | 16.599 | 2.589 | 1.476 | 3.69 | 175.5
332.677 | 0.595 | 0.508 | 1.372 | 6.019 | 3.777 | 0.594 | 0.238 | 3.89 | 50.91
332.753 | 0.66 | 0.588 | 0.559 | 0.527 | 0.376 | 0.234 | 0.107 | 4.84 | 14.753
332.819 | 0.154 | 0.112 | 0.088 | 0.064 | 0.042 | 0.032 | 0.024 | 5.16 | 2.661
332.853 | 0.313 | 0.512 | 2.403 | 4.748 | 4.407 | 0.802 | 0.234 | 3.83 | 51.331
332.927 | 0.155 | 0.114 | 0.083 | 0.064 | 0.038 | 0.027 | 0.017 | 5.28 | 2.621
332.961 | 0.572 | 0.593 | 1.284 | 4.724 | 3.125 | 0.487 | 0.206 | 3.95 | 43.435
333.031 | 0.156 | 0.115 | 0.087 | 0.063 | 0.042 | 0.03 | 0.027 | 5.16 | 2.683
333.076 | 0.74 | 0.759 | 2.801 | 9.064 | 5.1 | 1.055 | 0.495 | 3.89 | 77.901
333.097 | 0.485 | 0.837 | 7.107 | 35.499 | 14.136 | 3.601 | 2.011 | 3.73 | 237.572
333.206 | 0.156 | 0.114 | 0.084 | 0.075 | 0.045 | 0.025 | 0.02 | 5.2 | 2.707
333.242 | 0.156 | 0.111 | 0.086 | 0.059 | 0.037 | 0.023 | 0.018 | 5.3 | 2.599
333.278 | 0.156 | 0.116 | 0.089 | 0.059 | 0.045 | 0.027 | 0.016 | 5.26 | 2.675
333.302 | 0.655 | 0.52 | 1.07 | 5.442 | 3.116 | 0.532 | 0.199 | 3.94 | 45.432
333.333 | 0.665 | 0.535 | 0.816 | 1.962 | 1.585 | 0.225 | 0.101 | 4.26 | 25.099
333.382 | 0.161 | 0.112 | 0.088 | 0.062 | 0.039 | 0.032 | 0.02 | 5.23 | 2.689
333.427 | 0.157 | 0.121 | 0.083 | 0.063 | 0.039 | 0.029 | 0.014 | 5.3 | 2.677
333.456 | 0.944 | 1.544 | 8.411 | 72.916 | 23.876 | 2.933 | 1.167 | 3.83 | 428.257
333.488 | 0.156 | 0.115 | 0.086 | 0.06 | 0.04 | 0.033 | 0.02 | 5.21 | 2.656
333.559 | 0.154 | 0.111 | 0.086 | 0.063 | 0.041 | 0.037 | 0.025 | 5.12 | 2.65
333.582 | 0.824 | 0.811 | 3.951 | 26.602 | 14.294 | 3.246 | 1.519 | 3.66 | 187.68
333.626 | 0.908 | 0.707 | 3.191 | 8.589 | 6.172 | 0.7 | 0.353 | 3.94 | 81.173
333.726 | 0.16 | 0.115 | 0.081 | 0.073 | 0.042 | 0.03 | 0.024 | 5.17 | 2.718
333.742 | 0.864 | 0.618 | 1.254 | 2.647 | 1.305 | 0.321 | 0.231 | 4.34 | 31.406
333.766 | 0.71 | 0.87 | 5.533 | 10.58 | 3.202 | 0.909 | 0.262 | 4.16 | 91.863
333.779 | 3.16 | 10.649 | 24.003 | 174.086 | 64.791 | 9.88 | 4.982 | 3.85 | 1121.489
333.833 | 0.866 | 0.809 | 2.313 | 7.22 | 2.95 | 1.541 | 0.631 | 3.91 | 63.919
333.927 | 0.923 | 1.937 | 9.713 | 15.648 | 10.229 | 2.093 | 0.653 | 4 | 164.761
333.954 | 0.16 | 0.11 | 0.083 | 0.072 | 0.042 | 0.028 | 0.023 | 5.19 | 2.69
334.011 | 0.157 | 0.114 | 0.08 | 0.058 | 0.042 | 0.036 | 0.027 | 5.14 | 2.638
334.044 | 0.158 | 0.114 | 0.089 | 0.066 | 0.046 | 0.033 | 0.026 | 5.13 | 2.722
334.085 | 0.931 | 0.619 | 1.087 | 6.791 | 2.784 | 0.477 | 0.139 | 4.08 | 52.277
334.16 | 0.157 | 0.11 | 0.087 | 0.063 | 0.045 | 0.03 | 0.024 | 5.17 | 2.665
334.19 | 0.94 | 0.826 | 3.854 | 7.938 | 3.896 | 0.616 | 0.337 | 4.12 | 75.817
334.262 | 0.91 | 0.799 | 2.113 | 0.796 | 0.517 | 0.235 | 0.103 | 4.94 | 27.035
334.274 | 0.881 | 0.63 | 0.971 | 2.795 | 1.567 | 0.601 | 0.274 | 4.17 | 32.16
334.317 | 0.156 | 0.112 | 0.081 | 0.07 | 0.04 | 0.029 | 0.02 | 5.22 | 2.645
334.349 | 0.958 | 0.654 | 2.935 | 5.238 | 2.275 | 0.487 | 0.113 | 4.28 | 54.171
334.416 | 0.158 | 0.112 | 0.084 | 0.063 | 0.041 | 0.027 | 0.017 | 5.27 | 2.642
334.452 | 0.155 | 0.113 | 0.089 | 0.068 | 0.041 | 0.032 | 0.014 | 5.23 | 2.673
334.476 | 0.933 | 0.643 | 1.237 | 1.971 | 1.062 | 0.561 | 0.123 | 4.42 | 28.885
334.554 | 0.928 | 0.606 | 0.908 | 1.338 | 1.194 | 0.376 | 0.146 | 4.46 | 24.503
334.618 | 1.015 | 0.816 | 4.411 | 15.774 | 9.581 | 3.209 | 1.526 | 3.68 | 133.841
334.634 | 0.919 | 0.605 | 0.785 | 1.759 | 1.526 | 0.391 | 0.129 | 4.34 | 26.518
334.693 | 0.904 | 0.603 | 0.545 | 0.618 | 0.412 | 0.267 | 0.101 | 4.93 | 17.017
334.737 | 1.148 | 2.369 | 19.505 | 116.884 | 39.047 | 2.543 | 1.841 | 3.88 | 711.375
334.816 | 0.156 | 0.115 | 0.083 | 0.063 | 0.037 | 0.03 | 0.017 | 5.27 | 2.636
334.848 | 1.027 | 0.694 | 0.654 | 3.757 | 1.431 | 0.211 | 0.141 | 4.36 | 34.506
334.925 | 0.161 | 0.119 | 0.082 | 0.064 | 0.04 | 0.032 | 0.031 | 5.15 | 2.719
334.991 | 1.069 | 0.808 | 2.074 | 9.365 | 5.326 | 1.495 | 0.17 | 3.91 | 79.296
335.054 | 1.028 | 0.726 | 1.416 | 3.758 | 2.806 | 2.145 | 0.554 | 3.77 | 46.928
335.07 | 0.918 | 0.706 | 2.569 | 8.664 | 8.125 | 3.518 | 1.335 | 3.52 | 90.911
335.125 | 0.949 | 0.657 | 0.754 | 3.59 | 1.902 | 0.604 | 0.171 | 4.15 | 35.802
335.144 | 0.873 | 0.62 | 1.071 | 2.676 | 1.666 | 0.501 | 0.254 | 4.2 | 32.143
335.199 | 2.698 | 11.281 | 35.989 | 141.03 | 81.383 | 21.287 | 5.713 | 3.75 | 1123.074
335.242 | 0.156 | 0.115 | 0.086 | 0.062 | 0.042 | 0.028 | 0.019 | 5.23 | 2.661
335.32 | 0.927 | 0.726 | 2.794 | 10.503 | 4.718 | 1.629 | 0.812 | 3.85 | 85.047
335.343 | 0.96 | 0.649 | 1.408 | 13.267 | 5.602 | 0.363 | 0.348 | 3.92 | 88.605
335.395 | 0.162 | 0.116 | 0.084 | 0.065 | 0.045 | 0.028 | 0.022 | 5.22 | 2.718
335.472 | 1.032 | 0.659 | 0.833 | 3.206 | 2.188 | 0.543 | 0.232 | 4.15 | 36.054
335.537 | 0.919 | 0.6 | 1.203 | 9.362 | 3.704 | 0.34 | 0.113 | 4.03 | 65.4
335.616 | 0.941 | 0.724 | 1.9 | 10.923 | 5.388 | 1.282 | 0.329 | 3.87 | 83.178
335.693 | 1.051 | 0.905 | 3.473 | 34.797 | 12.814 | 2.091 | 1.1 | 3.79 | 213.063
335.776 | 0.157 | 0.115 | 0.085 | 0.061 | 0.047 | 0.027 | 0.023 | 5.19 | 2.675
335.789 | 0.913 | 0.646 | 1.096 | 9.577 | 4.818 | 0.533 | 0.266 | 3.91 | 69.833
335.818 | 0.983 | 0.729 | 1.778 | 2.756 | 2.155 | 0.336 | 0.216 | 4.3 | 38.523
335.891 | 0.153 | 0.114 | 0.086 | 0.066 | 0.039 | 0.027 | 0.017 | 5.25 | 2.635
335.93 | 0.869 | 0.605 | 0.537 | 0.567 | 0.371 | 0.256 | 0.14 | 4.91 | 16.431
335.993 | 0.927 | 0.619 | 1.047 | 3.395 | 1.911 | 0.486 | 0.156 | 4.2 | 35.88
336.065 | 0.914 | 0.628 | 0.56 | 0.65 | 0.379 | 0.233 | 0.154 | 4.92 | 17.32
336.108 | 0.929 | 0.643 | 0.859 | 2.93 | 1.729 | 0.422 | 0.166 | 4.24 | 32.577
336.135 | 0.936 | 0.691 | 1.576 | 7.806 | 7.897 | 1.629 | 0.788 | 3.64 | 77.537
336.235 | 0.881 | 0.687 | 2.565 | 23.354 | 9.785 | 1.569 | 0.666 | 3.79 | 149.686
336.249 | 0.879 | 0.64 | 2.02 | 5.775 | 2.999 | 0.726 | 0.363 | 4.03 | 54.008
336.342 | 0.905 | 0.586 | 0.717 | 5.907 | 2.102 | 0.23 | 0.088 | 4.17 | 43.917
336.429 | 0.155 | 0.11 | 0.09 | 0.062 | 0.039 | 0.03 | 0.017 | 5.24 | 2.636
336.464 | 0.892 | 0.669 | 2.218 | 8.783 | 8.866 | 2.298 | 0.621 | 3.63 | 88.296
336.493 | 0.87 | 0.65 | 2.626 | 6.05 | 2.192 | 0.62 | 0.268 | 4.17 | 55.407
336.546 | 1.003 | 0.675 | 1.424 | 8.215 | 2.783 | 0.534 | 0.185 | 4.09 | 60.654
336.584 | 0.946 | 0.767 | 2.035 | 6.319 | 3.291 | 1.81 | 1.788 | 3.65 | 61.953
336.698 | 0.984 | 0.677 | 2.579 | 15.148 | 9.607 | 3.121 | 0.797 | 3.66 | 120.296
336.772 | 1 | 0.683 | 0.531 | 0.502 | 0.358 | 0.211 | 0.077 | 5.16 | 17.339
336.821 | 1.058 | 1.873 | 12.877 | 53.172 | 40.999 | 4.421 | 2.275 | 3.68 | 429.833
336.856 | 1.068 | 0.702 | 0.886 | 5.414 | 2.292 | 0.575 | 0.234 | 4.12 | 46.033
336.914 | 0.908 | 0.644 | 1.935 | 4.387 | 1.532 | 0.278 | 0.11 | 4.36 | 42.71
337.007 | 0.155 | 0.112 | 0.084 | 0.065 | 0.045 | 0.031 | 0.019 | 5.2 | 2.646
337.043 | 0.152 | 0.117 | 0.087 | 0.066 | 0.042 | 0.034 | 0.022 | 5.16 | 2.683
337.081 | 0.952 | 0.645 | 0.545 | 0.563 | 0.307 | 0.242 | 0.087 | 5.09 | 16.999
337.164 | 1.033 | 0.727 | 0.536 | 0.562 | 0.388 | 0.227 | 0.121 | 5.08 | 18.261
337.297 | 0.155 | 0.113 | 0.085 | 0.06 | 0.045 | 0.03 | 0.019 | 5.22 | 2.641
337.332 | 0.927 | 0.763 | 3.916 | 8.809 | 5.707 | 1.185 | 0.571 | 3.93 | 85.946
337.4 | 0.941 | 0.677 | 2.581 | 4.066 | 2.458 | 0.751 | 0.451 | 4.12 | 49.154
337.47 | 0.939 | 0.713 | 1.152 | 2.417 | 1.428 | 0.512 | 0.184 | 4.33 | 31.769
337.55 | 0.883 | 0.594 | 0.545 | 0.563 | 0.346 | 0.244 | 0.076 | 5.02 | 16.324
337.614 | 0.881 | 0.579 | 0.565 | 2.599 | 1.455 | 0.433 | 0.108 | 4.26 | 28.204
337.683 | 0.927 | 0.598 | 0.503 | 0.591 | 0.352 | 0.223 | 0.1 | 5.03 | 16.559
337.754 | 0.905 | 0.627 | 1.559 | 6.149 | 3.515 | 0.75 | 0.225 | 3.99 | 54.762
337.818 | 0.155 | 0.11 | 0.087 | 0.064 | 0.04 | 0.029 | 0.018 | 5.23 | 2.629
337.853 | 0.898 | 0.684 | 3.187 | 12.56 | 8.635 | 1.439 | 0.369 | 3.81 | 105.722
337.985 | 0.856 | 0.638 | 1.302 | 6.766 | 3.55 | 0.687 | 0.383 | 3.94 | 55.807
337.994 | 0.883 | 0.587 | 1.743 | 4.496 | 1.806 | 0.305 | 0.113 | 4.28 | 42.544
338.057 | 0.161 | 0.116 | 0.092 | 0.065 | 0.043 | 0.028 | 0.016 | 5.27 | 2.744
338.095 | 0.881 | 0.633 | 0.56 | 0.862 | 0.723 | 0.523 | 0.172 | 4.5 | 19.591
338.123 | 0.875 | 0.688 | 3.017 | 7.584 | 3.634 | 1.244 | 0.253 | 4.01 | 69.325
338.165 | 0.157 | 0.115 | 0.081 | 0.065 | 0.035 | 0.029 | 0.026 | 5.21 | 2.646
338.266 | 0.881 | 0.607 | 0.781 | 1.992 | 1.161 | 0.436 | 0.13 | 4.37 | 26.172
338.341 | 0.946 | 0.807 | 2.69 | 27.032 | 14.677 | 4.306 | 3.014 | 3.53 | 188.704
338.414 | 2.704 | 9.799 | 22.875 | 174.177 | 65.872 | 9.382 | 4.586 | 3.84 | 1109.772
338.497 | 0.9 | 0.599 | 1.118 | 2.137 | 2.34 | 0.747 | 0.322 | 4.03 | 32.872
338.568 | 0.889 | 0.645 | 2.195 | 7.881 | 6.002 | 2.037 | 0.742 | 3.7 | 75.413
338.635 | 0.155 | 0.113 | 0.079 | 0.068 | 0.039 | 0.025 | 0.015 | 5.29 | 2.612
338.648 | 0.87 | 0.57 | 0.631 | 3.578 | 3.854 | 1.805 | 0.643 | 3.58 | 42.797
338.692 | 0.864 | 0.615 | 1.195 | 5.266 | 3.501 | 2.155 | 0.64 | 3.67 | 52.229
338.872 | 0.835 | 0.681 | 2.996 | 11.92 | 7.62 | 1.199 | 0.583 | 3.81 | 98.431
338.925 | 0.871 | 0.596 | 0.636 | 1.012 | 0.968 | 0.456 | 0.158 | 4.45 | 20.879
338.99 | 0.944 | 0.679 | 1.171 | 3.109 | 3.137 | 0.694 | 0.334 | 3.98 | 40.105
339.069 | 0.94 | 1.112 | 7.554 | 20.688 | 13.758 | 4.353 | 0.976 | 3.74 | 184.735
339.148 | 0.865 | 0.614 | 1.53 | 7.364 | 3.565 | 0.917 | 0.349 | 3.93 | 59.721
339.218 | 0.163 | 0.111 | 0.084 | 0.06 | 0.039 | 0.033 | 0.027 | 5.18 | 2.676
339.264 | 0.857 | 0.617 | 1.764 | 3.84 | 1.838 | 0.55 | 0.145 | 4.23 | 40.639
339.384 | 1.055 | 0.733 | 0.506 | 0.597 | 0.68 | 0.264 | 0.168 | 4.86 | 19.437
339.478 | 0.865 | 0.624 | 0.552 | 0.495 | 0.377 | 0.253 | 0.087 | 5 | 16.261
339.524 | 0.971 | 0.734 | 2.821 | 12.362 | 5.919 | 1.455 | 0.296 | 3.9 | 95.717
339.554 | 0.895 | 0.601 | 1.104 | 3.613 | 1.273 | 0.411 | 0.196 | 4.29 | 34.681
339.638 | 0.919 | 0.628 | 1.664 | 5.953 | 3.343 | 0.688 | 0.254 | 4.01 | 53.996
339.71 | 0.975 | 0.655 | 0.861 | 2.591 | 1.427 | 0.307 | 0.122 | 4.39 | 30.439
339.791 | 1.006 | 0.773 | 0.873 | 2.88 | 2.308 | 0.356 | 0.192 | 4.22 | 35.392
339.878 | 1.031 | 0.744 | 5.656 | 15.821 | 12.39 | 3.645 | 0.651 | 3.72 | 148.356
339.955 | 0.856 | 0.613 | 1.298 | 8.046 | 4.097 | 0.756 | 0.362 | 3.9 | 62.513
340.015 | 0.949 | 0.632 | 1.111 | 6.604 | 2.369 | 0.243 | 0.14 | 4.16 | 50.139
340.093 | 0.852 | 0.763 | 3.133 | 15.757 | 10.474 | 1.907 | 0.714 | 3.73 | 125.181
340.194 | 0.953 | 0.655 | 0.553 | 0.569 | 0.306 | 0.22 | 0.117 | 5.08 | 17.124
340.291 | 0.159 | 0.113 | 0.079 | 0.06 | 0.046 | 0.034 | 0.023 | 5.17 | 2.658
340.416 | 0.956 | 0.669 | 0.538 | 0.536 | 0.338 | 0.225 | 0.085 | 5.11 | 17.091
340.497 | 0.155 | 0.113 | 0.089 | 0.065 | 0.039 | 0.034 | 0.025 | 5.15 | 2.674
340.536 | 0.154 | 0.115 | 0.084 | 0.064 | 0.035 | 0.026 | 0.017 | 5.29 | 2.625
340.634 | 1.007 | 0.683 | 0.847 | 4.145 | 1.976 | 0.469 | 0.158 | 4.2 | 38.984
340.706 | 0.154 | 0.109 | 0.085 | 0.062 | 0.051 | 0.036 | 0.021 | 5.12 | 2.653
340.746 | 0.929 | 0.629 | 1.371 | 3.943 | 2.731 | 1.142 | 0.411 | 3.93 | 43.793
340.856 | 0.159 | 0.111 | 0.083 | 0.066 | 0.046 | 0.03 | 0.023 | 5.17 | 2.675
340.897 | 0.91 | 0.757 | 3.762 | 8.969 | 6.31 | 2.066 | 0.9 | 3.78 | 89.558
341.019 | 0.894 | 0.745 | 2.101 | 2.223 | 2.117 | 0.541 | 0.208 | 4.28 | 37.765
341.084 | 0.919 | 0.641 | 0.984 | 10.439 | 4.492 | 0.494 | 0.166 | 3.95 | 71.585
341.243 | 0.154 | 0.113 | 0.084 | 0.074 | 0.049 | 0.03 | 0.022 | 5.13 | 2.699
341.306 | 0.908 | 0.644 | 1.883 | 7.149 | 12.117 | 4.146 | 0.498 | 3.42 | 93.375
341.36 | 0.923 | 0.654 | 1.326 | 9.087 | 4.397 | 1.707 | 0.624 | 3.77 | 70.595
341.43 | 0.897 | 0.799 | 4.82 | 5.45 | 3.06 | 0.679 | 0.29 | 4.24 | 67.804
341.488 | 0.931 | 1.237 | 6.688 | 38.293 | 18.657 | 3.655 | 1.404 | 3.74 | 265.239
341.512 | 0.839 | 0.935 | 4.186 | 5.315 | 3.439 | 2.975 | 1.354 | 3.74 | 71.295
341.612 | 0.891 | 0.607 | 1.187 | 8.808 | 9.432 | 0.361 | 0.262 | 3.73 | 80.325
341.686 | 0.158 | 0.114 | 0.085 | 0.068 | 0.041 | 0.026 | 0.02 | 5.24 | 2.686
341.868 | 0.86 | 0.565 | 0.51 | 0.526 | 0.365 | 0.229 | 0.1 | 4.98 | 15.72
341.92 | 0.157 | 0.114 | 0.087 | 0.069 | 0.04 | 0.028 | 0.019 | 5.23 | 2.693
341.979 | 0.974 | 0.794 | 2.546 | 3.222 | 4.962 | 1.285 | 0.349 | 3.89 | 55.009
342.087 | 0.921 | 0.654 | 1.31 | 1.698 | 1.526 | 0.985 | 0.309 | 4.13 | 30.569
342.111 | 0.886 | 0.636 | 0.756 | 6.749 | 3.639 | 0.458 | 0.163 | 3.97 | 52.792
342.206 | 0.162 | 0.117 | 0.085 | 0.061 | 0.044 | 0.035 | 0.022 | 5.19 | 2.731
342.266 | 0.973 | 0.729 | 1.597 | 2.704 | 2.756 | 0.771 | 0.282 | 4.09 | 40.079
342.422 | 0.943 | 0.64 | 0.54 | 0.521 | 0.414 | 0.243 | 0.098 | 5.02 | 17.051
342.448 | 1.011 | 0.678 | 0.759 | 3.33 | 2.129 | 0.284 | 0.12 | 4.25 | 35.332
342.522 | 0.891 | 0.574 | 1.278 | 9.206 | 4.734 | 2.008 | 0.728 | 3.7 | 71.837
342.541 | 0.89 | 0.638 | 0.987 | 7.386 | 2.596 | 0.351 | 0.101 | 4.1 | 53.126
342.607 | 0.855 | 0.596 | 0.847 | 5.433 | 2.659 | 0.858 | 0.212 | 3.96 | 45.432
342.625 | 0.887 | 0.661 | 1.135 | 7.764 | 3.839 | 1.49 | 0.523 | 3.8 | 61.931
342.719 | 0.162 | 0.113 | 0.091 | 0.062 | 0.042 | 0.034 | 0.015 | 5.25 | 2.723
342.731 | 0.866 | 0.608 | 1.348 | 7.022 | 2.536 | 0.923 | 0.308 | 3.99 | 54.308
342.752 | 0.854 | 0.662 | 1.648 | 2.843 | 1.255 | 0.272 | 0.135 | 4.43 | 34.002
343.106 | 1.017 | 0.685 | 0.541 | 0.579 | 0.322 | 0.211 | 0.143 | 5.08 | 17.785
343.12 | 0.883 | 0.613 | 1.2 | 3.011 | 1.276 | 0.485 | 0.186 | 4.3 | 32.885
343.152 | 0.927 | 0.722 | 3.097 | 13.116 | 8.657 | 1.252 | 0.419 | 3.82 | 107.659
343.179 | 0.89 | 0.582 | 1.214 | 15.386 | 6.128 | 0.365 | 0.141 | 3.91 | 96.589
343.317 | 0.875 | 0.613 | 1.585 | 19.824 | 8.243 | 0.557 | 0.148 | 3.86 | 123.012
343.445 | 1.023 | 1.457 | 11.717 | 25.312 | 20.279 | 3.899 | 1.747 | 3.76 | 246.117
343.514 | 1.007 | 0.675 | 2.042 | 18.496 | 7.937 | 0.598 | 0.383 | 3.88 | 120.685
343.539 | 0.924 | 0.676 | 1.384 | 4.124 | 2.36 | 0.953 | 0.343 | 4.02 | 43.267
343.58 | 1.021 | 0.705 | 1.35 | 3.775 | 2.587 | 0.399 | 0.143 | 4.2 | 41.927
343.703 | 0.956 | 1.059 | 5.417 | 21.774 | 15.133 | 2.125 | 0.973 | 3.75 | 177.843
343.884 | 0.926 | 1.152 | 7.914 | 20.03 | 14.141 | 3.506 | 1.401 | 3.75 | 183.926
343.966 | 0.94 | 0.656 | 0.537 | 0.58 | 0.323 | 0.215 | 0.103 | 5.08 | 17.025
344.027 | 0.914 | 0.575 | 0.708 | 3.204 | 1.843 | 0.317 | 0.104 | 4.24 | 32.473
344.199 | 0.876 | 0.637 | 3.133 | 2.636 | 1.2 | 0.661 | 0.21 | 4.42 | 41.291
344.317 | 0.843 | 0.628 | 0.673 | 3.086 | 1.216 | 0.619 | 0.174 | 4.21 | 30.439
344.341 | 0.882 | 0.61 | 2.28 | 14.367 | 6.465 | 1.474 | 0.385 | 3.83 | 101.43
344.376 | 0.158 | 0.11 | 0.087 | 0.063 | 0.043 | 0.036 | 0.031 | 5.08 | 2.689
344.426 | 0.153 | 0.113 | 0.088 | 0.061 | 0.044 | 0.028 | 0.016 | 5.24 | 2.633
344.574 | 0.845 | 0.63 | 2.139 | 10.411 | 6.958 | 0.861 | 0.4 | 3.82 | 85.035
344.696 | 0.934 | 0.605 | 0.573 | 0.506 | 0.354 | 0.239 | 0.16 | 4.97 | 16.754
344.758 | 0.878 | 0.604 | 1.017 | 3.409 | 4.04 | 1.508 | 0.423 | 3.71 | 44.049
344.828 | 0.905 | 0.643 | 0.815 | 7.265 | 3.03 | 0.589 | 0.143 | 4.01 | 53.739
344.922 | 0.926 | 0.597 | 0.532 | 0.563 | 0.34 | 0.211 | 0.118 | 5.03 | 16.536
345.05 | 1.057 | 0.731 | 1.667 | 3.687 | 2.972 | 0.653 | 0.199 | 4.13 | 45.29
345.118 | 0.858 | 0.691 | 2.017 | 7.942 | 5.841 | 1.538 | 0.782 | 3.73 | 73.385
345.26 | 0.959 | 0.844 | 2.678 | 5.821 | 4.946 | 1 | 0.464 | 3.93 | 65.749
345.405 | 0.911 | 0.628 | 2.426 | 20.978 | 8.193 | 1.302 | 1.314 | 3.77 | 134.678
345.474 | 0.971 | 0.718 | 2.163 | 11.226 | 6.657 | 2.416 | 0.63 | 3.72 | 92.259
345.534 | 0.847 | 0.669 | 1.814 | 14.295 | 8.892 | 2.529 | 0.675 | 3.65 | 108.601
345.603 | 0.158 | 0.113 | 0.084 | 0.062 | 0.045 | 0.029 | 0.018 | 5.23 | 2.669
345.728 | 0.87 | 0.577 | 0.693 | 3.033 | 1.407 | 0.519 | 0.166 | 4.21 | 30.574
345.854 | 0.898 | 0.775 | 4.047 | 3.726 | 1.984 | 0.362 | 0.143 | 4.43 | 52.898
345.994 | 0.878 | 0.628 | 1.275 | 5.347 | 3.835 | 1.209 | 0.333 | 3.85 | 51.928
346.141 | 0.797 | 0.559 | 0.43 | 0.795 | 1.014 | 0.498 | 0.301 | 4.23 | 18.593
346.458 | 0.877 | 0.653 | 2.134 | 12.954 | 6.889 | 1.159 | 0.296 | 3.84 | 95.824
346.612 | 0.886 | 0.608 | 0.55 | 0.516 | 0.331 | 0.3 | 0.143 | 4.92 | 16.399
346.76 | 0.876 | 0.651 | 2.364 | 6.94 | 6.553 | 1.54 | 0.515 | 3.75 | 72.867
346.913 | 0.839 | 0.666 | 1.067 | 3.077 | 2.985 | 0.478 | 0.226 | 4.03 | 37.652
346.974 | 0.864 | 0.712 | 3.137 | 31.95 | 13.764 | 2.835 | 1.155 | 3.71 | 201.93
347.096 | 0.907 | 0.569 | 0.519 | 0.535 | 0.348 | 0.226 | 0.109 | 5.01 | 16.102
347.143 | 0.91 | 0.62 | 1.153 | 3.233 | 2.127 | 1.509 | 0.405 | 3.88 | 38.593
347.239 | 0.893 | 0.57 | 0.541 | 0.501 | 0.347 | 0.216 | 0.084 | 5.06 | 15.938
347.258 | 0.964 | 0.692 | 1.049 | 5.82 | 3.016 | 0.339 | 0.101 | 4.11 | 49.248
347.496 | 0.89 | 0.669 | 0.519 | 0.529 | 0.34 | 0.19 | 0.096 | 5.09 | 16.458
347.55 | 0.861 | 0.643 | 1.357 | 6.256 | 3.916 | 0.736 | 0.298 | 3.93 | 55.214
347.58 | 0.897 | 0.65 | 1.635 | 5.978 | 2.412 | 0.491 | 0.214 | 4.13 | 50.7
347.699 | 0.925 | 0.599 | 0.565 | 0.655 | 0.628 | 0.367 | 0.277 | 4.58 | 18.402
347.755 | 0.16 | 0.113 | 0.084 | 0.063 | 0.042 | 0.034 | 0.029 | 5.13 | 2.694
347.795 | 0.877 | 0.6 | 1.148 | 2.867 | 1.538 | 0.526 | 0.171 | 4.24 | 32.786
347.821 | 0.159 | 0.113 | 0.087 | 0.059 | 0.04 | 0.029 | 0.016 | 5.28 | 2.656
347.891 | 0.154 | 0.109 | 0.087 | 0.066 | 0.042 | 0.03 | 0.02 | 5.19 | 2.633
347.908 | 0.976 | 0.713 | 2.281 | 14.077 | 7.534 | 3.035 | 0.654 | 3.7 | 108.147
347.985 | 0.864 | 0.877 | 5.842 | 27.612 | 14.343 | 3.169 | 0.677 | 3.77 | 201.015
348.074 | 0.909 | 0.625 | 0.521 | 0.566 | 0.343 | 0.252 | 0.086 | 5.03 | 16.602
348.292 | 0.93 | 0.621 | 0.563 | 0.573 | 0.349 | 0.227 | 0.136 | 5 | 16.978

## Фильтр. Сигналы2
Time, s | Time, s | Num. sign. | Num. sign. | Freq.koef | Amp, V | RMS | E, mV^2*s | Sum. E, V^2*s | dN/dt | Max volume Fourie | Volume max freq.,Hz | Median f,Hz | Лаг_амп | Лаг_по.времени | Зона_амп | Зона_по.времени
4.562 | 4.562 | 1 | 1 | 2.26 | 27.3614 | 8.7384 | 0.0313 |  |  | 19 | 34180 | 57373 | 912 | 170 | 0 | 145
53.925 | 53.925 | 2 | 2 | 3.52 | 64.4355 | 8.0865 | 0.0268 |  |  | 10 | 183105 | 145264 | 129 | 431 | 110 | 0
59.944 | 59.944 | 3 | 3 | 5.24 | 19.3047 | 1.8605 | 0.0014 |  |  | 1 | 2108154 | 411377 | 150 | 381 | 128 | 0
62.702 | 62.702 | 4 | 4 | 4.29 | 21.4667 | 3.0281 | 0.0038 |  |  | 4 | 181885 | 192871 | 61 | -40 | 52 | 0
65.14 | 65.14 | 5 | 5 | 4.23 | 24.6758 | 3.0938 | 0.0039 |  |  | 4 | 180664 | 189209 | 350 | 79 | 0 | 67
77.383 | 77.383 | 6 | 6 | 5.19 | 1.7266 | 0.5238 | 0.0001 |  |  | 0 | 395508 | 483398 | 133 | 150 | 113 | 128
79.477 | 79.477 | 7 | 7 | 5.23 | 1.2383 | 0.5317 | 0.0001 |  |  | 0 | 354004 | 462646 | 362 | 150 | 0 | 128
81.696 | 81.696 | 8 | 8 | 5.04 | 16.3751 | 1.5521 | 0.001 |  |  | 1 | 184326 | 399170 | 349 | 234 | 0 | 199
83.352 | 83.352 | 9 | 9 | 5.21 | 20.2813 | 1.8832 | 0.0015 |  |  | 1 | 180664 | 415039 | -1444 | 150 | 0 | 128
83.79 | 83.79 | 10 | 10 | 5.21 | 19.3047 | 1.8443 | 0.0014 |  |  | 1 | 2183838 | 424805 | 1545 | 443 | 0 | 0
90.01 | 90.01 | 11 | 11 | 4.99 | 21.0137 | 2.1128 | 0.0018 |  |  | 2 | 181885 | 351563 | -3124 | 183 | 0 | 156
93.953 | 93.953 | 12 | 12 | 3.94 | 23.4199 | 3.5629 | 0.0052 |  |  | 5 | 41504 | 174561 | 164 | 160 | 139 | 136
109.167 | 109.167 | 13 | 13 | 5.23 | 18.3282 | 1.8635 | 0.0014 |  |  | 1 | 2158203 | 428467 | 150 | 265 | 128 | 225
110.056 | 110.056 | 14 | 14 | 4.81 | 23.4551 | 2.6086 | 0.0028 |  |  | 3 | 196533 | 318604 | -335 | 231 | 0 | 196
114.684 | 114.684 | 15 | 15 | 3.59 | 105.6953 | 12.6818 | 0.0659 |  |  | 19 | 181885 | 180664 | 310 | 225 | 0 | 191
116.952 | 116.952 | 16 | 16 | 4.66 | 26.629 | 3.2184 | 0.0042 |  |  | 3 | 180664 | 303955 | 194 | 93 | 165 | 79
120.322 | 120.322 | 17 | 17 | 4.53 | 20.0372 | 2.6 | 0.0028 |  |  | 4 | 180664 | 213623 | -84 | 274 | 0 | 233
121.127 | 121.127 | 18 | 18 | 3.89 | 59.3085 | 8.577 | 0.0301 |  |  | 10 | 184326 | 179443 | 204 | 174 | 173 | 148
122.114 | 122.114 | 19 | 19 | 5.33 | 21.2579 | 1.9897 | 0.0016 |  |  | 1 | 2183838 | 422363 | -1843 | 444 | 0 | 0
124.82 | 124.82 | 20 | 20 | 5.18 | 19.3047 | 1.8013 | 0.0013 |  |  | 1 | 183105 | 405273 | 1545 | 325 | 0 | 0
129.352 | 129.352 | 21 | 21 | 5.24 | 19.793 | 1.9129 | 0.0015 |  |  | 1 | 180664 | 423584 | -647 | 296 | 0 | 252
138.04 | 138.04 | 22 | 22 | 4.95 | 20.0372 | 1.9722 | 0.0016 |  |  | 2 | 183105 | 357666 | 154 | 287 | 131 | 244
141.485 | 141.485 | 23 | 23 | 3.6 | 97.6386 | 14.8458 | 0.0903 |  |  | 18 | 183105 | 177002 | 152 | 145 | 129 | 123
142.447 | 142.447 | 24 | 24 | 3.93 | 81.0723 | 11.8783 | 0.0578 |  |  | 23 | 183105 | 187988 | 283 | 206 | 241 | 175
142.855 | 142.855 | 25 | 25 | 5.27 | 21.7461 | 1.9508 | 0.0016 |  |  | 1 | 186768 | 434570 | -2440 | 325 | 0 | 0
143.975 | 143.975 | 26 | 26 | 4.34 | 36.3946 | 4.6551 | 0.0089 |  |  | 9 | 180664 | 198975 | 226 | 195 | 192 | 166
146.177 | 146.177 | 27 | 27 | 5.29 | 21.2579 | 1.9801 | 0.0016 |  |  | 1 | 2108154 | 426025 | 150 | 376 | 128 | 0
146.593 | 146.593 | 28 | 28 | 4.73 | 25.1641 | 2.7699 | 0.0031 |  |  | 3 | 180664 | 296631 | 200 | 200 | 170 | 170
148.289 | 148.289 | 29 | 29 | 4.79 | 46.8316 | 3.0917 | 0.0039 |  |  | 5 | 180664 | 325928 | 150 | 158 | 128 | 134
150.56 | 150.56 | 30 | 30 | 4.79 | 46.8316 | 2.4042 | 0.0024 |  |  | 3 | 183105 | 340576 | 150 | -2 | 128 | 0
150.634 | 150.634 | 31 | 31 | 3.97 | 101.0566 | 38.3165 | 0.6014 |  |  | 122 | 194092 | 203857 | -1474 | 252 | 0 | 214
151.083 | 151.083 | 32 | 32 | 5.21 | 20.7696 | 1.8461 | 0.0014 |  |  | 1 | 181885 | 417480 | -2839 | 381 | 0 | 0
151.868 | 151.868 | 33 | 33 | 4.47 | 30.5352 | 3.9453 | 0.0064 |  |  | 7 | 183105 | 220947 | 303 | 193 | 0 | 164
151.935 | 151.935 | 34 | 34 | 4.89 | 21.502 | 2.4549 | 0.0025 |  |  | 3 | 180664 | 333252 | -148 | 206 | 0 | 175
154.575 | 154.575 | 35 | 35 | 4.6 | 40.0567 | 4.1758 | 0.0071 |  |  | 4 | 180664 | 275879 | 235 | 76 | 200 | 65
155.525 | 155.525 | 36 | 36 | 4.27 | 40.7539 | 5.2235 | 0.0112 |  |  | 5 | 136719 | 240479 | 370 | 159 | 0 | 135
156.318 | 156.318 | 37 | 37 | 5.19 | 20.7696 | 1.826 | 0.0014 |  |  | 1 | 2082520 | 400391 | 1949 | 149 | 0 | 127
156.98 | 156.98 | 38 | 38 | 3.89 | 47.8692 | 8.1764 | 0.0274 |  |  | 23 | 180664 | 184326 | 95 | 137 | 81 | 116
157.72 | 157.72 | 39 | 39 | 5.2 | 20.7696 | 2.0436 | 0.0017 |  |  | 1 | 183105 | 405273 | 1944 | 339 | 0 | 0
157.825 | 157.825 | 40 | 40 | 3.79 | 32.2089 | 4.6959 | 0.009 |  |  | 5 | 179443 | 156250 | 151 | 167 | 128 | 142
157.916 | 157.916 | 41 | 41 | 3.68 | 53.6933 | 7.1531 | 0.021 |  |  | 8 | 183105 | 152588 | 203 | 229 | 173 | 195
157.966 | 157.966 | 42 | 42 | 3.9 | 30.9882 | 4.5673 | 0.0085 |  |  | 5 | 181885 | 161133 | 203 | 166 | 173 | 141
159.024 | 159.024 | 43 | 43 | 5.08 | 20.7696 | 1.8124 | 0.0013 |  |  | 1 | 183105 | 413818 | -2042 | 395 | 0 | 0
159.037 | 159.037 | 44 | 44 | 4.04 | 25.373 | 3.5743 | 0.0052 |  |  | 4 | 140381 | 167236 | 147 | 165 | 125 | 140
159.118 | 159.118 | 45 | 45 | 4.01 | 27.3261 | 3.5969 | 0.0053 |  |  | 4 | 141602 | 174561 | 148 | 169 | 126 | 144
159.219 | 159.219 | 46 | 46 | 4.28 | 22.4433 | 3.3336 | 0.0046 |  |  | 4 | 140381 | 175781 | 150 | 166 | 128 | 141
159.431 | 159.431 | 47 | 47 | 5.22 | 1.7266 | 0.5258 | 0.0001 |  |  | 0 | 185547 | 469971 | -1473 | 150 | 0 | 128
159.574 | 159.574 | 48 | 48 | 4.12 | 23.9081 | 3.5226 | 0.0051 |  |  | 4 | 141602 | 172119 | 150 | 244 | 128 | 207
159.662 | 159.662 | 49 | 49 | 5.17 | 20.2813 | 1.8333 | 0.0014 |  |  | 1 | 181885 | 429688 | 150 | 299 | 128 | 254
159.802 | 159.802 | 50 | 50 | 5.17 | 20.2813 | 1.9209 | 0.0015 |  |  | 1 | 180664 | 407715 | 1147 | 294 | 0 | 250
159.99 | 159.99 | 51 | 51 | 5.23 | 19.3047 | 1.8977 | 0.0015 |  |  | 1 | 2158203 | 426025 | -448 | 302 | 0 | 0
160.029 | 160.029 | 52 | 52 | 4.37 | 29.5234 | 3.5793 | 0.0052 |  |  | 7 | 183105 | 194092 | 242 | 167 | 206 | 142
160.102 | 160.102 | 53 | 53 | 3.97 | 27.3261 | 3.6261 | 0.0054 |  |  | 4 | 141602 | 163574 | 164 | 167 | 139 | 142
160.16 | 160.16 | 54 | 54 | 3.76 | 40.998 | 5.4747 | 0.0123 |  |  | 7 | 140381 | 151367 | 148 | 149 | 126 | 127
160.21 | 160.21 | 55 | 55 | 3.94 | 29.5234 | 4.0762 | 0.0068 |  |  | 6 | 141602 | 158691 | 202 | 167 | 172 | 142
160.274 | 160.274 | 56 | 56 | 4.79 | 30.0469 | 2.5675 | 0.0027 |  |  | 4 | 181885 | 280762 | 150 | 336 | 128 | 0
160.447 | 160.447 | 57 | 57 | 5.24 | 22.2344 | 1.9632 | 0.0016 |  |  | 1 | 2183838 | 415039 | -2042 | 319 | 0 | 0
160.54 | 160.54 | 58 | 58 | 4.53 | 105.9747 | 9.5409 | 0.0373 |  |  | 9 | 195313 | 336914 | 157 | 379 | 133 | 0
160.76 | 160.76 | 59 | 59 | 5.1 | 1.7266 | 0.5274 | 0.0001 |  |  | 0 | 2216797 | 476074 | -1708 | 150 | 0 | 128
160.838 | 160.838 | 60 | 60 | 4.45 | 116.7169 | 11.4408 | 0.0536 |  |  | 10 | 319824 | 339355 | 156 | 290 | 133 | 247
160.848 | 160.848 | 61 | 61 | 3.38 | 83.9667 | 20.6472 | 0.1746 |  |  | 47 | 179443 | 177002 | -1196 | 129 | 0 | 110
160.889 | 160.889 | 62 | 62 | 5.19 | 1.7266 | 0.5602 | 0.0001 |  |  | 0 | 183105 | 443115 | -1863 | 150 | 0 | 128
160.947 | 160.947 | 63 | 63 | 4.59 | 34.4415 | 4.0055 | 0.0066 |  |  | 5 | 319824 | 323486 | 266 | 163 | 226 | 139
160.961 | 160.961 | 64 | 64 | 4.51 | 32.2442 | 3.6435 | 0.0054 |  |  | 4 | 184326 | 267334 | 151 | 187 | 128 | 159
161.102 | 161.102 | 65 | 65 | 5.22 | 1.7266 | 0.5421 | 0.0001 |  |  | 0 | 1256104 | 469971 | -2205 | 150 | 0 | 128
161.159 | 161.159 | 66 | 66 | 4.77 | 42.0098 | 3.7015 | 0.0056 |  |  | 6 | 319824 | 330811 | 205 | 182 | 174 | 155
161.201 | 161.201 | 67 | 67 | 4.24 | 98.1269 | 11.1313 | 0.0508 |  |  | 14 | 186768 | 305176 | 156 | 125 | 133 | 106
161.323 | 161.323 | 68 | 68 | 4.66 | 27.1172 | 3.0178 | 0.0037 |  |  | 3 | 195313 | 244141 | 287 | 260 | 244 | 221
161.386 | 161.386 | 69 | 69 | 4.12 | 23.4199 | 3.4022 | 0.0047 |  |  | 4 | 141602 | 172119 | 110 | 229 | 94 | 195
161.395 | 161.395 | 70 | 70 | 4.7 | 32.9766 | 3.3249 | 0.0045 |  |  | 3 | 196533 | 286865 | 229 | 200 | 195 | 170
161.45 | 161.45 | 71 | 71 | 4.33 | 55.6464 | 8.3149 | 0.0283 |  |  | 11 | 319824 | 310059 | 228 | 136 | 194 | 116
161.517 | 161.517 | 72 | 72 | 4.57 | 56.1347 | 7.4882 | 0.023 |  |  | 10 | 325928 | 316162 | 349 | 121 | 0 | 103
161.667 | 161.667 | 73 | 73 | 5.21 | 20.2813 | 1.8802 | 0.0014 |  |  | 2 | 183105 | 404053 | -49 | 382 | 0 | 0
161.676 | 161.676 | 74 | 74 | 4.83 | 32.9766 | 3.5275 | 0.0051 |  |  | 4 | 319824 | 328369 | 348 | 150 | 0 | 128
161.761 | 161.761 | 75 | 75 | 5.16 | 18.8165 | 1.7607 | 0.0013 |  |  | 1 | 180664 | 404053 | 3737 | 150 | 0 | 128
161.838 | 161.838 | 76 | 76 | 4.22 | 46.8316 | 3.2887 | 0.0044 |  |  | 4 | 140381 | 178223 | 150 | 290 | 128 | 247
161.896 | 161.896 | 77 | 77 | 4.24 | 20.5254 | 2.9924 | 0.0037 |  |  | 3 | 140381 | 180664 | -249 | 270 | 0 | 230
162.003 | 162.003 | 78 | 78 | 4.71 | 27.8497 | 2.6484 | 0.0029 |  |  | 3 | 109863 | 313721 | 118 | 151 | 100 | 128
162.264 | 162.264 | 79 | 79 | 4.77 | 46.8316 | 2.4399 | 0.0024 |  |  | 2 | 196533 | 299072 | 150 | 200 | 128 | 170
162.402 | 162.402 | 80 | 80 | 4.75 | 46.8316 | 2.5663 | 0.0027 |  |  | 2 | 180664 | 300293 | 150 | -117 | 128 | 0
162.746 | 162.746 | 81 | 81 | 5.24 | 1.2383 | 0.5176 | 0.0001 |  |  | 0 | 4379883 | 479736 | 211 | 150 | 179 | 128
162.879 | 162.879 | 82 | 82 | 4.75 | 20.7696 | 2.2686 | 0.0021 |  |  | 2 | 194092 | 305176 | 348 | 201 | 0 | 171
163.184 | 163.184 | 83 | 83 | 5.22 | 1.2383 | 0.5315 | 0.0001 |  |  | 0 | 181885 | 469971 | 2216 | 150 | 0 | 128
163.318 | 163.318 | 84 | 84 | 4.47 | 46.8316 | 3.4223 | 0.0048 |  |  | 7 | 183105 | 198975 | 150 | 280 | 128 | 238
163.398 | 163.398 | 85 | 85 | 4.42 | 20.5254 | 3.4202 | 0.0048 |  |  | 6 | 184326 | 195313 | 150 | 208 | 128 | 177
163.764 | 163.764 | 86 | 86 | 5.15 | 18.3282 | 1.7296 | 0.0012 |  |  | 1 | 181885 | 399170 | 150 | 292 | 128 | 248
163.77 | 163.77 | 87 | 87 | 4.45 | 30.0469 | 4.0903 | 0.0069 |  |  | 5 | 184326 | 202637 | 414 | 122 | 0 | 104
163.819 | 163.819 | 88 | 88 | 4.67 | 24.1876 | 2.8403 | 0.0033 |  |  | 3 | 184326 | 289307 | 219 | 200 | 186 | 170
163.977 | 163.977 | 89 | 89 | 3.77 | 133.3184 | 20.5029 | 0.1722 |  |  | 42 | 184326 | 184326 | 76 | 139 | 65 | 118
164.098 | 164.098 | 90 | 90 | 4.57 | 21.7461 | 2.5971 | 0.0028 |  |  | 3 | 195313 | 292969 | 286 | 199 | 243 | 169
164.143 | 164.143 | 91 | 91 | 4.06 | 55.6464 | 6.0526 | 0.015 |  |  | 7 | 196533 | 192871 | 270 | 179 | 230 | 152
164.214 | 164.214 | 92 | 92 | 5.17 | 1.7266 | 0.5389 | 0.0001 |  |  | 0 | 181885 | 466309 | -3637 | 150 | 0 | 128
164.535 | 164.535 | 93 | 93 | 4.36 | 29.3145 | 3.9544 | 0.0064 |  |  | 7 | 183105 | 190430 | -146 | 159 | 0 | 135
164.942 | 164.942 | 94 | 94 | 4.59 | 22.4786 | 2.485 | 0.0025 |  |  | 3 | 147705 | 257568 | -1245 | 170 | 0 | 145
165.442 | 165.442 | 95 | 95 | 4.38 | 23.4551 | 3.5505 | 0.0052 |  |  | 7 | 184326 | 195313 | -250 | 208 | 0 | 177
165.615 | 165.615 | 96 | 96 | 5.31 | 22.7227 | 2.0522 | 0.0017 |  |  | 1 | 1104736 | 451660 | -2639 | 333 | 0 | 0
165.79 | 165.79 | 97 | 97 | 4.16 | 74.7247 | 10.6471 | 0.0464 |  |  | 14 | 196533 | 201416 | 252 | 165 | 214 | 140
165.841 | 165.841 | 98 | 98 | 4.64 | 20.5254 | 2.6187 | 0.0028 |  |  | 5 | 183105 | 247803 | -3036 | 0 | 0 | 0
165.893 | 165.893 | 99 | 99 | 4.15 | 20.7696 | 2.8605 | 0.0034 |  |  | 4 | 140381 | 184326 | 640 | 168 | 0 | 143
165.955 | 165.955 | 100 | 100 | 4.75 | 27.1172 | 2.9818 | 0.0036 |  |  | 3 | 196533 | 294189 | 327 | 149 | 0 | 127
166.217 | 166.217 | 101 | 101 | 4.51 | 19.5489 | 3.1664 | 0.0041 |  |  | 6 | 183105 | 197754 | -2640 | 103 | 0 | 88
166.251 | 166.251 | 102 | 102 | 4.14 | 46.8316 | 4.9787 | 0.0102 |  |  | 10 | 183105 | 187988 | 150 | 162 | 128 | 138
166.49 | 166.49 | 103 | 103 | 5.15 | 20.2813 | 1.8419 | 0.0014 |  |  | 1 | 180664 | 413818 | -49 | 266 | 0 | 226
166.549 | 166.549 | 104 | 104 | 5.14 | 18.3282 | 1.718 | 0.0012 |  |  | 1 | 2158203 | 397949 | 150 | 374 | 128 | 0
166.597 | 166.597 | 105 | 105 | 5.2 | 19.793 | 1.9233 | 0.0015 |  |  | 2 | 181885 | 406494 | 150 | 397 | 128 | 0
166.656 | 166.656 | 106 | 106 | 5.2 | 1.7266 | 0.5283 | 0.0001 |  |  | 0 | 2624512 | 474854 | -1793 | 150 | 0 | 128
166.872 | 166.872 | 107 | 107 | 5.11 | 20.7696 | 1.9051 | 0.0015 |  |  | 2 | 183105 | 395508 | 349 | 392 | 0 | 0
166.923 | 166.923 | 108 | 108 | 5.23 | 21.7461 | 1.9492 | 0.0016 |  |  | 2 | 180664 | 418701 | 2740 | 323 | 0 | 0
167.073 | 167.073 | 109 | 109 | 5.25 | 20.2813 | 1.8128 | 0.0013 |  |  | 1 | 2058105 | 406494 | 749 | 262 | 0 | 223
167.125 | 167.125 | 110 | 110 | 4.56 | 46.8316 | 2.4537 | 0.0025 |  |  | 3 | 181885 | 240479 | 150 | -5 | 128 | 0
167.632 | 167.632 | 111 | 111 | 4.51 | 41.2774 | 3.5144 | 0.0051 |  |  | 4 | 184326 | 291748 | 150 | 78 | 128 | 66
167.962 | 167.962 | 112 | 112 | 4.19 | 29.7675 | 4.4401 | 0.0081 |  |  | 9 | 181885 | 189209 | 117 | 225 | 99 | 191
168.009 | 168.009 | 113 | 113 | 4.13 | 37.0917 | 4.9603 | 0.0101 |  |  | 11 | 180664 | 185547 | 91 | 152 | 77 | 129
168.118 | 168.118 | 114 | 114 | 5.04 | 21.7461 | 1.9133 | 0.0015 |  |  | 1 | 184326 | 386963 | 150 | 285 | 128 | 242
168.212 | 168.212 | 115 | 115 | 4.66 | 20.2813 | 2.3995 | 0.0024 |  |  | 2 | 185547 | 327148 | 351 | 288 | 0 | 245
168.681 | 168.681 | 116 | 116 | 4.5 | 29.8028 | 3.6509 | 0.0055 |  |  | 4 | 141602 | 283203 | 349 | 132 | 0 | 112
169.152 | 169.152 | 117 | 117 | 5.07 | 21.2579 | 1.9768 | 0.0016 |  |  | 1 | 181885 | 377197 | 748 | 357 | 0 | 0
169.262 | 169.262 | 118 | 118 | 4.05 | 46.4044 | 6.3243 | 0.0164 |  |  | 9 | 194092 | 198975 | 294 | 202 | 250 | 172
169.318 | 169.318 | 119 | 119 | 3.69 | 44.416 | 6.3327 | 0.0164 |  |  | 8 | 183105 | 152588 | 147 | 196 | 125 | 167
170.378 | 170.378 | 120 | 120 | 4.02 | 53.7286 | 7.7218 | 0.0244 |  |  | 14 | 180664 | 183105 | 84 | 130 | 71 | 111
170.424 | 170.424 | 121 | 121 | 4.14 | 30.7794 | 4.848 | 0.0096 |  |  | 9 | 180664 | 184326 | 33 | 102 | 28 | 87
170.495 | 170.495 | 122 | 122 | 4.73 | 20.0372 | 2.3896 | 0.0023 |  |  | 4 | 180664 | 289307 | -248 | 343 | 0 | 0
170.87 | 170.87 | 123 | 123 | 5.16 | 18.3282 | 1.7035 | 0.0012 |  |  | 1 | 2183838 | 413818 | 1146 | 252 | 0 | 214
171.114 | 171.114 | 124 | 124 | 3.67 | 138.6542 | 25.7958 | 0.2726 |  |  | 60 | 183105 | 184326 | 134 | 193 | 114 | 164
171.185 | 171.185 | 125 | 125 | 3.94 | 68.83 | 11.6236 | 0.0553 |  |  | 28 | 183105 | 185547 | -15 | 131 | 0 | 111
171.202 | 171.202 | 126 | 126 | 4.44 | 22.4786 | 2.5454 | 0.0027 |  |  | 3 | 147705 | 213623 | -249 | 111 | 0 | 94
171.384 | 171.384 | 127 | 127 | 3.84 | 38.8007 | 5.6134 | 0.0129 |  |  | 8 | 183105 | 164795 | 219 | 199 | 186 | 169
171.549 | 171.549 | 128 | 128 | 4.25 | 31.7206 | 4.5662 | 0.0085 |  |  | 9 | 183105 | 186768 | -61 | 133 | 0 | 113
171.634 | 171.634 | 129 | 129 | 5.3 | 19.793 | 1.9583 | 0.0016 |  |  | 1 | 1029053 | 443115 | -248 | 366 | 0 | 0
171.679 | 171.679 | 130 | 130 | 4.34 | 28.8262 | 3.7057 | 0.0056 |  |  | 8 | 183105 | 190430 | 70 | 140 | 60 | 119
171.9 | 171.9 | 131 | 131 | 4.33 | 30.4999 | 3.9155 | 0.0063 |  |  | 9 | 180664 | 196533 | 550 | 164 | 0 | 139
171.962 | 171.962 | 132 | 132 | 5.05 | 18.3282 | 1.9553 | 0.0016 |  |  | 2 | 186768 | 361328 | 2342 | 195 | 0 | 166
172.034 | 172.034 | 133 | 133 | 3.59 | 165.0567 | 24.6377 | 0.2486 |  |  | 47 | 183105 | 177002 | 75 | 139 | 64 | 118
172.096 | 172.096 | 134 | 134 | 3.86 | 76.1542 | 13.1456 | 0.0708 |  |  | 28 | 183105 | 185547 | 23 | 220 | 20 | 187
172.164 | 172.164 | 135 | 135 | 5.22 | 1.2383 | 0.5281 | 0.0001 |  |  | 0 | 1728516 | 474854 | 508 | 150 | 0 | 128
172.228 | 172.228 | 136 | 136 | 5.29 | 1.2383 | 0.5252 | 0.0001 |  |  | 0 | 4257813 | 473633 | 150 | 150 | 128 | 128
172.317 | 172.317 | 137 | 137 | 5.09 | 19.793 | 1.8843 | 0.0015 |  |  | 2 | 184326 | 379639 | 2740 | 411 | 0 | 0
172.39 | 172.39 | 138 | 138 | 5.04 | 1.2383 | 0.5354 | 0.0001 |  |  | 0 | 74463 | 465088 | 283 | 150 | 241 | 128
172.519 | 172.519 | 139 | 139 | 3.79 | 56.623 | 9.5092 | 0.037 |  |  | 15 | 178223 | 180664 | 61 | 131 | 52 | 111
172.731 | 172.731 | 140 | 140 | 3.82 | 38.5566 | 5.1131 | 0.0107 |  |  | 6 | 140381 | 158691 | 148 | 230 | 126 | 196
172.795 | 172.795 | 141 | 141 | 3.95 | 44.4512 | 7.7512 | 0.0246 |  |  | 17 | 183105 | 185547 | 55 | 142 | 47 | 121
172.846 | 172.846 | 142 | 142 | 4.26 | 21.0137 | 3.0251 | 0.0037 |  |  | 4 | 136719 | 181885 | -645 | 86 | 0 | 73
172.929 | 172.929 | 143 | 143 | 5.22 | 1.7266 | 0.528 | 0.0001 |  |  | 0 | 659180 | 488281 | -30 | 150 | 0 | 128
173.058 | 173.058 | 144 | 144 | 5.06 | 20.2813 | 1.904 | 0.0015 |  |  | 1 | 74463 | 372314 | -1444 | 430 | 0 | 0
173.19 | 173.19 | 145 | 145 | 5.16 | 20.7696 | 1.8798 | 0.0014 |  |  | 1 | 2183838 | 411377 | -846 | 433 | 0 | 0
173.315 | 173.315 | 146 | 146 | 4.32 | 22.4433 | 3.481 | 0.005 |  |  | 6 | 180664 | 187988 | -49 | 128 | 0 | 109
173.389 | 173.389 | 147 | 147 | 4.57 | 46.8316 | 2.4761 | 0.0025 |  |  | 3 | 184326 | 240479 | 150 | 236 | 128 | 201
173.443 | 173.443 | 148 | 148 | 4.04 | 28.791 | 4.0626 | 0.0068 |  |  | 4 | 180664 | 177002 | 148 | 263 | 126 | 224
173.587 | 173.587 | 149 | 149 | 5.11 | 20.7696 | 1.891 | 0.0015 |  |  | 1 | 74463 | 401611 | -448 | 345 | 0 | 0
174.14 | 174.14 | 150 | 150 | 4.29 | 23.1757 | 3.0062 | 0.0037 |  |  | 3 | 147705 | 183105 | 206 | 159 | 175 | 135
174.278 | 174.278 | 151 | 151 | 4.54 | 20.0372 | 1.1243 | 0.0005 |  |  | 1 | 175781 | 313721 | -49 | 150 | 0 | 128
174.387 | 174.387 | 152 | 152 | 3.8 | 46.8316 | 7.3404 | 0.0221 |  |  | 15 | 183105 | 183105 | 150 | 171 | 128 | 145
174.421 | 174.421 | 153 | 153 | 4.18 | 49.7871 | 4.0665 | 0.0068 |  |  | 5 | 180664 | 183105 | 156 | 100 | 133 | 85
174.665 | 174.665 | 154 | 154 | 4.32 | 29.5586 | 3.5597 | 0.0052 |  |  | 5 | 183105 | 189209 | 389 | 157 | 0 | 133
175.446 | 175.446 | 155 | 155 | 3.64 | 75.1777 | 7.7116 | 0.0244 |  |  | 9 | 140381 | 151367 | 150 | 274 | 128 | 233
175.59 | 175.59 | 156 | 156 | 4.22 | 31.7559 | 4.6703 | 0.0089 |  |  | 10 | 180664 | 189209 | -250 | 163 | 0 | 139
175.612 | 175.612 | 157 | 157 | 4.5 | 30.0469 | 4.1438 | 0.007 |  |  | 9 | 180664 | 212402 | 451 | 136 | 0 | 116
175.657 | 175.657 | 158 | 158 | 4.48 | 29.7675 | 3.7504 | 0.0058 |  |  | 8 | 180664 | 194092 | -48 | 195 | 0 | 166
175.885 | 175.885 | 159 | 159 | 5.26 | 21.7461 | 1.968 | 0.0016 |  |  | 1 | 2183838 | 417480 | -50 | 372 | 0 | 0
175.978 | 175.978 | 160 | 160 | 5.18 | 19.3047 | 1.8884 | 0.0015 |  |  | 1 | 2183838 | 421143 | 749 | 313 | 0 | 0
176.124 | 176.124 | 161 | 161 | 4 | 42.0098 | 6.8478 | 0.0192 |  |  | 14 | 184326 | 184326 | -1267 | 255 | 0 | 217
176.141 | 176.141 | 162 | 162 | 4.57 | 23.4551 | 3.3467 | 0.0046 |  |  | 7 | 183105 | 205078 | 1545 | 149 | 0 | 127
176.228 | 176.228 | 163 | 163 | 4.54 | 28.3379 | 3.5916 | 0.0053 |  |  | 7 | 181885 | 197754 | -177 | 208 | 0 | 177
176.316 | 176.316 | 164 | 164 | 3.96 | 35.6269 | 6.2112 | 0.0158 |  |  | 13 | 183105 | 184326 | 69 | 234 | 59 | 199
176.377 | 176.377 | 165 | 165 | 4.85 | 20.0372 | 2.2345 | 0.002 |  |  | 3 | 181885 | 330811 | -51 | 149 | 0 | 127
176.439 | 176.439 | 166 | 166 | 5.05 | 18.8165 | 1.7616 | 0.0013 |  |  | 1 | 185547 | 393066 | -49 | 402 | 0 | 0
176.501 | 176.501 | 167 | 167 | 4.21 | 36.1504 | 5.0576 | 0.0105 |  |  | 11 | 183105 | 187988 | 113 | 170 | 96 | 145
176.551 | 176.551 | 168 | 168 | 4.68 | 21.502 | 2.4717 | 0.0025 |  |  | 3 | 183105 | 239258 | -1445 | 79 | 0 | 67
176.62 | 176.62 | 169 | 169 | 5.13 | 1.2383 | 0.5262 | 0.0001 |  |  | 0 | 183105 | 480957 | 522 | 150 | 0 | 128
176.693 | 176.693 | 170 | 170 | 4.7 | 19.793 | 1.798 | 0.0013 |  |  | 1 | 2108154 | 396729 | -49 | 301 | 0 | 0
176.755 | 176.755 | 171 | 171 | 5.14 | 19.5489 | 1.821 | 0.0014 |  |  | 1 | 181885 | 397949 | -1843 | 300 | 0 | 255
176.978 | 176.978 | 172 | 172 | 4.12 | 31.9648 | 3.7819 | 0.0059 |  |  | 4 | 140381 | 175781 | 208 | 229 | 177 | 195
177.035 | 177.035 | 173 | 173 | 3.88 | 55.1934 | 13.8907 | 0.079 |  |  | 43 | 181885 | 184326 | 1287 | 160 | 0 | 136
177.109 | 177.109 | 174 | 174 | 4.41 | 27.8497 | 3.2945 | 0.0044 |  |  | 8 | 180664 | 195313 | 150 | 223 | 128 | 190
177.173 | 177.173 | 175 | 175 | 4.33 | 25.4083 | 3.9013 | 0.0062 |  |  | 10 | 180664 | 191650 | -144 | 199 | 0 | 169
177.326 | 177.326 | 176 | 176 | 4.15 | 27.1172 | 4.7642 | 0.0093 |  |  | 10 | 180664 | 183105 | 201 | 152 | 171 | 129
177.513 | 177.513 | 177 | 177 | 5.25 | 22.7227 | 1.965 | 0.0016 |  |  | 1 | 2183838 | 422363 | -3037 | 336 | 0 | 0
177.534 | 177.534 | 178 | 178 | 4.12 | 37.58 | 6.2382 | 0.0159 |  |  | 18 | 180664 | 185547 | 323 | 132 | 0 | 112
177.691 | 177.691 | 179 | 179 | 4.23 | 41.9746 | 5.3691 | 0.0118 |  |  | 12 | 183105 | 187988 | 68 | 133 | 58 | 113
177.755 | 177.755 | 180 | 180 | 4.76 | 21.2579 | 2.0599 | 0.0017 |  |  | 2 | 180664 | 312500 | -49 | 19 | 0 | 16
177.772 | 177.772 | 181 | 181 | 3.91 | 29.2792 | 6.3173 | 0.0163 |  |  | 21 | 181885 | 184326 | 145 | 149 | 123 | 127
177.802 | 177.802 | 182 | 182 | 5.16 | 1.2383 | 0.5413 | 0.0001 |  |  | 0 | 3199463 | 465088 | 178 | 150 | 151 | 128
177.839 | 177.839 | 183 | 183 | 5.21 | 1.9708 | 0.6521 | 0.0002 |  |  | 1 | 1221 | 444336 | -667 | 150 | 0 | 128
177.862 | 177.862 | 184 | 184 | 5.18 | 1.7266 | 0.5523 | 0.0001 |  |  | 0 | 180664 | 446777 | 205 | 150 | 174 | 128
177.903 | 177.903 | 185 | 185 | 4.32 | 89.3731 | 10.0964 | 0.0418 |  |  | 15 | 184326 | 312500 | 217 | 152 | 184 | 129
177.932 | 177.932 | 186 | 186 | 4.29 | 39.5684 | 4.5581 | 0.0085 |  |  | 9 | 184326 | 197754 | 87 | 147 | 74 | 125
178.022 | 178.022 | 187 | 187 | 4.92 | 21.7461 | 2.0861 | 0.0018 |  |  | 2 | 183105 | 358887 | 2142 | 399 | 0 | 0
178.066 | 178.066 | 188 | 188 | 3.89 | 58.0878 | 9.0751 | 0.0337 |  |  | 19 | 181885 | 186768 | 136 | 238 | 116 | 202
178.143 | 178.143 | 189 | 189 | 4.01 | 27.3261 | 3.6127 | 0.0053 |  |  | 4 | 141602 | 170898 | 148 | 170 | 126 | 145
178.207 | 178.207 | 190 | 190 | 5.1 | 1.7266 | 0.5436 | 0.0001 |  |  | 0 | 180664 | 467529 | -205 | 150 | 0 | 128
178.388 | 178.388 | 191 | 191 | 5.22 | 18.8165 | 1.8177 | 0.0014 |  |  | 1 | 2158203 | 405273 | 1744 | 375 | 0 | 0
178.442 | 178.442 | 192 | 192 | 4.51 | 24.92 | 2.8722 | 0.0034 |  |  | 6 | 183105 | 216064 | -50 | -3 | 0 | 0
178.567 | 178.567 | 193 | 193 | 5.14 | 20.7696 | 1.9124 | 0.0015 |  |  | 1 | 2183838 | 412598 | -1444 | 297 | 0 | 252
178.621 | 178.621 | 194 | 194 | 5.23 | 1.7266 | 0.5329 | 0.0001 |  |  | 0 | 144043 | 462646 | -2493 | 150 | 0 | 128
178.666 | 178.666 | 195 | 195 | 4.55 | 21.502 | 2.7794 | 0.0032 |  |  | 5 | 184326 | 207520 | 349 | 114 | 0 | 97
178.716 | 178.716 | 196 | 196 | 3.69 | 234.3574 | 33.2097 | 0.4517 |  |  | 61 | 184326 | 181885 | 86 | 257 | 73 | 218
178.792 | 178.792 | 197 | 197 | 4.49 | 25.8613 | 3.9588 | 0.0064 |  |  | 7 | 184326 | 191650 | 101 | 132 | 86 | 112
178.854 | 178.854 | 198 | 198 | 3.83 | 39.5331 | 4.9835 | 0.0102 |  |  | 7 | 140381 | 155029 | 149 | 168 | 127 | 143
178.901 | 178.901 | 199 | 199 | 4.06 | 30.4999 | 3.4974 | 0.005 |  |  | 4 | 140381 | 174561 | 203 | 230 | 173 | 196
179 | 179 | 200 | 200 | 5.08 | 17.8399 | 1.8061 | 0.0013 |  |  | 1 | 180664 | 405273 | -847 | 270 | 0 | 230
179.086 | 179.086 | 201 | 201 | 5.13 | 20.7696 | 1.9048 | 0.0015 |  |  | 1 | 179443 | 401611 | 349 | 283 | 0 | 241
179.227 | 179.227 | 202 | 202 | 5.16 | 20.2813 | 1.912 | 0.0015 |  |  | 1 | 183105 | 404053 | -1444 | 431 | 0 | 0
179.272 | 179.272 | 203 | 203 | 4.1 | 33.709 | 5.5323 | 0.0125 |  |  | 16 | 180664 | 189209 | -49 | 153 | 0 | 130
179.337 | 179.337 | 204 | 204 | 3.84 | 55.8906 | 8.2619 | 0.028 |  |  | 14 | 184326 | 186768 | 347 | 252 | 0 | 214
179.359 | 179.359 | 205 | 205 | 4.5 | 21.0137 | 2.7854 | 0.0032 |  |  | 5 | 180664 | 247803 | 149 | 148 | 127 | 126
179.447 | 179.447 | 206 | 206 | 4.8 | 15.6426 | 0.7831 | 0.0003 |  |  | 0 | 134277 | 394287 | 350 | 150 | 0 | 128
179.525 | 179.525 | 207 | 207 | 4.16 | 37.127 | 5.9677 | 0.0146 |  |  | 17 | 180664 | 186768 | -19 | 133 | 0 | 113
179.774 | 179.774 | 208 | 208 | 5.28 | 21.7461 | 1.8848 | 0.0015 |  |  | 2 | 2108154 | 405273 | 349 | 409 | 0 | 0
179.794 | 179.794 | 209 | 209 | 3.75 | 43.4394 | 5.6878 | 0.0133 |  |  | 8 | 141602 | 151367 | 149 | 167 | 127 | 142
179.868 | 179.868 | 210 | 210 | 5.2 | 1.7266 | 0.5387 | 0.0001 |  |  | 0 | 184326 | 462646 | -1816 | 150 | 0 | 128
179.892 | 179.892 | 211 | 211 | 3.84 | 38.5566 | 5.0312 | 0.0104 |  |  | 7 | 141602 | 156250 | 148 | 167 | 126 | 142
180.084 | 180.084 | 212 | 212 | 5.25 | 19.793 | 1.8906 | 0.0015 |  |  | 1 | 2108154 | 401611 | 748 | 369 | 0 | 0
180.099 | 180.099 | 213 | 213 | 4.42 | 32.0001 | 4.0011 | 0.0066 |  |  | 7 | 180664 | 311279 | 288 | 144 | 245 | 122
180.244 | 180.244 | 214 | 214 | 5.24 | 19.793 | 1.9421 | 0.0015 |  |  | 1 | 2108154 | 402832 | -3038 | 400 | 0 | 0
180.291 | 180.291 | 215 | 215 | 4.11 | 39.0449 | 4.4957 | 0.0083 |  |  | 8 | 180664 | 181885 | 160 | 211 | 136 | 179
180.322 | 180.322 | 216 | 216 | 4.5 | 28.8262 | 3.1678 | 0.0041 |  |  | 3 | 194092 | 219727 | -121 | 236 | 0 | 201
180.477 | 180.477 | 217 | 217 | 5.12 | 18.3282 | 1.7375 | 0.0012 |  |  | 1 | 2108154 | 402832 | 150 | 373 | 128 | 0
180.535 | 180.535 | 218 | 218 | 3.9 | 61.0528 | 7.7593 | 0.0247 |  |  | 17 | 180664 | 183105 | 233 | 144 | 198 | 122
180.678 | 180.678 | 219 | 219 | 5.02 | 20.2813 | 1.9056 | 0.0015 |  |  | 2 | 180664 | 375977 | 548 | 281 | 0 | 239
180.803 | 180.803 | 220 | 220 | 5.21 | 19.3047 | 1.8082 | 0.0013 |  |  | 1 | 2058105 | 412598 | 548 | 273 | 0 | 232
180.86 | 180.86 | 221 | 221 | 5.23 | 1.7266 | 0.5403 | 0.0001 |  |  | 0 | 1596680 | 461426 | 1685 | 150 | 0 | 128
180.892 | 180.892 | 222 | 222 | 5.17 | 1.7266 | 0.5323 | 0.0001 |  |  | 0 | 4367676 | 465088 | -1397 | 150 | 0 | 128
180.922 | 180.922 | 223 | 223 | 4.03 | 37.127 | 4.4528 | 0.0081 |  |  | 11 | 180664 | 183105 | 289 | 135 | 246 | 115
180.99 | 180.99 | 224 | 224 | 4.76 | 19.3047 | 2.0108 | 0.0017 |  |  | 2 | 184326 | 317383 | 150 | 150 | 128 | 128
181.234 | 181.234 | 225 | 225 | 4.9 | 18.8165 | 1.8771 | 0.0014 |  |  | 2 | 179443 | 354004 | 947 | -51 | 0 | 0
181.452 | 181.452 | 226 | 226 | 5.01 | 20.2813 | 1.8402 | 0.0014 |  |  | 2 | 183105 | 369873 | 2740 | 150 | 0 | 128
181.473 | 181.473 | 227 | 227 | 3.37 | 71.7597 | 9.7997 | 0.0393 |  |  | 14 | 45166 | 147705 | 88 | 217 | 75 | 184
181.554 | 181.554 | 228 | 228 | 5.16 | 1.2383 | 0.5269 | 0.0001 |  |  | 0 | 399170 | 471191 | 792 | 150 | 0 | 128
181.632 | 181.632 | 229 | 229 | 3.98 | 26.8378 | 3.7172 | 0.0057 |  |  | 5 | 140381 | 167236 | 148 | 170 | 126 | 145
181.694 | 181.694 | 230 | 230 | 5.07 | 19.3047 | 1.7972 | 0.0013 |  |  | 1 | 2158203 | 397949 | -248 | 284 | 0 | 241
181.766 | 181.766 | 231 | 231 | 3.78 | 63.9825 | 11.7506 | 0.0566 |  |  | 35 | 180664 | 183105 | 83 | 149 | 71 | 127
181.872 | 181.872 | 232 | 232 | 4.33 | 24.1876 | 3.556 | 0.0052 |  |  | 4 | 180664 | 225830 | 238 | 178 | 202 | 151
181.941 | 181.941 | 233 | 233 | 5.22 | 22.2344 | 1.9057 | 0.0015 |  |  | 1 | 179443 | 417480 | -1444 | 337 | 0 | 0
182.078 | 182.078 | 234 | 234 | 4.07 | 27.3614 | 3.8734 | 0.0061 |  |  | 4 | 140381 | 170898 | -114 | 167 | 0 | 142
182.217 | 182.217 | 235 | 235 | 5.14 | 18.3282 | 1.7144 | 0.0012 |  |  | 1 | 2058105 | 404053 | -1444 | 150 | 0 | 128
182.226 | 182.226 | 236 | 236 | 3.94 | 47.3456 | 4.9879 | 0.0102 |  |  | 10 | 180664 | 169678 | 74 | 174 | 63 | 148
182.266 | 182.266 | 237 | 237 | 3.73 | 82.9902 | 9.005 | 0.0332 |  |  | 21 | 180664 | 169678 | 90 | 199 | 77 | 169
182.335 | 182.335 | 238 | 238 | 3.94 | 35.1386 | 4.9138 | 0.0099 |  |  | 6 | 180664 | 170898 | 70 | 134 | 60 | 114
182.4 | 182.4 | 239 | 239 | 4.16 | 34.1973 | 4.5557 | 0.0085 |  |  | 10 | 180664 | 185547 | 137 | 251 | 116 | 213
182.49 | 182.49 | 240 | 240 | 5.23 | 20.2813 | 1.8484 | 0.0014 |  |  | 1 | 2108154 | 426025 | 2741 | 290 | 0 | 247
182.536 | 182.536 | 241 | 241 | 5.18 | 1.2383 | 0.529 | 0.0001 |  |  | 0 | 397949 | 471191 | 770 | 150 | 0 | 128
182.618 | 182.618 | 242 | 242 | 4.2 | 21.9903 | 2.9394 | 0.0035 |  |  | 4 | 141602 | 178223 | -50 | 164 | 0 | 139
182.731 | 182.731 | 243 | 243 | 4.64 | 20.0372 | 2.5132 | 0.0026 |  |  | 5 | 180664 | 262451 | -450 | 45 | 0 | 38
182.751 | 182.751 | 244 | 244 | 4.02 | 40.5097 | 4.1108 | 0.0069 |  |  | 5 | 141602 | 170898 | 150 | 229 | 128 | 195
182.978 | 182.978 | 245 | 245 | 3.98 | 27.8144 | 3.7062 | 0.0056 |  |  | 5 | 141602 | 167236 | 180 | 168 | 153 | 143
183.104 | 183.104 | 246 | 246 | 5.29 | 1.7266 | 0.5268 | 0.0001 |  |  | 0 | 4927979 | 495605 | -2109 | 150 | 0 | 128
183.166 | 183.166 | 247 | 247 | 4.19 | 29.0351 | 3.8755 | 0.0062 |  |  | 5 | 180664 | 186768 | 180 | 208 | 153 | 177
183.291 | 183.291 | 248 | 248 | 3.94 | 37.3711 | 4.071 | 0.0068 |  |  | 5 | 141602 | 164795 | 167 | 167 | 142 | 142
183.41 | 183.41 | 249 | 249 | 3.54 | 119.123 | 12.335 | 0.0623 |  |  | 24 | 180664 | 156250 | 161 | 140 | 137 | 119
183.471 | 183.471 | 250 | 250 | 3.45 | 136.2128 | 16.9762 | 0.118 |  |  | 23 | 180664 | 156250 | 89 | 164 | 76 | 139
183.549 | 183.549 | 251 | 251 | 5.15 | 18.8165 | 1.7681 | 0.0013 |  |  | 1 | 397949 | 426025 | 2740 | 268 | 0 | 228
183.597 | 183.597 | 252 | 252 | 4.03 | 43.9277 | 5.415 | 0.012 |  |  | 13 | 180664 | 181885 | 103 | 55 | 88 | 47
183.657 | 183.657 | 253 | 253 | 4.39 | 23.4199 | 3.439 | 0.0048 |  |  | 8 | 180664 | 191650 | 90 | 158 | 77 | 134
183.746 | 183.746 | 254 | 254 | 4.85 | 19.793 | 2.0482 | 0.0017 |  |  | 3 | 180664 | 354004 | 947 | 150 | 0 | 128
183.828 | 183.828 | 255 | 255 | 4.17 | 31.2676 | 3.9149 | 0.0063 |  |  | 8 | 180664 | 184326 | 79 | 230 | 67 | 196
183.995 | 183.995 | 256 | 256 | 5.18 | 17.3516 | 1.7118 | 0.0012 |  |  | 1 | 2158203 | 397949 | 549 | 314 | 0 | 0
184.038 | 184.038 | 257 | 257 | 3.82 | 50.7989 | 11.619 | 0.0553 |  |  | 35 | 184326 | 185547 | 2012 | 222 | 0 | 189
184.06 | 184.06 | 258 | 258 | 4.16 | 35.1386 | 3.7738 | 0.0058 |  |  | 7 | 180664 | 183105 | 161 | 154 | 137 | 131
184.158 | 184.158 | 259 | 259 | 4.97 | 19.3047 | 1.9884 | 0.0016 |  |  | 2 | 179443 | 373535 | 1944 | 264 | 0 | 224
184.202 | 184.202 | 260 | 260 | 3.3 | 261.7011 | 30.3845 | 0.3781 |  |  | 64 | 180664 | 158691 | 89 | 189 | 76 | 161
184.283 | 184.283 | 261 | 261 | 4.06 | 33.2208 | 4.4379 | 0.0081 |  |  | 12 | 180664 | 184326 | 79 | 135 | 67 | 115
184.331 | 184.331 | 262 | 262 | 5.17 | 1.7266 | 0.6857 | 0.0002 |  |  | 1 | 1221 | 433350 | 2289 | 150 | 0 | 128
184.432 | 184.432 | 263 | 263 | 4.6 | 22.9669 | 2.5318 | 0.0026 |  |  | 5 | 180664 | 246582 | -250 | 79 | 0 | 67
184.449 | 184.449 | 264 | 264 | 4.2 | 22.7227 | 3.0258 | 0.0038 |  |  | 8 | 180664 | 218506 | 1146 | 120 | 0 | 102
184.515 | 184.515 | 265 | 265 | 4.19 | 28.8262 | 4.1249 | 0.007 |  |  | 10 | 180664 | 187988 | 76 | 271 | 65 | 230
184.783 | 184.783 | 266 | 266 | 4.36 | 30.5352 | 4.1115 | 0.0069 |  |  | 6 | 183105 | 196533 | 230 | 121 | 196 | 103
184.847 | 184.847 | 267 | 267 | 5.06 | 20.0372 | 1.4078 | 0.0008 |  |  | 1 | 139160 | 399170 | 748 | 150 | 0 | 128
185.115 | 185.115 | 268 | 268 | 5.09 | 20.2813 | 1.9394 | 0.0015 |  |  | 2 | 184326 | 405273 | -248 | 401 | 0 | 0
185.198 | 185.198 | 269 | 269 | 3.95 | 30.2558 | 4.1983 | 0.0072 |  |  | 5 | 140381 | 167236 | 148 | 170 | 126 | 145
185.344 | 185.344 | 270 | 270 | 4.2 | 41.4863 | 6.5178 | 0.0174 |  |  | 15 | 180664 | 186768 | 89 | 149 | 76 | 127
185.367 | 185.367 | 271 | 271 | 4.57 | 16.6192 | 0.7047 | 0.0002 |  |  | 0 | 189209 | 379639 | 150 | 150 | 128 | 128
185.478 | 185.478 | 272 | 272 | 3.89 | 49.8223 | 7.0666 | 0.0205 |  |  | 12 | 184326 | 185547 | 3239 | 129 | 0 | 110
185.497 | 185.497 | 273 | 273 | 4.16 | 27.8497 | 3.9493 | 0.0064 |  |  | 6 | 183105 | 186768 | -76 | 251 | 0 | 213
185.682 | 185.682 | 274 | 274 | 5.08 | 19.3047 | 1.7369 | 0.0012 |  |  | 2 | 181885 | 401611 | 150 | 150 | 128 | 128
185.866 | 185.866 | 275 | 275 | 5.1 | 18.3282 | 1.7941 | 0.0013 |  |  | 1 | 181885 | 393066 | 1147 | 310 | 0 | 0
185.969 | 185.969 | 276 | 276 | 4.08 | 88.8848 | 9.2736 | 0.0352 |  |  | 14 | 184326 | 195313 | 229 | 133 | 195 | 113
186.034 | 186.034 | 277 | 277 | 4.44 | 22.9669 | 3.1827 | 0.0041 |  |  | 7 | 180664 | 202637 | 79 | 127 | 67 | 108
186.114 | 186.114 | 278 | 278 | 4.23 | 29.3145 | 3.5381 | 0.0051 |  |  | 4 | 141602 | 194092 | 208 | 177 | 177 | 150
186.36 | 186.36 | 279 | 279 | 5.06 | 19.793 | 1.7856 | 0.0013 |  |  | 1 | 179443 | 380859 | 1146 | 261 | 0 | 222
186.414 | 186.414 | 280 | 280 | 5.22 | 21.7461 | 1.9163 | 0.0015 |  |  | 1 | 2108154 | 405273 | 748 | 420 | 0 | 0
186.445 | 186.445 | 281 | 281 | 4.22 | 31.5118 | 4.2863 | 0.0075 |  |  | 7 | 183105 | 192871 | 157 | 165 | 133 | 140
186.611 | 186.611 | 282 | 282 | 4.94 | 21.9903 | 2.667 | 0.0029 |  |  | 3 | 393066 | 371094 | 25 | 406 | 21 | 0
186.731 | 186.731 | 283 | 283 | 3.86 | 203.1426 | 21.2317 | 0.1846 |  |  | 32 | 195313 | 192871 | 2319 | 161 | 0 | 137
186.755 | 186.755 | 284 | 284 | 3.82 | 145.0372 | 14.4224 | 0.0852 |  |  | 28 | 180664 | 192871 | 172 | 293 | 146 | 249
187.019 | 187.019 | 285 | 285 | 5.34 | 21.7461 | 1.9638 | 0.0016 |  |  | 1 | 1079102 | 441895 | -1842 | 251 | 0 | 213
187.195 | 187.195 | 286 | 286 | 4.08 | 41.0333 | 5.5491 | 0.0126 |  |  | 10 | 184326 | 187988 | 130 | 158 | 111 | 134
187.449 | 187.449 | 287 | 287 | 4.03 | 41.0333 | 5.1839 | 0.011 |  |  | 13 | 180664 | 183105 | 82 | 249 | 70 | 212
187.464 | 187.464 | 288 | 288 | 4.87 | 20.0372 | 2.2733 | 0.0021 |  |  | 2 | 194092 | 285645 | 149 | 149 | 127 | 127
187.767 | 187.767 | 289 | 289 | 4.15 | 35.1386 | 4.053 | 0.0067 |  |  | 4 | 186768 | 186768 | 56 | 295 | 48 | 251
187.95 | 187.95 | 290 | 290 | 4.22 | 56.1347 | 6.9565 | 0.0198 |  |  | 12 | 194092 | 200195 | 253 | 179 | 215 | 152
188.077 | 188.077 | 291 | 291 | 4.28 | 25.8965 | 3.5811 | 0.0053 |  |  | 8 | 180664 | 185547 | 81 | 259 | 69 | 220
188.085 | 188.085 | 292 | 292 | 4.41 | 23.664 | 2.606 | 0.0028 |  |  | 4 | 147705 | 205078 | 169 | -149 | 144 | 0
188.387 | 188.387 | 293 | 293 | 5.24 | 20.2813 | 1.9172 | 0.0015 |  |  | 1 | 180664 | 418701 | 150 | 447 | 128 | 0
188.611 | 188.611 | 294 | 294 | 3.85 | 37.6153 | 6.0094 | 0.0148 |  |  | 9 | 180664 | 185547 | 954 | 180 | 0 | 153
188.629 | 188.629 | 295 | 295 | 4.17 | 22.9669 | 3.8461 | 0.0061 |  |  | 8 | 180664 | 192871 | -1843 | 53 | 0 | 45
188.666 | 188.666 | 296 | 296 | 4.49 | 23.9434 | 3.6 | 0.0053 |  |  | 6 | 183105 | 256348 | 150 | 223 | 128 | 190
188.69 | 188.69 | 297 | 297 | 3.26 | 199.2364 | 20.7452 | 0.1763 |  |  | 48 | 180664 | 159912 | 75 | 205 | 64 | 174
188.797 | 188.797 | 298 | 298 | 5.19 | 1.7266 | 0.5225 | 0.0001 |  |  | 0 | 151367 | 479736 | -3144 | 150 | 0 | 128
188.884 | 188.884 | 299 | 299 | 4.56 | 33.4649 | 3.2334 | 0.0043 |  |  | 4 | 196533 | 242920 | 340 | 104 | 0 | 88
188.978 | 188.978 | 300 | 300 | 5.28 | 1.2383 | 0.5337 | 0.0001 |  |  | 0 | 181885 | 474854 | 120 | 150 | 102 | 128
189.013 | 189.013 | 301 | 301 | 3.71 | 62.5176 | 7.0764 | 0.0205 |  |  | 10 | 140381 | 155029 | 75 | 210 | 64 | 179
189.063 | 189.063 | 302 | 302 | 4.38 | 26.8378 | 3.2483 | 0.0043 |  |  | 4 | 180664 | 194092 | 88 | 296 | 75 | 252
189.183 | 189.183 | 303 | 303 | 5.22 | 1.7266 | 0.5208 | 0.0001 |  |  | 0 | 384521 | 479736 | -832 | 150 | 0 | 128
189.457 | 189.457 | 304 | 304 | 5.14 | 19.3047 | 1.8278 | 0.0014 |  |  | 1 | 1254883 | 395508 | -847 | 150 | 0 | 128
189.51 | 189.51 | 305 | 305 | 4.51 | 25.4083 | 3.3644 | 0.0046 |  |  | 7 | 181885 | 220947 | -85 | 281 | 0 | 239
189.573 | 189.573 | 306 | 306 | 5.17 | 1.4825 | 0.6746 | 0.0002 |  |  | 1 | 1221 | 426025 | 1049 | 150 | 0 | 128
189.65 | 189.65 | 307 | 307 | 4.03 | 36.6387 | 6.7281 | 0.0185 |  |  | 14 | 183105 | 185547 | -40 | 260 | 0 | 221
189.663 | 189.663 | 308 | 308 | 4.25 | 25.6524 | 3.4526 | 0.0049 |  |  | 4 | 179443 | 180664 | 175 | 206 | 149 | 175
189.696 | 189.696 | 309 | 309 | 4.12 | 42.4628 | 6.0566 | 0.015 |  |  | 13 | 183105 | 186768 | 25 | 133 | 21 | 113
189.776 | 189.776 | 310 | 310 | 3.88 | 76.1542 | 9.5131 | 0.0371 |  |  | 19 | 181885 | 184326 | 81 | 250 | 69 | 213
189.828 | 189.828 | 311 | 311 | 4.31 | 24.4317 | 3.1324 | 0.004 |  |  | 7 | 180664 | 191650 | 150 | 79 | 128 | 67
189.929 | 189.929 | 312 | 312 | 5.27 | 19.3047 | 1.856 | 0.0014 |  |  | 1 | 1079102 | 419922 | 150 | 261 | 128 | 222
190.079 | 190.079 | 313 | 313 | 5.04 | 19.3047 | 1.7547 | 0.0013 |  |  | 1 | 181885 | 397949 | 349 | 276 | 0 | 235
190.124 | 190.124 | 314 | 314 | 4.26 | 24.6758 | 3.9868 | 0.0065 |  |  | 5 | 183105 | 196533 | 209 | 148 | 178 | 126
190.198 | 190.198 | 315 | 315 | 4.06 | 61.0175 | 7.9035 | 0.0256 |  |  | 13 | 181885 | 190430 | 100 | 207 | 85 | 176
190.423 | 190.423 | 316 | 316 | 5.16 | 1.7266 | 0.5121 | 0.0001 |  |  | 0 | 74463 | 477295 | -1470 | 150 | 0 | 128
190.442 | 190.442 | 317 | 317 | 4.33 | 28.0585 | 4.2119 | 0.0073 |  |  | 11 | 180664 | 187988 | 28 | 114 | 24 | 97
190.503 | 190.503 | 318 | 318 | 4.12 | 29.8028 | 5.8222 | 0.0139 |  |  | 18 | 181885 | 185547 | -1089 | 218 | 0 | 185
190.577 | 190.577 | 319 | 319 | 5.23 | 1.7266 | 0.5239 | 0.0001 |  |  | 0 | 184326 | 480957 | -364 | 150 | 0 | 128
190.663 | 190.663 | 320 | 320 | 4.93 | 17.8399 | 1.8061 | 0.0013 |  |  | 1 | 189209 | 363770 | 1545 | 150 | 0 | 128
190.851 | 190.851 | 321 | 321 | 4.26 | 29.5586 | 4.352 | 0.0078 |  |  | 9 | 183105 | 190430 | 161 | 160 | 137 | 136
191.049 | 191.049 | 322 | 322 | 3.57 | 108.4161 | 17.7638 | 0.1293 |  |  | 46 | 180664 | 180664 | -316 | 194 | 0 | 165
191.19 | 191.19 | 323 | 323 | 4.48 | 25.373 | 3.1396 | 0.004 |  |  | 3 | 185547 | 201416 | 158 | 201 | 134 | 171
191.303 | 191.303 | 324 | 324 | 5.19 | 19.793 | 1.6939 | 0.0012 |  |  | 1 | 2158203 | 418701 | 150 | 413 | 128 | 0
191.575 | 191.575 | 325 | 325 | 4.17 | 36.6387 | 4.4978 | 0.0083 |  |  | 11 | 180664 | 184326 | 98 | 270 | 83 | 230
191.628 | 191.628 | 326 | 326 | 4.05 | 27.6055 | 6.0283 | 0.0149 |  |  | 15 | 180664 | 186768 | 1655 | 164 | 0 | 139
191.693 | 191.693 | 327 | 327 | 4.2 | 112.3223 | 11.2702 | 0.052 |  |  | 13 | 112305 | 303955 | 207 | 156 | 176 | 133
191.78 | 191.78 | 328 | 328 | 5.28 | 1.7266 | 0.5351 | 0.0001 |  |  | 0 | 1309814 | 488281 | -917 | 150 | 0 | 128
191.92 | 191.92 | 329 | 329 | 5.15 | 20.2813 | 1.8322 | 0.0014 |  |  | 1 | 189209 | 395508 | 1545 | 348 | 0 | 0
192.061 | 192.061 | 330 | 330 | 5.18 | 1.7266 | 0.5335 | 0.0001 |  |  | 0 | 334473 | 472412 | -1890 | 150 | 0 | 128
192.274 | 192.274 | 331 | 331 | 4.69 | 21.502 | 2.2593 | 0.0021 |  |  | 3 | 184326 | 281982 | -48 | 149 | 0 | 127
192.369 | 192.369 | 332 | 332 | 5.27 | 1.7266 | 0.5293 | 0.0001 |  |  | 0 | 2613525 | 482178 | -1427 | 150 | 0 | 128
192.385 | 192.385 | 333 | 333 | 3.94 | 47.3456 | 5.9701 | 0.0146 |  |  | 16 | 180664 | 181885 | 92 | 114 | 78 | 97
192.494 | 192.494 | 334 | 334 | 4.21 | 43.9629 | 5.0944 | 0.0106 |  |  | 7 | 194092 | 197754 | 183 | 208 | 156 | 177
192.546 | 192.546 | 335 | 335 | 4.19 | 37.127 | 4.3357 | 0.0077 |  |  | 8 | 183105 | 191650 | -49 | 158 | 0 | 134
192.596 | 192.596 | 336 | 336 | 4.37 | 21.9903 | 3.4844 | 0.005 |  |  | 5 | 180664 | 198975 | -3236 | 107 | 0 | 91
192.82 | 192.82 | 337 | 337 | 4.02 | 29.3145 | 3.9618 | 0.0064 |  |  | 5 | 141602 | 169678 | 106 | 175 | 90 | 149
192.885 | 192.885 | 338 | 338 | 5.22 | 1.7266 | 0.5311 | 0.0001 |  |  | 0 | 180664 | 462646 | -1729 | 150 | 0 | 128
192.92 | 192.92 | 339 | 339 | 4.28 | 33.1855 | 4.3401 | 0.0077 |  |  | 9 | 180664 | 192871 | 351 | 152 | 0 | 129
193.051 | 193.051 | 340 | 340 | 4.26 | 30.7441 | 4.5434 | 0.0085 |  |  | 11 | 180664 | 186768 | 82 | 194 | 70 | 165
193.16 | 193.16 | 341 | 341 | 4.55 | 18.084 | 2.3186 | 0.0022 |  |  | 2 | 180664 | 246582 | -2035 | 18 | 0 | 15
193.409 | 193.409 | 342 | 342 | 3.85 | 63.0059 | 8.1844 | 0.0274 |  |  | 23 | 180664 | 181885 | 79 | 157 | 67 | 133
193.457 | 193.457 | 343 | 343 | 4.26 | 30.2558 | 3.6478 | 0.0055 |  |  | 6 | 180664 | 184326 | 89 | 78 | 76 | 66
193.496 | 193.496 | 344 | 344 | 4.02 | 39.0801 | 5.1348 | 0.0108 |  |  | 14 | 180664 | 184326 | 79 | 161 | 67 | 137
193.596 | 193.596 | 345 | 345 | 5.15 | 20.7696 | 1.8511 | 0.0014 |  |  | 2 | 180664 | 401611 | 1744 | 387 | 0 | 0
193.642 | 193.642 | 346 | 346 | 3.77 | 87.9083 | 10.9384 | 0.049 |  |  | 31 | 180664 | 180664 | 1144 | 152 | 0 | 129
193.719 | 193.719 | 347 | 347 | 3.76 | 104.0215 | 12.3609 | 0.0626 |  |  | 32 | 180664 | 180664 | 80 | 300 | 68 | 255
193.794 | 193.794 | 348 | 348 | 4.11 | 121.5644 | 13.6833 | 0.0767 |  |  | 23 | 181885 | 229492 | 2953 | 160 | 0 | 136
193.866 | 193.866 | 349 | 349 | 5.2 | 1.7266 | 0.5277 | 0.0001 |  |  | 0 | 186768 | 485840 | -697 | 150 | 0 | 128
193.98 | 193.98 | 350 | 350 | 4.65 | 25.8965 | 2.5019 | 0.0026 |  |  | 3 | 180664 | 252686 | 150 | 97 | 128 | 82
194.028 | 194.028 | 351 | 351 | 4.26 | 30.0469 | 4.0215 | 0.0066 |  |  | 6 | 180664 | 185547 | 174 | 129 | 148 | 110
194.119 | 194.119 | 352 | 352 | 4.02 | 125.0176 | 15.0601 | 0.0929 |  |  | 25 | 184326 | 195313 | 99 | 157 | 84 | 133
194.259 | 194.259 | 353 | 353 | 4 | 36.6387 | 6.3328 | 0.0164 |  |  | 14 | 183105 | 185547 | 114 | 169 | 97 | 144
194.325 | 194.325 | 354 | 354 | 4.12 | 36.1504 | 4.3301 | 0.0077 |  |  | 11 | 180664 | 183105 | -97 | 137 | 0 | 116
194.49 | 194.49 | 355 | 355 | 3.91 | 90.8027 | 12.5287 | 0.0643 |  |  | 26 | 180664 | 185547 | 150 | 258 | 128 | 219
194.627 | 194.627 | 356 | 356 | 4.83 | 30.2911 | 2.8807 | 0.0034 |  |  | 2 | 196533 | 343018 | 49 | 194 | 42 | 165
194.695 | 194.695 | 357 | 357 | 4.97 | 18.084 | 1.3871 | 0.0008 |  |  | 2 | 306396 | 328369 | 150 | 150 | 128 | 128
194.803 | 194.803 | 358 | 358 | 4.27 | 31.7559 | 4.2405 | 0.0074 |  |  | 8 | 184326 | 189209 | 28 | 134 | 24 | 114
194.93 | 194.93 | 359 | 359 | 4.21 | 36.8829 | 5.226 | 0.0112 |  |  | 10 | 184326 | 191650 | 302 | 206 | 0 | 175
195.014 | 195.014 | 360 | 360 | 4.3 | 62.0294 | 5.5876 | 0.0128 |  |  | 9 | 180664 | 219727 | 251 | 148 | 213 | 126
195.11 | 195.11 | 361 | 361 | 5.17 | 18.8165 | 1.8038 | 0.0013 |  |  | 1 | 179443 | 399170 | 3338 | 261 | 0 | 222
195.158 | 195.158 | 362 | 362 | 4.24 | 25.8965 | 3.7599 | 0.0058 |  |  | 9 | 180664 | 186768 | 81 | 226 | 69 | 192
195.261 | 195.261 | 363 | 363 | 4 | 45.6719 | 5.5675 | 0.0127 |  |  | 11 | 180664 | 183105 | 167 | 169 | 142 | 144
195.332 | 195.332 | 364 | 364 | 4.49 | 46.8316 | 2.9228 | 0.0035 |  |  | 4 | 184326 | 196533 | 150 | 284 | 128 | 241
195.811 | 195.811 | 365 | 365 | 4.04 | 23.9081 | 4.1568 | 0.0071 |  |  | 6 | 180664 | 177002 | 202 | 293 | 172 | 249
196.188 | 196.188 | 366 | 366 | 4.27 | 27.8497 | 3.3172 | 0.0045 |  |  | 6 | 183105 | 190430 | -48 | 281 | 0 | 239
196.21 | 196.21 | 367 | 367 | 3.48 | 48.3575 | 10.1915 | 0.0425 |  |  | 24 | 181885 | 162354 | 82 | 240 | 70 | 204
196.294 | 196.294 | 368 | 368 | 4.79 | 20.0372 | 2.0808 | 0.0018 |  |  | 2 | 184326 | 310059 | 149 | 81 | 127 | 69
196.504 | 196.504 | 369 | 369 | 5.07 | 19.793 | 1.7515 | 0.0013 |  |  | 1 | 181885 | 389404 | -847 | 441 | 0 | 0
196.627 | 196.627 | 370 | 370 | 4.2 | 44.416 | 5.6454 | 0.0131 |  |  | 8 | 184326 | 196533 | 320 | 409 | 0 | 0
196.692 | 196.692 | 371 | 371 | 5.24 | 1.7266 | 0.5194 | 0.0001 |  |  | 0 | 178223 | 467529 | -1428 | 150 | 0 | 128
196.787 | 196.787 | 372 | 372 | 4.48 | 21.9903 | 2.6714 | 0.0029 |  |  | 4 | 180664 | 209961 | 103 | 13 | 88 | 11
196.943 | 196.943 | 373 | 373 | 3.67 | 58.6114 | 9.5288 | 0.0372 |  |  | 13 | 147705 | 174561 | 261 | 202 | 222 | 172
197.013 | 197.013 | 374 | 374 | 5.23 | 1.7266 | 0.535 | 0.0001 |  |  | 0 | 180664 | 469971 | -1753 | 150 | 0 | 128
197.071 | 197.071 | 375 | 375 | 3.85 | 50.2753 | 7.2622 | 0.0216 |  |  | 13 | 180664 | 178223 | 499 | 220 | 0 | 187
197.203 | 197.203 | 376 | 376 | 4.17 | 41.5215 | 5.553 | 0.0126 |  |  | 11 | 141602 | 189209 | 121 | 122 | 103 | 104
197.548 | 197.548 | 377 | 377 | 5.24 | 18.8165 | 1.955 | 0.0016 |  |  | 1 | 183105 | 399170 | 1943 | 344 | 0 | 0
197.595 | 197.595 | 378 | 378 | 4.42 | 22.4786 | 3.2259 | 0.0043 |  |  | 4 | 180664 | 202637 | 26 | 153 | 22 | 130
197.749 | 197.749 | 379 | 379 | 4.89 | 21.9903 | 2.0143 | 0.0017 |  |  | 2 | 181885 | 345459 | 349 | 366 | 0 | 0
197.819 | 197.819 | 380 | 380 | 5.18 | 1.7266 | 0.5232 | 0.0001 |  |  | 0 | 68359 | 480957 | -790 | 150 | 0 | 128
197.879 | 197.879 | 381 | 381 | 3.72 | 1000.4706 | 306.2599 | 38.4185 |  |  | 507 | 184326 | 189209 | 167 | 292 | 142 | 248
198.287 | 198.287 | 382 | 382 | 5.13 | 21.2579 | 1.9647 | 0.0016 |  |  | 1 | 184326 | 408936 | -2042 | 386 | 0 | 0
198.307 | 198.307 | 383 | 383 | 4.29 | 46.4044 | 5.4463 | 0.0121 |  |  | 8 | 196533 | 197754 | 229 | 195 | 195 | 166
198.532 | 198.532 | 384 | 384 | 4.03 | 39.7773 | 4.0595 | 0.0067 |  |  | 4 | 141602 | 166016 | 166 | 80 | 141 | 68
198.626 | 198.626 | 385 | 385 | 4.37 | 45.4278 | 5.4248 | 0.0121 |  |  | 5 | 112305 | 286865 | 155 | 184 | 132 | 156
198.67 | 198.67 | 386 | 386 | 3.92 | 27.6055 | 6.4625 | 0.0171 |  |  | 12 | 195313 | 187988 | 227 | 228 | 193 | 194
198.722 | 198.722 | 387 | 387 | 3.59 | 67.8535 | 14.7592 | 0.0892 |  |  | 28 | 141602 | 158691 | -592 | 147 | 0 | 125
198.797 | 198.797 | 388 | 388 | 4.07 | 42.0098 | 5.0483 | 0.0104 |  |  | 8 | 181885 | 196533 | 145 | 197 | 123 | 167
198.926 | 198.926 | 389 | 389 | 5.24 | 1.7266 | 0.5445 | 0.0001 |  |  | 0 | 671387 | 465088 | -2587 | 150 | 0 | 128
199.129 | 199.129 | 390 | 390 | 5.21 | 1.2383 | 0.531 | 0.0001 |  |  | 0 | 396729 | 483398 | 150 | 150 | 128 | 128
199.181 | 199.181 | 391 | 391 | 3.53 | 162.0917 | 14.5628 | 0.0869 |  |  | 19 | 144043 | 150146 | 138 | 148 | 117 | 126
199.248 | 199.248 | 392 | 392 | 4.42 | 16.1309 | 0.9339 | 0.0004 |  |  | 1 | 147705 | 308838 | 549 | 150 | 0 | 128
199.263 | 199.263 | 393 | 393 | 4.51 | 24.6758 | 3.4244 | 0.0048 |  |  | 4 | 183105 | 228271 | 417 | 158 | 0 | 134
199.337 | 199.337 | 394 | 394 | 4.64 | 18.3282 | 2.0873 | 0.0018 |  |  | 3 | 180664 | 299072 | -2042 | 150 | 0 | 128
199.381 | 199.381 | 395 | 395 | 4.18 | 32.2442 | 4.4499 | 0.0081 |  |  | 6 | 184326 | 192871 | 185 | 155 | 157 | 132
199.413 | 199.413 | 396 | 396 | 4.18 | 42.4981 | 6.1506 | 0.0155 |  |  | 9 | 187988 | 191650 | 150 | 228 | 128 | 194
199.563 | 199.563 | 397 | 397 | 4.09 | 24.3964 | 3.4534 | 0.0049 |  |  | 5 | 142822 | 179443 | 148 | 162 | 126 | 138
199.67 | 199.67 | 398 | 398 | 4.25 | 37.6153 | 5.4591 | 0.0122 |  |  | 7 | 184326 | 195313 | 206 | 183 | 175 | 156
199.722 | 199.722 | 399 | 399 | 4.14 | 37.6153 | 4.9319 | 0.01 |  |  | 13 | 180664 | 185547 | 81 | 218 | 69 | 185
199.994 | 199.994 | 400 | 400 | 4.14 | 29.0704 | 3.4185 | 0.0048 |  |  | 4 | 141602 | 175781 | 227 | 228 | 193 | 194
200.063 | 200.063 | 401 | 401 | 5.23 | 18.8165 | 1.7164 | 0.0012 |  |  | 1 | 2158203 | 423584 | -49 | 380 | 0 | 0
200.13 | 200.13 | 402 | 402 | 4.74 | 18.3282 | 2.0242 | 0.0017 |  |  | 2 | 180664 | 300293 | 3139 | 229 | 0 | 195
200.194 | 200.194 | 403 | 403 | 5.16 | 20.2813 | 1.7811 | 0.0013 |  |  | 1 | 2058105 | 404053 | -2838 | 439 | 0 | 0
200.209 | 200.209 | 404 | 404 | 4.41 | 22.9669 | 2.7712 | 0.0031 |  |  | 4 | 181885 | 201416 | 149 | 149 | 127 | 127
200.272 | 200.272 | 405 | 405 | 4.42 | 44.4512 | 3.5293 | 0.0051 |  |  | 5 | 183105 | 207520 | 149 | 178 | 127 | 151
200.331 | 200.331 | 406 | 406 | 5.21 | 1.2383 | 0.5339 | 0.0001 |  |  | 0 | 63477 | 479736 | 228 | 150 | 194 | 128
200.381 | 200.381 | 407 | 407 | 4.19 | 45.6367 | 5.7143 | 0.0134 |  |  | 10 | 194092 | 198975 | 152 | 152 | 129 | 129
200.448 | 200.448 | 408 | 408 | 4.38 | 22.2344 | 2.8247 | 0.0033 |  |  | 3 | 142822 | 195313 | 248 | 178 | 211 | 151
200.493 | 200.493 | 409 | 409 | 3.81 | 1000.4706 | 295.9284 | 35.8701 |  |  | 484 | 196533 | 196533 | 167 | 271 | 142 | 230
200.696 | 200.696 | 410 | 410 | 4.76 | 17.3516 | 2.0698 | 0.0018 |  |  | 2 | 179443 | 305176 | 1346 | 365 | 0 | 0
200.738 | 200.738 | 411 | 411 | 4.24 | 42.2187 | 3.792 | 0.0059 |  |  | 4 | 136719 | 178223 | 351 | 278 | 0 | 236
200.809 | 200.809 | 412 | 412 | 5.18 | 1.7266 | 0.547 | 0.0001 |  |  | 0 | 195313 | 466309 | -40 | 150 | 0 | 128
200.882 | 200.882 | 413 | 413 | 3.9 | 24.92 | 4.9215 | 0.0099 |  |  | 6 | 159912 | 164795 | 748 | 164 | 0 | 139
200.991 | 200.991 | 414 | 414 | 4.69 | 19.793 | 2.3077 | 0.0022 |  |  | 4 | 180664 | 278320 | 1545 | 411 | 0 | 0
201.052 | 201.052 | 415 | 415 | 5.22 | 1.2383 | 0.5348 | 0.0001 |  |  | 0 | 180664 | 463867 | 206 | 150 | 175 | 128
201.407 | 201.407 | 416 | 416 | 4.45 | 27.3614 | 2.9557 | 0.0036 |  |  | 6 | 180664 | 195313 | 150 | 98 | 128 | 83
201.438 | 201.438 | 417 | 417 | 4.16 | 30.2558 | 3.7355 | 0.0057 |  |  | 4 | 136719 | 190430 | 111 | 255 | 94 | 217
201.475 | 201.475 | 418 | 418 | 5.14 | 1.7266 | 0.5309 | 0.0001 |  |  | 0 | 401611 | 482178 | 371 | 150 | 0 | 128
201.569 | 201.569 | 419 | 419 | 5.2 | 1.2383 | 0.5282 | 0.0001 |  |  | 0 | 4143066 | 471191 | 203 | 150 | 173 | 128
201.763 | 201.763 | 420 | 420 | 4.41 | 24.1523 | 4.2529 | 0.0074 |  |  | 6 | 141602 | 196533 | 295 | 254 | 251 | 216
201.946 | 201.946 | 421 | 421 | 4.24 | 37.8242 | 5.1466 | 0.0108 |  |  | 13 | 180664 | 187988 | 341 | 143 | 0 | 122
202.013 | 202.013 | 422 | 422 | 4.13 | 40.7539 | 5.5083 | 0.0124 |  |  | 10 | 181885 | 187988 | 393 | 388 | 0 | 0
202.087 | 202.087 | 423 | 423 | 5.06 | 20.2813 | 1.9408 | 0.0015 |  |  | 1 | 2183838 | 397949 | 3139 | 308 | 0 | 0
202.153 | 202.153 | 424 | 424 | 5.18 | 19.793 | 1.8426 | 0.0014 |  |  | 1 | 396729 | 404053 | -2042 | 433 | 0 | 0
202.256 | 202.256 | 425 | 425 | 5.08 | 19.793 | 1.7567 | 0.0013 |  |  | 1 | 2108154 | 401611 | -846 | 299 | 0 | 254
202.314 | 202.314 | 426 | 426 | 5.16 | 1.7266 | 0.6148 | 0.0002 |  |  | 0 | 1221 | 419922 | 1713 | 150 | 0 | 128
202.558 | 202.558 | 427 | 427 | 5.14 | 18.8165 | 1.7549 | 0.0013 |  |  | 1 | 2158203 | 399170 | -49 | 337 | 0 | 0
202.754 | 202.754 | 428 | 428 | 3.95 | 40.0567 | 5.6118 | 0.0129 |  |  | 9 | 181885 | 161133 | -3 | 175 | 0 | 149
202.818 | 202.818 | 429 | 429 | 5.19 | 1.2383 | 0.5253 | 0.0001 |  |  | 0 | 322266 | 471191 | 418 | 150 | 0 | 128
202.958 | 202.958 | 430 | 430 | 4.6 | 23.9434 | 3.005 | 0.0037 |  |  | 5 | 183105 | 219727 | -51 | 76 | 0 | 65
203.003 | 203.003 | 431 | 431 | 2.68 | 624.0411 | 84.9584 | 2.9565 |  |  | 159 | 45166 | 118408 | 76 | 130 | 65 | 111
203.099 | 203.099 | 432 | 432 | 5.07 | 19.793 | 1.9634 | 0.0016 |  |  | 1 | 179443 | 356445 | 150 | 384 | 128 | 0
203.215 | 203.215 | 433 | 433 | 5.01 | 19.793 | 1.9437 | 0.0015 |  |  | 1 | 2108154 | 364990 | -2042 | 394 | 0 | 0
203.239 | 203.239 | 434 | 434 | 4.52 | 21.502 | 2.2775 | 0.0021 |  |  | 5 | 180664 | 310059 | -2241 | 149 | 0 | 127
203.269 | 203.269 | 435 | 435 | 5.14 | 1.7266 | 0.5682 | 0.0001 |  |  | 0 | 1221 | 426025 | 2618 | 150 | 0 | 128
203.338 | 203.338 | 436 | 436 | 4.29 | 23.4551 | 3.3324 | 0.0045 |  |  | 7 | 180664 | 190430 | 92 | 128 | 78 | 109
203.431 | 203.431 | 437 | 437 | 5.1 | 20.2813 | 1.899 | 0.0015 |  |  | 2 | 181885 | 412598 | 1943 | 257 | 0 | 218
203.475 | 203.475 | 438 | 438 | 3.66 | 97.6386 | 12.9301 | 0.0685 |  |  | 13 | 173340 | 170898 | 232 | 246 | 197 | 209
203.601 | 203.601 | 439 | 439 | 3.42 | 135.7246 | 19.4887 | 0.1556 |  |  | 30 | 180664 | 157471 | 401 | 207 | 0 | 176
203.667 | 203.667 | 440 | 440 | 4.22 | 21.9903 | 3.7966 | 0.0059 |  |  | 6 | 180664 | 184326 | -216 | 188 | 0 | 160
203.715 | 203.715 | 441 | 441 | 4.22 | 25.373 | 4.889 | 0.0098 |  |  | 12 | 183105 | 189209 | 111 | 193 | 94 | 164
203.963 | 203.963 | 442 | 442 | 5.09 | 20.2813 | 1.7962 | 0.0013 |  |  | 2 | 181885 | 393066 | -647 | 449 | 0 | 0
204.068 | 204.068 | 443 | 443 | 5.03 | 19.793 | 1.7972 | 0.0013 |  |  | 1 | 2233887 | 404053 | -847 | 443 | 0 | 0
204.131 | 204.131 | 444 | 444 | 4.72 | 14.1778 | 0.6985 | 0.0002 |  |  | 0 | 179443 | 419922 | 150 | 150 | 128 | 128
204.166 | 204.166 | 445 | 445 | 5.18 | 1.7266 | 0.5359 | 0.0001 |  |  | 0 | 3809814 | 456543 | -2669 | 150 | 0 | 128
204.197 | 204.197 | 446 | 446 | 4.26 | 38.5919 | 4.7328 | 0.0092 |  |  | 9 | 194092 | 196533 | 1345 | 198 | 0 | 168
204.268 | 204.268 | 447 | 447 | 3.56 | 46.8574 | 8.1629 | 0.0273 |  |  | 10 | 47607 | 158691 | -140 | 134 | 0 | 114
204.332 | 204.332 | 448 | 448 | 5.1 | 1.7266 | 0.5253 | 0.0001 |  |  | 0 | 180664 | 489502 | -2881 | 150 | 0 | 128
204.366 | 204.366 | 449 | 449 | 5.24 | 21.7461 | 1.8636 | 0.0014 |  |  | 1 | 183105 | 433350 | -448 | 448 | 0 | 0
204.44 | 204.44 | 450 | 450 | 3.72 | 34.6503 | 6.2274 | 0.0159 |  |  | 10 | 183105 | 173340 | 148 | 220 | 126 | 187
204.505 | 204.505 | 451 | 451 | 5.17 | 1.7266 | 0.5541 | 0.0001 |  |  | 0 | 180664 | 461426 | -1003 | 150 | 0 | 128
204.772 | 204.772 | 452 | 452 | 4.28 | 26.8731 | 4.3496 | 0.0077 |  |  | 11 | 181885 | 189209 | 47 | 193 | 40 | 164
204.833 | 204.833 | 453 | 453 | 5.23 | 1.2383 | 0.5242 | 0.0001 |  |  | 0 | 180664 | 482178 | 199 | 150 | 169 | 128
204.984 | 204.984 | 454 | 454 | 4.31 | 29.3145 | 4.9751 | 0.0101 |  |  | 9 | 183105 | 195313 | 77 | 338 | 65 | 0
204.993 | 204.993 | 455 | 455 | 4.01 | 35.6622 | 6.0283 | 0.0149 |  |  | 14 | 180664 | 184326 | 313 | 149 | 0 | 127
205.048 | 205.048 | 456 | 456 | 3.92 | 34.6856 | 5.0445 | 0.0104 |  |  | 5 | 144043 | 183105 | 85 | 152 | 72 | 129
205.376 | 205.376 | 457 | 457 | 4.78 | 20.0372 | 2.4459 | 0.0025 |  |  | 3 | 140381 | 321045 | -249 | 123 | 0 | 105
205.628 | 205.628 | 458 | 458 | 4.29 | 29.8028 | 3.9162 | 0.0063 |  |  | 8 | 183105 | 189209 | 3 | 161 | 3 | 137
205.671 | 205.671 | 459 | 459 | 3.84 | 44.4512 | 5.153 | 0.0109 |  |  | 7 | 141602 | 164795 | 168 | 126 | 143 | 107
205.75 | 205.75 | 460 | 460 | 2.82 | 1000.4706 | 199.7451 | 16.3423 |  |  | 260 | 31738 | 120850 | 398 | 197 | 0 | 167
205.758 | 205.758 | 461 | 461 | 4.26 | 23.4199 | 3.206 | 0.0042 |  |  | 4 | 142822 | 185547 | 150 | 215 | 128 | 183
205.842 | 205.842 | 462 | 462 | 4.83 | 19.0606 | 1.9905 | 0.0016 |  |  | 2 | 141602 | 324707 | -1878 | 333 | 0 | 0
205.977 | 205.977 | 463 | 463 | 4.3 | 37.3359 | 4.6496 | 0.0089 |  |  | 10 | 180664 | 187988 | 274 | 191 | 233 | 162
206.048 | 206.048 | 464 | 464 | 5.19 | 1.2383 | 0.5396 | 0.0001 |  |  | 0 | 183105 | 473633 | 736 | 150 | 0 | 128
206.085 | 206.085 | 465 | 465 | 4.3 | 19.5489 | 3.0921 | 0.0039 |  |  | 5 | 184326 | 191650 | -506 | 81 | 0 | 69
206.513 | 206.513 | 466 | 466 | 5.19 | 1.7266 | 0.5278 | 0.0001 |  |  | 0 | 183105 | 465088 | -169 | 150 | 0 | 128
206.732 | 206.732 | 467 | 467 | 5.02 | 19.3047 | 1.7415 | 0.0012 |  |  | 2 | 185547 | 402832 | -847 | 435 | 0 | 0
206.776 | 206.776 | 468 | 468 | 3.62 | 63.4942 | 8.8148 | 0.0318 |  |  | 10 | 183105 | 163574 | 160 | 149 | 136 | 127
206.815 | 206.815 | 469 | 469 | 4.41 | 46.8316 | 4.8964 | 0.0098 |  |  | 10 | 184326 | 209961 | 150 | 240 | 128 | 204
207.081 | 207.081 | 470 | 470 | 5.24 | 1.2383 | 0.5328 | 0.0001 |  |  | 0 | 2888184 | 469971 | 835 | 150 | 0 | 128
207.175 | 207.175 | 471 | 471 | 5.17 | 20.2813 | 1.7955 | 0.0013 |  |  | 1 | 2108154 | 399170 | -3436 | 366 | 0 | 0
207.217 | 207.217 | 472 | 472 | 4.19 | 45.9161 | 7.1043 | 0.0207 |  |  | 11 | 140381 | 187988 | 113 | 139 | 96 | 118
207.31 | 207.31 | 473 | 473 | 4.39 | 24.3964 | 3.3086 | 0.0045 |  |  | 6 | 180664 | 200195 | 351 | 27 | 0 | 23
207.33 | 207.33 | 474 | 474 | 4.27 | 48.8105 | 6.7718 | 0.0188 |  |  | 13 | 184326 | 196533 | 66 | 163 | 56 | 139
207.408 | 207.408 | 475 | 475 | 4.06 | 66.4239 | 7.8859 | 0.0255 |  |  | 10 | 194092 | 191650 | 282 | 245 | 240 | 208
207.471 | 207.471 | 476 | 476 | 5.21 | 1.7266 | 0.5221 | 0.0001 |  |  | 0 | 181885 | 467529 | 70 | 150 | 60 | 128
207.538 | 207.538 | 477 | 477 | 4.25 | 22.9669 | 3.4275 | 0.0048 |  |  | 9 | 180664 | 190430 | 76 | 128 | 65 | 109
207.581 | 207.581 | 478 | 478 | 4.16 | 26.3848 | 4.338 | 0.0077 |  |  | 8 | 183105 | 187988 | -274 | 182 | 0 | 155
207.866 | 207.866 | 479 | 479 | 4.71 | 21.502 | 2.868 | 0.0034 |  |  | 5 | 184326 | 219727 | 149 | 204 | 127 | 173
207.912 | 207.912 | 480 | 480 | 4.21 | 32.7325 | 4.5884 | 0.0086 |  |  | 12 | 180664 | 185547 | 213 | 134 | 181 | 114
208.163 | 208.163 | 481 | 481 | 5.12 | 22.2344 | 1.9578 | 0.0016 |  |  | 1 | 180664 | 399170 | -2839 | 254 | 0 | 216
208.374 | 208.374 | 482 | 482 | 4.55 | 22.2344 | 1.9085 | 0.0015 |  |  | 2 | 180664 | 391846 | 1744 | 303 | 0 | 0
208.387 | 208.387 | 483 | 483 | 3.66 | 57.8437 | 8.581 | 0.0302 |  |  | 12 | 142822 | 155029 | 228 | 232 | 194 | 197
208.43 | 208.43 | 484 | 484 | 4.18 | 85.9551 | 7.6128 | 0.0237 |  |  | 12 | 180664 | 202637 | 177 | 439 | 150 | 0
208.519 | 208.519 | 485 | 485 | 5.19 | 1.7266 | 0.5371 | 0.0001 |  |  | 0 | 1257324 | 465088 | -3571 | 150 | 0 | 128
208.576 | 208.576 | 486 | 486 | 4.04 | 67.4004 | 8.1058 | 0.0269 |  |  | 15 | 183105 | 190430 | 2244 | 158 | 0 | 134
208.66 | 208.66 | 487 | 487 | 4.35 | 28.3027 | 3.4995 | 0.005 |  |  | 5 | 142822 | 196533 | 550 | 280 | 0 | 238
208.718 | 208.718 | 488 | 488 | 3.79 | 49.334 | 8.6087 | 0.0304 |  |  | 13 | 144043 | 179443 | 209 | -1 | 178 | 0
208.782 | 208.782 | 489 | 489 | 4.06 | 67.4004 | 8.4269 | 0.0291 |  |  | 13 | 185547 | 192871 | 342 | 153 | 0 | 130
208.936 | 208.936 | 490 | 490 | 3.69 | 52.4726 | 7.8374 | 0.0252 |  |  | 11 | 141602 | 153809 | 245 | 204 | 208 | 173
209.088 | 209.088 | 491 | 491 | 5.2 | 1.2383 | 0.5305 | 0.0001 |  |  | 0 | 957031 | 469971 | 149 | 150 | 127 | 128
209.137 | 209.137 | 492 | 492 | 3.89 | 139.1778 | 15.8914 | 0.1034 |  |  | 25 | 184326 | 190430 | 1985 | 231 | 0 | 196
209.196 | 209.196 | 493 | 493 | 3.94 | 85.4669 | 9.0037 | 0.0332 |  |  | 12 | 181885 | 190430 | 240 | 268 | 204 | 228
209.309 | 209.309 | 494 | 494 | 4.45 | 18.8165 | 2.1571 | 0.0019 |  |  | 2 | 190430 | 297852 | 1147 | 229 | 0 | 195
209.518 | 209.518 | 495 | 495 | 5.23 | 20.2813 | 1.895 | 0.0015 |  |  | 1 | 183105 | 418701 | -2042 | 348 | 0 | 0
209.539 | 209.539 | 496 | 496 | 4.82 | 21.2579 | 2.3925 | 0.0023 |  |  | 2 | 194092 | 324707 | 150 | 32 | 128 | 27
209.591 | 209.591 | 497 | 497 | 4.58 | 20.0372 | 2.1751 | 0.0019 |  |  | 2 | 178223 | 246582 | -1140 | -69 | 0 | 0
209.729 | 209.729 | 498 | 498 | 4.56 | 24.1876 | 2.6569 | 0.0029 |  |  | 3 | 183105 | 225830 | 349 | -29 | 0 | 0
209.76 | 209.76 | 499 | 499 | 4.17 | 29.8028 | 5.388 | 0.0119 |  |  | 11 | 183105 | 187988 | -124 | 151 | 0 | 128
209.843 | 209.843 | 500 | 500 | 5.09 | 20.2813 | 1.9469 | 0.0016 |  |  | 2 | 181885 | 379639 | -1444 | 385 | 0 | 0
209.972 | 209.972 | 501 | 501 | 3.86 | 78.6309 | 10.3929 | 0.0442 |  |  | 13 | 180664 | 183105 | 13 | 139 | 11 | 118
210.066 | 210.066 | 502 | 502 | 3.6 | 56.17 | 8.6111 | 0.0304 |  |  | 17 | 144043 | 164795 | -249 | 173 | 0 | 147
210.089 | 210.089 | 503 | 503 | 3.71 | 57.6348 | 9.363 | 0.0359 |  |  | 16 | 181885 | 162354 | -18 | 180 | 0 | 153
210.129 | 210.129 | 504 | 504 | 3.62 | 63.9472 | 9.7011 | 0.0385 |  |  | 17 | 180664 | 162354 | 245 | 144 | 208 | 122
210.184 | 210.184 | 505 | 505 | 3.59 | 121.0761 | 17.6394 | 0.1274 |  |  | 35 | 180664 | 170898 | 302 | 163 | 0 | 139
210.278 | 210.278 | 506 | 506 | 5.13 | 1.7266 | 0.5355 | 0.0001 |  |  | 0 | 4460449 | 454102 | -2010 | 150 | 0 | 128
210.315 | 210.315 | 507 | 507 | 5.19 | 1.2383 | 0.5295 | 0.0001 |  |  | 0 | 181885 | 467529 | 1061 | 150 | 0 | 128
210.348 | 210.348 | 508 | 508 | 5.23 | 1.7266 | 0.5463 | 0.0001 |  |  | 0 | 179443 | 461426 | -2469 | 150 | 0 | 128
210.426 | 210.426 | 509 | 509 | 4.8 | 46.8316 | 2.4005 | 0.0024 |  |  | 3 | 141602 | 323486 | 150 | 188 | 128 | 160
210.472 | 210.472 | 510 | 510 | 4.15 | 26.3848 | 4.1338 | 0.007 |  |  | 8 | 185547 | 187988 | -846 | -7 | 0 | 0
210.535 | 210.535 | 511 | 511 | 5.18 | 1.9708 | 0.6787 | 0.0002 |  |  | 1 | 1221 | 438232 | -1101 | 150 | 0 | 128
210.566 | 210.566 | 512 | 512 | 4.28 | 47.1368 | 5.1507 | 0.0109 |  |  | 10 | 183105 | 234375 | 156 | 157 | 133 | 133
210.585 | 210.585 | 513 | 513 | 4.26 | 24.6758 | 4.2163 | 0.0073 |  |  | 9 | 183105 | 189209 | 235 | 172 | 200 | 146
210.618 | 210.618 | 514 | 514 | 5.1 | 1.7266 | 0.5418 | 0.0001 |  |  | 0 | 396729 | 476074 | 273 | 150 | 232 | 128
210.639 | 210.639 | 515 | 515 | 3.86 | 102.0331 | 12.6295 | 0.0653 |  |  | 25 | 183105 | 187988 | 134 | 253 | 114 | 215
210.715 | 210.715 | 516 | 516 | 5.07 | 19.793 | 1.8257 | 0.0014 |  |  | 1 | 181885 | 407715 | 150 | 272 | 128 | 231
210.732 | 210.732 | 517 | 517 | 3.59 | 34.1973 | 5.9713 | 0.0146 |  |  | 10 | 141602 | 163574 | 209 | 154 | 178 | 131
210.779 | 210.779 | 518 | 518 | 4.12 | 74.2011 | 11.1492 | 0.0509 |  |  | 18 | 184326 | 191650 | 283 | 162 | 241 | 138
210.822 | 210.822 | 519 | 519 | 3.96 | 42.0098 | 8.1711 | 0.0273 |  |  | 20 | 180664 | 185547 | 55 | 149 | 47 | 127
210.933 | 210.933 | 520 | 520 | 5.18 | 1.7266 | 0.5397 | 0.0001 |  |  | 0 | 181885 | 456543 | -583 | 150 | 0 | 128
210.944 | 210.944 | 521 | 521 | 4.06 | 32.2442 | 5.2429 | 0.0113 |  |  | 8 | 196533 | 196533 | 155 | 152 | 132 | 129
210.998 | 210.998 | 522 | 522 | 4.64 | 22.7227 | 2.469 | 0.0025 |  |  | 4 | 184326 | 275879 | -49 | 253 | 0 | 215
211.015 | 211.015 | 523 | 523 | 4.19 | 44.416 | 5.8039 | 0.0138 |  |  | 7 | 184326 | 211182 | 92 | 171 | 78 | 145
211.367 | 211.367 | 524 | 524 | 3.86 | 46.8574 | 7.518 | 0.0232 |  |  | 17 | 180664 | 183105 | 288 | 190 | 245 | 162
211.433 | 211.433 | 525 | 525 | 4.9 | 19.793 | 2.0395 | 0.0017 |  |  | 2 | 185547 | 336914 | -847 | 368 | 0 | 0
211.5 | 211.5 | 526 | 526 | 5.07 | 19.3047 | 1.8278 | 0.0014 |  |  | 2 | 180664 | 411377 | -2440 | 277 | 0 | 235
211.568 | 211.568 | 527 | 527 | 4.83 | 21.7461 | 2.2257 | 0.002 |  |  | 2 | 181885 | 316162 | 1943 | 334 | 0 | 0
211.633 | 211.633 | 528 | 528 | 5.21 | 1.7266 | 0.5252 | 0.0001 |  |  | 0 | 406494 | 483398 | 109 | 150 | 93 | 128
211.674 | 211.674 | 529 | 529 | 3.81 | 106.9512 | 13.4175 | 0.0737 |  |  | 18 | 194092 | 186768 | 230 | 130 | 196 | 111
211.8 | 211.8 | 530 | 530 | 4.49 | 30.0469 | 3.3602 | 0.0046 |  |  | 7 | 181885 | 195313 | 150 | 80 | 128 | 68
211.866 | 211.866 | 531 | 531 | 4.56 | 23.4551 | 2.7255 | 0.003 |  |  | 3 | 181885 | 200195 | -643 | 231 | 0 | 196
211.975 | 211.975 | 532 | 532 | 4.78 | 20.2813 | 2.037 | 0.0017 |  |  | 2 | 140381 | 299072 | 1346 | 254 | 0 | 216
212.016 | 212.016 | 533 | 533 | 4.33 | 30.2911 | 4.2667 | 0.0075 |  |  | 8 | 180664 | 196533 | 149 | 179 | 127 | 152
212.086 | 212.086 | 534 | 534 | 4.83 | 18.8165 | 1.913 | 0.0015 |  |  | 3 | 179443 | 314941 | 150 | 278 | 128 | 236
212.148 | 212.148 | 535 | 535 | 4.97 | 22.2344 | 2.1389 | 0.0019 |  |  | 2 | 180664 | 339355 | 2143 | 372 | 0 | 0
212.198 | 212.198 | 536 | 536 | 3.87 | 79.5722 | 7.4776 | 0.0229 |  |  | 9 | 194092 | 181885 | 100 | 153 | 85 | 130
212.26 | 212.26 | 537 | 537 | 4.03 | 45.3925 | 6.2025 | 0.0158 |  |  | 9 | 183105 | 186768 | 297 | 152 | 252 | 129
212.296 | 212.296 | 538 | 538 | 4.26 | 33.1855 | 4.6448 | 0.0088 |  |  | 6 | 195313 | 191650 | 114 | 146 | 97 | 124
212.377 | 212.377 | 539 | 539 | 5.19 | 1.7266 | 0.5445 | 0.0001 |  |  | 0 | 123291 | 461426 | -2400 | 150 | 0 | 128
212.449 | 212.449 | 540 | 540 | 3.64 | 162.6153 | 22.5469 | 0.2082 |  |  | 29 | 180664 | 178223 | 206 | 226 | 175 | 192
212.518 | 212.518 | 541 | 541 | 4.09 | 51.7402 | 5.415 | 0.012 |  |  | 7 | 136719 | 183105 | 151 | 154 | 128 | 131
212.582 | 212.582 | 542 | 542 | 5.22 | 1.7266 | 0.5423 | 0.0001 |  |  | 0 | 129395 | 461426 | 295 | 150 | 251 | 128
212.786 | 212.786 | 543 | 543 | 3.81 | 135.2363 | 12.8329 | 0.0675 |  |  | 16 | 194092 | 180664 | 89 | 153 | 76 | 130
213.006 | 213.006 | 544 | 544 | 5.2 | 1.4825 | 0.6745 | 0.0002 |  |  | 1 | 1221 | 446777 | 766 | 150 | 0 | 128
213.039 | 213.039 | 545 | 545 | 4.64 | 28.0585 | 3.6648 | 0.0055 |  |  | 6 | 184326 | 201416 | 229 | 170 | 195 | 145
213.098 | 213.098 | 546 | 546 | 3.82 | 105.4511 | 12.0202 | 0.0592 |  |  | 14 | 194092 | 180664 | 185 | 249 | 157 | 212
213.164 | 213.164 | 547 | 547 | 3.49 | 1000.4706 | 140.0537 | 8.0343 |  |  | 184 | 181885 | 184326 | 137 | 157 | 116 | 133
213.255 | 213.255 | 548 | 548 | 5.11 | 1.9708 | 0.7007 | 0.0002 |  |  | 1 | 1221 | 423584 | 193 | 150 | 164 | 128
213.324 | 213.324 | 549 | 549 | 3.87 | 1000.4706 | 882.5183 | 319.0123 |  |  | 1648 | 180664 | 218506 | 148 | 161 | 126 | 137
213.34 | 213.34 | 550 | 550 | 3.2 | 39.5331 | 11.0042 | 0.0496 |  |  | 23 | 134277 | 139160 | -1143 | 146 | 0 | 124
213.418 | 213.418 | 551 | 551 | 5.17 | 1.2383 | 0.5333 | 0.0001 |  |  | 0 | 183105 | 468750 | 1415 | 150 | 0 | 128
213.43 | 213.43 | 552 | 552 | 4.22 | 348.1269 | 41.9637 | 0.7213 |  |  | 56 | 396729 | 308838 | 266 | 160 | 226 | 136
213.452 | 213.452 | 553 | 553 | 4.32 | 22.4433 | 4.1605 | 0.0071 |  |  | 8 | 185547 | 201416 | -2102 | 149 | 0 | 127
213.463 | 213.463 | 554 | 554 | 4.06 | 41.7304 | 5.8308 | 0.0139 |  |  | 7 | 141602 | 187988 | 242 | 149 | 206 | 127
213.481 | 213.481 | 555 | 555 | 4.16 | 32.9414 | 4.8378 | 0.0096 |  |  | 9 | 180664 | 197754 | 2144 | 157 | 0 | 133
213.539 | 213.539 | 556 | 556 | 5.15 | 1.7266 | 0.5396 | 0.0001 |  |  | 0 | 185547 | 457764 | 10 | 150 | 9 | 128
213.593 | 213.593 | 557 | 557 | 4.35 | 25.8965 | 3.5982 | 0.0053 |  |  | 8 | 180664 | 197754 | 349 | 276 | 0 | 235
213.638 | 213.638 | 558 | 558 | 4.2 | 33.6738 | 4.9252 | 0.0099 |  |  | 14 | 180664 | 184326 | 93 | 133 | 79 | 113
213.715 | 213.715 | 559 | 559 | 5.19 | 1.2383 | 0.5488 | 0.0001 |  |  | 0 | 142822 | 463867 | 825 | 150 | 0 | 128
213.751 | 213.751 | 560 | 560 | 4.49 | 140.1544 | 17.5311 | 0.1259 |  |  | 27 | 396729 | 382080 | 132 | 158 | 112 | 134
213.831 | 213.831 | 561 | 561 | 4.67 | 20.7696 | 2.5084 | 0.0026 |  |  | 3 | 180664 | 236816 | 3737 | 149 | 0 | 127
213.873 | 213.873 | 562 | 562 | 3.33 | 38.5919 | 8.8419 | 0.032 |  |  | 26 | 45166 | 178223 | 1026 | 105 | 0 | 89
213.947 | 213.947 | 563 | 563 | 4.6 | 28.8262 | 3.693 | 0.0056 |  |  | 4 | 141602 | 305176 | 197 | 151 | 167 | 128
213.96 | 213.96 | 564 | 564 | 3.95 | 69.8066 | 11.2342 | 0.0517 |  |  | 24 | 181885 | 190430 | 319 | 149 | 0 | 127
214.016 | 214.016 | 565 | 565 | 4.35 | 50.3106 | 6.1173 | 0.0153 |  |  | 8 | 185547 | 206299 | -68 | 149 | 0 | 127
214.08 | 214.08 | 566 | 566 | 5.24 | 1.7266 | 0.54 | 0.0001 |  |  | 0 | 355225 | 466309 | -2301 | 150 | 0 | 128
214.116 | 214.116 | 567 | 567 | 4.53 | 32.7325 | 4.0673 | 0.0068 |  |  | 4 | 141602 | 351563 | 251 | 149 | 213 | 127
214.175 | 214.175 | 568 | 568 | 4.7 | 39.0801 | 4.2487 | 0.0074 |  |  | 6 | 302734 | 329590 | 150 | 138 | 128 | 117
214.243 | 214.243 | 569 | 569 | 5.22 | 1.2383 | 0.5329 | 0.0001 |  |  | 0 | 54932 | 483398 | 495 | 150 | 0 | 128
214.261 | 214.261 | 570 | 570 | 3.9 | 74.2011 | 11.3211 | 0.0525 |  |  | 25 | 181885 | 190430 | 318 | 156 | 0 | 133
214.328 | 214.328 | 571 | 571 | 4.18 | 46.8926 | 6.2492 | 0.016 |  |  | 8 | 185547 | 194092 | 268 | 181 | 228 | 154
214.393 | 214.393 | 572 | 572 | 3.9 | 84.9786 | 12.2006 | 0.061 |  |  | 33 | 180664 | 185547 | 78 | 49 | 66 | 42
214.466 | 214.466 | 573 | 573 | 5.17 | 1.7266 | 0.5289 | 0.0001 |  |  | 0 | 317383 | 455322 | -142 | 150 | 0 | 128
214.478 | 214.478 | 574 | 574 | 4.24 | 30.2911 | 6.3664 | 0.0166 |  |  | 12 | 181885 | 205078 | 247 | 156 | 210 | 133
214.556 | 214.556 | 575 | 575 | 4.78 | 22.7227 | 2.5506 | 0.0027 |  |  | 3 | 181885 | 299072 | 349 | 311 | 0 | 0
214.569 | 214.569 | 576 | 576 | 4.44 | 48.3575 | 5.5399 | 0.0126 |  |  | 8 | 185547 | 319824 | -1126 | 125 | 0 | 106
214.599 | 214.599 | 577 | 577 | 3.98 | 70.086 | 7.8678 | 0.0254 |  |  | 14 | 194092 | 189209 | 191 | 152 | 162 | 129
214.66 | 214.66 | 578 | 578 | 4.23 | 33.6738 | 4.2866 | 0.0075 |  |  | 7 | 147705 | 197754 | 113 | 229 | 96 | 195
214.774 | 214.774 | 579 | 579 | 5.16 | 1.7266 | 0.5494 | 0.0001 |  |  | 0 | 178223 | 446777 | -2680 | 150 | 0 | 128
214.828 | 214.828 | 580 | 580 | 5.15 | 1.2383 | 0.5479 | 0.0001 |  |  | 0 | 139160 | 454102 | 293 | 150 | 249 | 128
214.952 | 214.952 | 581 | 581 | 5.04 | 1.7266 | 0.5353 | 0.0001 |  |  | 0 | 181885 | 451660 | -3337 | 150 | 0 | 128
214.996 | 214.996 | 582 | 582 | 4.94 | 20.2813 | 2.1221 | 0.0018 |  |  | 1 | 181885 | 368652 | 150 | 287 | 128 | 244
215.076 | 215.076 | 583 | 583 | 4.08 | 46.8316 | 5.4375 | 0.0121 |  |  | 7 | 147705 | 189209 | 150 | 244 | 128 | 207
215.096 | 215.096 | 584 | 584 | 5.2 | 1.2383 | 0.5331 | 0.0001 |  |  | 0 | 100098 | 458984 | 324 | 150 | 0 | 128
215.14 | 215.14 | 585 | 585 | 5.18 | 1.7266 | 0.5394 | 0.0001 |  |  | 0 | 186768 | 462646 | 236 | 150 | 201 | 128
215.18 | 215.18 | 586 | 586 | 5.19 | 1.2383 | 0.5292 | 0.0001 |  |  | 0 | 186768 | 462646 | 2390 | 150 | 0 | 128
215.213 | 215.213 | 587 | 587 | 5.03 | 18.084 | 0.6503 | 0.0002 |  |  | 0 | 190430 | 462646 | 150 | 150 | 128 | 128
215.245 | 215.245 | 588 | 588 | 3.48 | 248.5528 | 30.959 | 0.3926 |  |  | 84 | 180664 | 172119 | 79 | 234 | 67 | 199
215.279 | 215.279 | 589 | 589 | 3.82 | 53.7286 | 7.0329 | 0.0203 |  |  | 18 | 180664 | 181885 | 81 | 218 | 69 | 185
215.335 | 215.335 | 590 | 590 | 3.95 | 44.4512 | 4.4998 | 0.0083 |  |  | 5 | 142822 | 174561 | 154 | 237 | 131 | 201
215.385 | 215.385 | 591 | 591 | 4.11 | 43.9277 | 5.6389 | 0.013 |  |  | 11 | 183105 | 189209 | 135 | 161 | 115 | 137
215.426 | 215.426 | 592 | 592 | 3.48 | 110.8222 | 11.7464 | 0.0565 |  |  | 15 | 87891 | 141602 | 99 | 266 | 84 | 226
215.469 | 215.469 | 593 | 593 | 5.25 | 1.2383 | 0.5325 | 0.0001 |  |  | 0 | 181885 | 460205 | 1694 | 150 | 0 | 128
215.531 | 215.531 | 594 | 594 | 4.28 | 22.1992 | 3.2053 | 0.0042 |  |  | 3 | 197754 | 198975 | 152 | 300 | 129 | 255
215.581 | 215.581 | 595 | 595 | 4.77 | 24.92 | 3.1239 | 0.004 |  |  | 4 | 301514 | 308838 | 124 | 225 | 105 | 191
215.658 | 215.658 | 596 | 596 | 5.02 | 17.8399 | 1.7005 | 0.0012 |  |  | 2 | 178223 | 378418 | 1346 | 433 | 0 | 0
215.7 | 215.7 | 597 | 597 | 3.95 | 37.127 | 8.2215 | 0.0277 |  |  | 19 | 183105 | 191650 | -743 | 155 | 0 | 132
215.727 | 215.727 | 598 | 598 | 5.18 | 17.3516 | 1.7807 | 0.0013 |  |  | 1 | 181885 | 406494 | 2342 | 187 | 0 | 159
215.778 | 215.778 | 599 | 599 | 4.28 | 29.0704 | 4.5681 | 0.0085 |  |  | 9 | 183105 | 196533 | 183 | 154 | 156 | 131
215.868 | 215.868 | 600 | 600 | 5.19 | 22.7227 | 1.9766 | 0.0016 |  |  | 2 | 181885 | 405273 | -2440 | 311 | 0 | 0
215.934 | 215.934 | 601 | 601 | 4.04 | 58.1231 | 7.0003 | 0.0201 |  |  | 7 | 185547 | 189209 | 291 | 348 | 247 | 0
216.009 | 216.009 | 602 | 602 | 4.03 | 34.9297 | 4.1391 | 0.007 |  |  | 6 | 180664 | 166016 | 162 | 139 | 138 | 118
216.081 | 216.081 | 603 | 603 | 3.95 | 62.9706 | 8.3733 | 0.0287 |  |  | 14 | 190430 | 187988 | 399 | 155 | 0 | 132
216.131 | 216.131 | 604 | 604 | 3.98 | 55.6464 | 6.7082 | 0.0184 |  |  | 12 | 181885 | 195313 | 88 | 161 | 75 | 137
216.162 | 216.162 | 605 | 605 | 3.25 | 1000.4706 | 193.1361 | 15.2787 |  |  | 286 | 180664 | 173340 | 239 | 280 | 203 | 238
216.217 | 216.217 | 606 | 606 | 4.25 | 42.4981 | 4.4992 | 0.0083 |  |  | 5 | 185547 | 229492 | 143 | 151 | 122 | 128
216.322 | 216.322 | 607 | 607 | 5.16 | 1.2383 | 0.5347 | 0.0001 |  |  | 0 | 180664 | 461426 | 281 | 150 | 239 | 128
216.42 | 216.42 | 608 | 608 | 4.26 | 36.1152 | 3.6333 | 0.0054 |  |  | 8 | 180664 | 186768 | 93 | 261 | 79 | 222
216.48 | 216.48 | 609 | 609 | 4.04 | 46.8316 | 4.4085 | 0.008 |  |  | 5 | 180664 | 181885 | 150 | 231 | 128 | 196
216.529 | 216.529 | 610 | 610 | 4.1 | 33.1855 | 4.8134 | 0.0095 |  |  | 13 | 180664 | 185547 | 147 | 157 | 125 | 133
216.595 | 216.595 | 611 | 611 | 5.21 | 1.7266 | 0.5378 | 0.0001 |  |  | 0 | 180664 | 485840 | 181 | 150 | 154 | 128
216.676 | 216.676 | 612 | 612 | 4.04 | 48.3222 | 5.1605 | 0.0109 |  |  | 6 | 195313 | 190430 | 98 | 179 | 83 | 152
216.735 | 216.735 | 613 | 613 | 5.1 | 1.7266 | 0.5447 | 0.0001 |  |  | 0 | 2037354 | 473633 | -385 | 150 | 0 | 128
216.763 | 216.763 | 614 | 614 | 4.66 | 35.1739 | 3.7995 | 0.0059 |  |  | 5 | 301514 | 300293 | 224 | 243 | 190 | 207
216.832 | 216.832 | 615 | 615 | 5.19 | 1.2383 | 0.535 | 0.0001 |  |  | 0 | 142822 | 472412 | 2955 | 150 | 0 | 128
216.944 | 216.944 | 616 | 616 | 4.64 | 20.2813 | 2.5414 | 0.0026 |  |  | 2 | 184326 | 303955 | -448 | -48 | 0 | 0
217.009 | 217.009 | 617 | 617 | 5.22 | 1.7266 | 0.5454 | 0.0001 |  |  | 0 | 180664 | 469971 | 220 | 150 | 187 | 128
217.095 | 217.095 | 618 | 618 | 4.84 | 20.0372 | 2.2409 | 0.0021 |  |  | 3 | 179443 | 314941 | -1245 | 354 | 0 | 0
217.145 | 217.145 | 619 | 619 | 4.3 | 40.998 | 4.906 | 0.0099 |  |  | 7 | 185547 | 189209 | 153 | 211 | 130 | 179
217.208 | 217.208 | 620 | 620 | 3.55 | 119.6113 | 13.6986 | 0.0769 |  |  | 15 | 122070 | 157471 | 88 | 260 | 75 | 221
217.288 | 217.288 | 621 | 621 | 3.83 | 88.3613 | 9.3235 | 0.0356 |  |  | 14 | 194092 | 173340 | 96 | 151 | 82 | 128
217.346 | 217.346 | 622 | 622 | 4.38 | 41.0333 | 4.9411 | 0.01 |  |  | 6 | 302734 | 302734 | 228 | 156 | 194 | 133
217.365 | 217.365 | 623 | 623 | 4.29 | 34.6856 | 4.9247 | 0.0099 |  |  | 11 | 180664 | 186768 | -51 | 165 | 0 | 140
217.449 | 217.449 | 624 | 624 | 4.42 | 30.2558 | 3.5653 | 0.0052 |  |  | 3 | 87891 | 192871 | 86 | 266 | 73 | 226
217.516 | 217.516 | 625 | 625 | 4.83 | 46.8316 | 2.5296 | 0.0026 |  |  | 3 | 183105 | 294189 | 150 | 190 | 128 | 162
217.525 | 217.525 | 626 | 626 | 4.4 | 24.4317 | 3.5436 | 0.0051 |  |  | 5 | 183105 | 194092 | -2292 | 149 | 0 | 127
217.548 | 217.548 | 627 | 627 | 5.32 | 1.7266 | 0.5341 | 0.0001 |  |  | 0 | 108643 | 478516 | -866 | 150 | 0 | 128
217.595 | 217.595 | 628 | 628 | 4.18 | 29.7675 | 4.1583 | 0.0071 |  |  | 8 | 180664 | 187988 | 383 | 149 | 0 | 127
217.678 | 217.678 | 629 | 629 | 3.57 | 517.5605 | 71.1622 | 2.0742 |  |  | 118 | 183105 | 183105 | 49 | 153 | 42 | 130
217.749 | 217.749 | 630 | 630 | 3.86 | 38.3477 | 6.3253 | 0.0164 |  |  | 10 | 181885 | 180664 | 219 | 264 | 186 | 224
217.824 | 217.824 | 631 | 631 | 5.07 | 17.3516 | 1.8298 | 0.0014 |  |  | 1 | 178223 | 388184 | -1245 | 150 | 0 | 128
217.838 | 217.838 | 632 | 632 | 4.15 | 35.6269 | 5.1801 | 0.011 |  |  | 7 | 180664 | 185547 | 228 | 132 | 194 | 112
217.928 | 217.928 | 633 | 633 | 4.78 | 22.2344 | 2.3832 | 0.0023 |  |  | 3 | 179443 | 300293 | 2541 | 440 | 0 | 0
217.974 | 217.974 | 634 | 634 | 4.24 | 23.211 | 4.016 | 0.0066 |  |  | 9 | 180664 | 189209 | 248 | 279 | 211 | 237
218 | 218 | 635 | 635 | 5.17 | 1.7266 | 0.543 | 0.0001 |  |  | 0 | 3061523 | 469971 | -1087 | 150 | 0 | 128
218.058 | 218.058 | 636 | 636 | 3.79 | 64.959 | 14.0128 | 0.0804 |  |  | 31 | 185547 | 187988 | -2765 | 232 | 0 | 197
218.081 | 218.081 | 637 | 637 | 3.77 | 44.6601 | 7.335 | 0.022 |  |  | 15 | 183105 | 179443 | 220 | 173 | 187 | 147
218.185 | 218.185 | 638 | 638 | 4.83 | 18.3282 | 1.9725 | 0.0016 |  |  | 3 | 181885 | 349121 | -847 | 263 | 0 | 224
218.196 | 218.196 | 639 | 639 | 4.2 | 42.4628 | 4.2155 | 0.0073 |  |  | 7 | 180664 | 183105 | 89 | 238 | 76 | 202
218.237 | 218.237 | 640 | 640 | 4.92 | 18.3282 | 1.8268 | 0.0014 |  |  | 2 | 178223 | 344238 | -2241 | 283 | 0 | 241
218.303 | 218.303 | 641 | 641 | 5.03 | 18.3282 | 1.7637 | 0.0013 |  |  | 1 | 180664 | 372314 | -1245 | 431 | 0 | 0
218.371 | 218.371 | 642 | 642 | 5.19 | 1.2383 | 0.5389 | 0.0001 |  |  | 0 | 141602 | 469971 | 446 | 150 | 0 | 128
218.411 | 218.411 | 643 | 643 | 4.19 | 28.5821 | 4.7531 | 0.0093 |  |  | 8 | 181885 | 185547 | 478 | 140 | 0 | 119
218.479 | 218.479 | 644 | 644 | 5.16 | 18.3282 | 1.7157 | 0.0012 |  |  | 1 | 2158203 | 402832 | 3935 | 370 | 0 | 0
218.541 | 218.541 | 645 | 645 | 5.08 | 22.7227 | 2.0374 | 0.0017 |  |  | 1 | 184326 | 399170 | -1444 | 278 | 0 | 236
218.772 | 218.772 | 646 | 646 | 4.78 | 18.3282 | 1.8496 | 0.0014 |  |  | 1 | 2108154 | 367432 | 1147 | 320 | 0 | 0
218.815 | 218.815 | 647 | 647 | 4.07 | 56.1347 | 7.0554 | 0.0204 |  |  | 12 | 180664 | 191650 | 267 | 150 | 227 | 128
218.886 | 218.886 | 648 | 648 | 5.2 | 1.2383 | 0.5368 | 0.0001 |  |  | 0 | 2668457 | 473633 | 462 | 150 | 0 | 128
218.917 | 218.917 | 649 | 649 | 4.03 | 46.3691 | 6.112 | 0.0153 |  |  | 12 | 181885 | 185547 | 14 | 105 | 12 | 89
218.933 | 218.933 | 650 | 650 | 3.77 | 103.9863 | 11.7263 | 0.0563 |  |  | 17 | 195313 | 180664 | 230 | 151 | 196 | 128
219.028 | 219.028 | 651 | 651 | 5.23 | 1.7266 | 0.5339 | 0.0001 |  |  | 0 | 181885 | 465088 | 182 | 150 | 155 | 128
219.093 | 219.093 | 652 | 652 | 4.05 | 98.6504 | 11.8481 | 0.0575 |  |  | 21 | 194092 | 196533 | 228 | 170 | 194 | 145
219.183 | 219.183 | 653 | 653 | 5.27 | 21.2579 | 1.9763 | 0.0016 |  |  | 2 | 183105 | 421143 | -2042 | 410 | 0 | 0
219.256 | 219.256 | 654 | 654 | 4.37 | 27.3261 | 3.7261 | 0.0057 |  |  | 9 | 180664 | 186768 | 150 | 159 | 128 | 135
219.319 | 219.319 | 655 | 655 | 5.12 | 1.2383 | 0.524 | 0.0001 |  |  | 0 | 4934082 | 488281 | 170 | 150 | 145 | 128
219.378 | 219.378 | 656 | 656 | 5.21 | 1.7266 | 0.536 | 0.0001 |  |  | 0 | 6104 | 466309 | -849 | 150 | 0 | 128
219.5 | 219.5 | 657 | 657 | 5.06 | 21.2579 | 1.8339 | 0.0014 |  |  | 1 | 74463 | 408936 | 350 | 293 | 0 | 249
219.57 | 219.57 | 658 | 658 | 4.47 | 38.0683 | 4.354 | 0.0078 |  |  | 6 | 194092 | 198975 | 99 | 181 | 84 | 154
219.678 | 219.678 | 659 | 659 | 5.08 | 20.2813 | 1.755 | 0.0013 |  |  | 1 | 2108154 | 391846 | 2939 | 366 | 0 | 0
219.954 | 219.954 | 660 | 660 | 5.21 | 18.8165 | 1.8533 | 0.0014 |  |  | 1 | 2233887 | 413818 | -1842 | 291 | 0 | 247
220.019 | 220.019 | 661 | 661 | 3.99 | 42.2187 | 5.8963 | 0.0142 |  |  | 6 | 196533 | 186768 | 230 | 152 | 196 | 129
220.136 | 220.136 | 662 | 662 | 4.16 | 39.7773 | 5.1406 | 0.0108 |  |  | 10 | 183105 | 185547 | 550 | 167 | 0 | 142
220.2 | 220.2 | 663 | 663 | 5.11 | 1.4825 | 0.7476 | 0.0002 |  |  | 0 | 2441 | 426025 | 182 | 150 | 155 | 128
220.249 | 220.249 | 664 | 664 | 4.16 | 45.6719 | 5.5418 | 0.0126 |  |  | 8 | 183105 | 197754 | 272 | 149 | 231 | 127
220.262 | 220.262 | 665 | 665 | 3.74 | 275.373 | 33.9938 | 0.4733 |  |  | 87 | 180664 | 181885 | 143 | 257 | 122 | 218
220.386 | 220.386 | 666 | 666 | 4.92 | 21.7461 | 2.1679 | 0.0019 |  |  | 3 | 179443 | 347900 | 947 | 251 | 0 | 213
220.449 | 220.449 | 667 | 667 | 5.13 | 1.2383 | 0.5285 | 0.0001 |  |  | 0 | 184326 | 474854 | 3876 | 150 | 0 | 128
220.496 | 220.496 | 668 | 668 | 4.19 | 55.6464 | 6.6558 | 0.0181 |  |  | 10 | 184326 | 189209 | 87 | 154 | 74 | 131
220.513 | 220.513 | 669 | 669 | 3.59 | 1000.4706 | 574.2863 | 135.088 |  |  | 852 | 162354 | 183105 | 144 | 153 | 122 | 130
220.609 | 220.609 | 670 | 670 | 5.22 | 1.7266 | 0.531 | 0.0001 |  |  | 0 | 399170 | 477295 | -1388 | 150 | 0 | 128
220.641 | 220.641 | 671 | 671 | 3.73 | 483.9044 | 64.6591 | 1.7125 |  |  | 96 | 183105 | 185547 | 183 | 261 | 156 | 222
220.738 | 220.738 | 672 | 672 | 4.98 | 20.2813 | 2.0713 | 0.0018 |  |  | 4 | 180664 | 367432 | 748 | 149 | 0 | 127
220.798 | 220.798 | 673 | 673 | 3.59 | 300.7989 | 33.7347 | 0.4661 |  |  | 49 | 196533 | 174561 | 241 | 153 | 205 | 130
220.819 | 220.819 | 674 | 674 | 3.99 | 43.1953 | 6.0477 | 0.015 |  |  | 11 | 183105 | 184326 | 285 | 169 | 242 | 144
220.875 | 220.875 | 675 | 675 | 4.57 | 22.2344 | 2.76 | 0.0031 |  |  | 5 | 181885 | 256348 | 280 | 149 | 238 | 127
220.949 | 220.949 | 676 | 676 | 5.29 | 1.7266 | 0.5324 | 0.0001 |  |  | 0 | 180664 | 482178 | -1476 | 150 | 0 | 128
220.987 | 220.987 | 677 | 677 | 4.6 | 32.2442 | 3.1057 | 0.004 |  |  | 4 | 180664 | 217285 | 1744 | 183 | 0 | 156
221.051 | 221.051 | 678 | 678 | 5.24 | 1.7266 | 0.5324 | 0.0001 |  |  | 0 | 162354 | 462646 | -2520 | 150 | 0 | 128
221.087 | 221.087 | 679 | 679 | 4.59 | 27.1172 | 3.1942 | 0.0042 |  |  | 3 | 184326 | 213623 | 1346 | 200 | 0 | 170
221.151 | 221.151 | 680 | 680 | 5.16 | 1.2383 | 0.5333 | 0.0001 |  |  | 0 | 185547 | 466309 | 188 | 150 | 160 | 128
221.192 | 221.192 | 681 | 681 | 4.66 | 46.8316 | 2.4022 | 0.0024 |  |  | 5 | 180664 | 264893 | 150 | -4 | 128 | 0
221.238 | 221.238 | 682 | 682 | 4.27 | 19.0606 | 2.9876 | 0.0037 |  |  | 3 | 183105 | 211182 | -756 | 159 | 0 | 135
221.311 | 221.311 | 683 | 683 | 5.14 | 1.7266 | 0.5352 | 0.0001 |  |  | 0 | 194092 | 465088 | -3037 | 150 | 0 | 128
221.351 | 221.351 | 684 | 684 | 3.85 | 80.584 | 11.0159 | 0.0497 |  |  | 12 | 196533 | 181885 | 246 | 190 | 209 | 162
221.416 | 221.416 | 685 | 685 | 4.56 | 35.871 | 3.8393 | 0.006 |  |  | 5 | 301514 | 314941 | 155 | 184 | 132 | 156
221.493 | 221.493 | 686 | 686 | 4.32 | 46.8316 | 3.5899 | 0.0053 |  |  | 4 | 194092 | 205078 | 150 | 147 | 128 | 125
221.63 | 221.63 | 687 | 687 | 4.37 | 21.0137 | 3.182 | 0.0041 |  |  | 8 | 180664 | 191650 | 150 | 131 | 128 | 111
221.693 | 221.693 | 688 | 688 | 4.67 | 38.836 | 4.6953 | 0.009 |  |  | 6 | 301514 | 308838 | 222 | 137 | 189 | 116
221.764 | 221.764 | 689 | 689 | 5.29 | 1.7266 | 0.5335 | 0.0001 |  |  | 0 | 181885 | 478516 | -2524 | 150 | 0 | 128
221.8 | 221.8 | 690 | 690 | 5.13 | 1.7266 | 0.5288 | 0.0001 |  |  | 0 | 355225 | 458984 | 35 | 150 | 30 | 128
221.866 | 221.866 | 691 | 691 | 5.18 | 1.2383 | 0.5402 | 0.0001 |  |  | 0 | 181885 | 471191 | 292 | 150 | 248 | 128
221.893 | 221.893 | 692 | 692 | 4.29 | 40.3008 | 3.3996 | 0.0047 |  |  | 7 | 180664 | 184326 | 150 | 81 | 128 | 69
221.993 | 221.993 | 693 | 693 | 4.13 | 30.2911 | 5.074 | 0.0105 |  |  | 12 | 184326 | 190430 | 79 | 131 | 67 | 111
222.068 | 222.068 | 694 | 694 | 4.95 | 18.8165 | 1.8163 | 0.0014 |  |  | 2 | 183105 | 363770 | -1046 | 385 | 0 | 0
222.084 | 222.084 | 695 | 695 | 4.47 | 19.5489 | 2.478 | 0.0025 |  |  | 2 | 140381 | 206299 | -317 | -64 | 0 | 0
222.114 | 222.114 | 696 | 696 | 5.15 | 1.7266 | 0.5429 | 0.0001 |  |  | 0 | 185547 | 462646 | -597 | 150 | 0 | 128
222.169 | 222.169 | 697 | 697 | 4.49 | 20.5254 | 2.7875 | 0.0032 |  |  | 5 | 180664 | 235596 | -247 | -3 | 0 | 0
222.219 | 222.219 | 698 | 698 | 3.95 | 40.545 | 10.8392 | 0.0481 |  |  | 36 | 180664 | 185547 | 81 | 103 | 69 | 88
222.345 | 222.345 | 699 | 699 | 5.19 | 20.2813 | 1.8912 | 0.0015 |  |  | 1 | 2183838 | 402832 | -2241 | 323 | 0 | 0
222.516 | 222.516 | 700 | 700 | 5.26 | 1.2383 | 0.5359 | 0.0001 |  |  | 0 | 3576660 | 477295 | 199 | 150 | 169 | 128
222.608 | 222.608 | 701 | 701 | 4.38 | 24.6758 | 2.9584 | 0.0036 |  |  | 3 | 141602 | 197754 | 169 | 164 | 144 | 139
222.658 | 222.658 | 702 | 702 | 4.64 | 46.1602 | 5.077 | 0.0106 |  |  | 7 | 301514 | 313721 | 222 | 149 | 189 | 127
222.741 | 222.741 | 703 | 703 | 3.81 | 63.4942 | 7.0901 | 0.0206 |  |  | 15 | 180664 | 178223 | 156 | 132 | 133 | 112
222.809 | 222.809 | 704 | 704 | 5.03 | 18.8165 | 1.7954 | 0.0013 |  |  | 2 | 183105 | 386963 | 748 | 198 | 0 | 168
222.876 | 222.876 | 705 | 705 | 5.1 | 18.3282 | 1.7758 | 0.0013 |  |  | 1 | 2158203 | 394287 | 2342 | 416 | 0 | 0
222.936 | 222.936 | 706 | 706 | 5.18 | 1.2383 | 0.5291 | 0.0001 |  |  | 0 | 181885 | 473633 | 153 | 150 | 130 | 128
222.975 | 222.975 | 707 | 707 | 4.25 | 47.5898 | 6.2185 | 0.0158 |  |  | 9 | 183105 | 229492 | 270 | 151 | 230 | 128
223.093 | 223.093 | 708 | 708 | 4.49 | 20.0372 | 1.1258 | 0.0005 |  |  | 1 | 183105 | 264893 | 549 | 150 | 0 | 128
223.132 | 223.132 | 709 | 709 | 4.13 | 38.1036 | 5.3503 | 0.0117 |  |  | 6 | 191650 | 191650 | 275 | 146 | 234 | 124
223.209 | 223.209 | 710 | 710 | 5.22 | 18.8165 | 1.7464 | 0.0012 |  |  | 1 | 2108154 | 421143 | -49 | 390 | 0 | 0
223.271 | 223.271 | 711 | 711 | 4.09 | 34.4415 | 4.0476 | 0.0067 |  |  | 5 | 141602 | 179443 | 162 | 149 | 138 | 127
223.337 | 223.337 | 712 | 712 | 4.99 | 19.793 | 1.9593 | 0.0016 |  |  | 2 | 183105 | 347900 | -1444 | 274 | 0 | 233
223.4 | 223.4 | 713 | 713 | 4.51 | 23.9434 | 2.7769 | 0.0032 |  |  | 6 | 180664 | 206299 | 150 | 225 | 128 | 191
223.464 | 223.464 | 714 | 714 | 4.09 | 66.8769 | 8.7653 | 0.0315 |  |  | 16 | 180664 | 190430 | 196 | 133 | 167 | 113
223.533 | 223.533 | 715 | 715 | 4.01 | 46.8316 | 5.9472 | 0.0145 |  |  | 7 | 140381 | 185547 | 150 | 151 | 128 | 128
223.597 | 223.597 | 716 | 716 | 4.5 | 27.3614 | 3.8135 | 0.006 |  |  | 4 | 393066 | 325928 | 147 | 247 | 125 | 210
223.616 | 223.616 | 717 | 717 | 4.25 | 25.1641 | 3.9923 | 0.0065 |  |  | 8 | 181885 | 191650 | 291 | 165 | 247 | 140
223.65 | 223.65 | 718 | 718 | 5.22 | 1.7266 | 0.534 | 0.0001 |  |  | 0 | 449219 | 469971 | -1594 | 150 | 0 | 128
223.674 | 223.674 | 719 | 719 | 4.53 | 45.3925 | 5.8215 | 0.0139 |  |  | 12 | 301514 | 302734 | 229 | 150 | 195 | 128
223.7 | 223.7 | 720 | 720 | 4.63 | 33.2208 | 3.3695 | 0.0047 |  |  | 5 | 302734 | 312500 | 149 | 152 | 127 | 129
223.795 | 223.795 | 721 | 721 | 4.31 | 21.502 | 3.2043 | 0.0042 |  |  | 4 | 184326 | 231934 | -176 | 147 | 0 | 125
223.812 | 223.812 | 722 | 722 | 4.43 | 29.0704 | 3.5008 | 0.005 |  |  | 4 | 184326 | 198975 | 15 | 168 | 13 | 143
223.893 | 223.893 | 723 | 723 | 4.31 | 20.0372 | 3.1287 | 0.004 |  |  | 6 | 180664 | 197754 | 81 | 129 | 69 | 110
223.943 | 223.943 | 724 | 724 | 5.18 | 1.2383 | 0.5343 | 0.0001 |  |  | 0 | 74463 | 452881 | 268 | 150 | 228 | 128
223.98 | 223.98 | 725 | 725 | 5.1 | 1.7266 | 0.5311 | 0.0001 |  |  | 0 | 183105 | 463867 | -1499 | 150 | 0 | 128
224.069 | 224.069 | 726 | 726 | 5.16 | 21.2579 | 2.0167 | 0.0017 |  |  | 1 | 2208252 | 389404 | -49 | 256 | 0 | 218
224.132 | 224.132 | 727 | 727 | 3.94 | 58.0878 | 8.4816 | 0.0295 |  |  | 13 | 180664 | 183105 | 199 | 358 | 169 | 0
224.201 | 224.201 | 728 | 728 | 5.23 | 20.7696 | 1.8986 | 0.0015 |  |  | 1 | 2108154 | 406494 | -3237 | 436 | 0 | 0
224.269 | 224.269 | 729 | 729 | 5.24 | 1.2383 | 0.5384 | 0.0001 |  |  | 0 | 180664 | 460205 | 525 | 150 | 0 | 128
224.303 | 224.303 | 730 | 730 | 5.14 | 1.7266 | 0.5413 | 0.0001 |  |  | 0 | 2210693 | 445557 | -3428 | 150 | 0 | 128
224.32 | 224.32 | 731 | 731 | 4.24 | 28.791 | 3.9187 | 0.0063 |  |  | 7 | 180664 | 186768 | 150 | 270 | 128 | 230
224.34 | 224.34 | 732 | 732 | 3.92 | 46.8926 | 6.2607 | 0.0161 |  |  | 11 | 136719 | 184326 | 349 | 153 | 0 | 130
224.361 | 224.361 | 733 | 733 | 4.65 | 21.502 | 2.5534 | 0.0027 |  |  | 4 | 180664 | 238037 | -51 | 76 | 0 | 65
224.448 | 224.448 | 734 | 734 | 5.2 | 1.7266 | 0.5347 | 0.0001 |  |  | 0 | 50049 | 468750 | -1013 | 150 | 0 | 128
224.49 | 224.49 | 735 | 735 | 4.56 | 25.4083 | 2.7932 | 0.0032 |  |  | 3 | 147705 | 228271 | -51 | -4 | 0 | 0
224.532 | 224.532 | 736 | 736 | 4.73 | 23.4551 | 2.3215 | 0.0022 |  |  | 2 | 183105 | 279541 | -1643 | 124 | 0 | 105
224.595 | 224.595 | 737 | 737 | 4.58 | 22.1992 | 2.7356 | 0.0031 |  |  | 3 | 180664 | 224609 | 349 | 0 | 0 | 0
224.66 | 224.66 | 738 | 738 | 5.28 | 22.2344 | 2.0487 | 0.0017 |  |  | 1 | 1204834 | 433350 | -1843 | 382 | 0 | 0
224.78 | 224.78 | 739 | 739 | 3.98 | 151.3848 | 17.6492 | 0.1276 |  |  | 19 | 184326 | 225830 | 252 | 240 | 214 | 204
224.787 | 224.787 | 740 | 740 | 4.23 | 129.4122 | 14.6271 | 0.0876 |  |  | 20 | 301514 | 280762 | 249 | 144 | 212 | 122
224.901 | 224.901 | 741 | 741 | 5.19 | 1.7266 | 0.5306 | 0.0001 |  |  | 0 | 157471 | 484619 | -1506 | 150 | 0 | 128
224.998 | 224.998 | 742 | 742 | 4.2 | 40.7891 | 4.5295 | 0.0084 |  |  | 10 | 180664 | 196533 | 201 | 171 | 171 | 145
225.019 | 225.019 | 743 | 743 | 3.97 | 52.9961 | 6.1042 | 0.0153 |  |  | 12 | 180664 | 183105 | 187 | 195 | 159 | 166
225.11 | 225.11 | 744 | 744 | 4.83 | 22.2344 | 2.0689 | 0.0018 |  |  | 2 | 183105 | 357666 | -50 | 392 | 0 | 0
225.175 | 225.175 | 745 | 745 | 4.03 | 24.8847 | 3.4809 | 0.005 |  |  | 4 | 178223 | 183105 | 147 | 350 | 125 | 0
225.261 | 225.261 | 746 | 746 | 4.91 | 19.3047 | 1.8824 | 0.0015 |  |  | 2 | 184326 | 361328 | 1346 | 391 | 0 | 0
225.31 | 225.31 | 747 | 747 | 4.05 | 45.4278 | 6.9936 | 0.02 |  |  | 12 | 185547 | 189209 | 77 | 211 | 65 | 179
225.379 | 225.379 | 748 | 748 | 4.24 | 32.9766 | 4.1694 | 0.0071 |  |  | 6 | 183105 | 192871 | 269 | 275 | 229 | 234
225.425 | 225.425 | 749 | 749 | 3.97 | 50.7636 | 6.5034 | 0.0173 |  |  | 12 | 185547 | 189209 | 98 | 163 | 83 | 139
225.488 | 225.488 | 750 | 750 | 4.57 | 20.5254 | 2.2946 | 0.0022 |  |  | 2 | 147705 | 278320 | -2442 | 148 | 0 | 126
225.604 | 225.604 | 751 | 751 | 5.3 | 1.7266 | 0.5269 | 0.0001 |  |  | 0 | 305176 | 482178 | 234 | 150 | 199 | 128
225.659 | 225.659 | 752 | 752 | 5.16 | 1.7266 | 0.5328 | 0.0001 |  |  | 0 | 179443 | 458984 | 229 | 150 | 195 | 128
225.782 | 225.782 | 753 | 753 | 4.71 | 25.6524 | 2.5417 | 0.0026 |  |  | 3 | 180664 | 303955 | -50 | 343 | 0 | 0
225.804 | 225.804 | 754 | 754 | 4.92 | 16.3751 | 1.7227 | 0.0012 |  |  | 1 | 179443 | 371094 | 2342 | 306 | 0 | 0
225.861 | 225.861 | 755 | 755 | 3.63 | 1000.4706 | 226.2901 | 20.9745 |  |  | 281 | 141602 | 183105 | 169 | 177 | 144 | 150
225.971 | 225.971 | 756 | 756 | 4.94 | 19.3047 | 1.9618 | 0.0016 |  |  | 2 | 180664 | 340576 | 2342 | 401 | 0 | 0
226.026 | 226.026 | 757 | 757 | 3.67 | 66.9122 | 10.5551 | 0.0456 |  |  | 16 | 142822 | 155029 | 153 | 234 | 130 | 199
226.082 | 226.082 | 758 | 758 | 4.08 | 66.4239 | 6.6547 | 0.0181 |  |  | 11 | 183105 | 187988 | 129 | 295 | 110 | 251
226.163 | 226.163 | 759 | 759 | 5.15 | 1.7266 | 0.541 | 0.0001 |  |  | 0 | 180664 | 476074 | -873 | 150 | 0 | 128
226.2 | 226.2 | 760 | 760 | 4.33 | 28.8262 | 3.896 | 0.0062 |  |  | 8 | 183105 | 192871 | 150 | 110 | 128 | 94
226.222 | 226.222 | 761 | 761 | 5.22 | 1.7266 | 0.5466 | 0.0001 |  |  | 0 | 183105 | 455322 | -571 | 150 | 0 | 128
226.266 | 226.266 | 762 | 762 | 4.19 | 51.2872 | 6.5373 | 0.0175 |  |  | 10 | 180664 | 207520 | 195 | 149 | 166 | 127
226.352 | 226.352 | 763 | 763 | 4.31 | 31.5118 | 4.208 | 0.0073 |  |  | 7 | 184326 | 197754 | 183 | 131 | 156 | 111
226.421 | 226.421 | 764 | 764 | 5.12 | 1.7266 | 0.5355 | 0.0001 |  |  | 0 | 335693 | 469971 | -48 | 150 | 0 | 128
226.46 | 226.46 | 765 | 765 | 3.85 | 92.2675 | 14.4166 | 0.0851 |  |  | 33 | 185547 | 185547 | 105 | 99 | 89 | 84
226.547 | 226.547 | 766 | 766 | 5.23 | 21.2579 | 1.9453 | 0.0016 |  |  | 1 | 180664 | 410156 | 1943 | 292 | 0 | 248
226.557 | 226.557 | 767 | 767 | 3.78 | 92.3028 | 15.2671 | 0.0955 |  |  | 35 | 181885 | 185547 | 90 | 179 | 77 | 152
226.579 | 226.579 | 768 | 768 | 5.13 | 1.9708 | 0.7193 | 0.0002 |  |  | 0 | 1221 | 428467 | -1885 | 150 | 0 | 128
226.627 | 226.627 | 769 | 769 | 3.85 | 51.2872 | 6.8234 | 0.0191 |  |  | 16 | 180664 | 179443 | 183 | 135 | 156 | 115
226.674 | 226.674 | 770 | 770 | 4.18 | 36.6387 | 5.0548 | 0.0105 |  |  | 8 | 181885 | 190430 | 139 | 181 | 118 | 154
226.718 | 226.718 | 771 | 771 | 3.51 | 496.5644 | 75.5772 | 2.3396 |  |  | 109 | 180664 | 169678 | 177 | 157 | 150 | 133
226.752 | 226.752 | 772 | 772 | 4.65 | 31.7559 | 3.1492 | 0.0041 |  |  | 3 | 141602 | 358887 | 154 | 142 | 131 | 121
226.851 | 226.851 | 773 | 773 | 4.76 | 25.4083 | 3.1813 | 0.0041 |  |  | 3 | 184326 | 362549 | 101 | 140 | 86 | 119
226.889 | 226.889 | 774 | 774 | 4.34 | 21.0137 | 2.7708 | 0.0031 |  |  | 5 | 181885 | 205078 | 152 | 127 | 129 | 108
227.011 | 227.011 | 775 | 775 | 4.1 | 39.5684 | 6.4889 | 0.0172 |  |  | 17 | 180664 | 185547 | 78 | 106 | 66 | 90
227.061 | 227.061 | 776 | 776 | 3.98 | 50.7989 | 6.7249 | 0.0185 |  |  | 17 | 181885 | 185547 | 80 | 129 | 68 | 110
227.134 | 227.134 | 777 | 777 | 4.06 | 41.5215 | 7.2666 | 0.0216 |  |  | 22 | 183105 | 185547 | 189 | 160 | 161 | 136
227.15 | 227.15 | 778 | 778 | 3.99 | 61.5411 | 8.1049 | 0.0269 |  |  | 20 | 180664 | 184326 | 80 | 159 | 68 | 135
227.206 | 227.206 | 779 | 779 | 5.22 | 1.2383 | 0.5403 | 0.0001 |  |  | 0 | 1594238 | 468750 | 280 | 150 | 238 | 128
227.239 | 227.239 | 780 | 780 | 5.22 | 1.7266 | 0.5402 | 0.0001 |  |  | 0 | 184326 | 466309 | 159 | 150 | 135 | 128
227.267 | 227.267 | 781 | 781 | 4.17 | 35.6269 | 5.1918 | 0.011 |  |  | 7 | 195313 | 196533 | 55 | 182 | 47 | 155
227.336 | 227.336 | 782 | 782 | 5.2 | 1.2383 | 0.5327 | 0.0001 |  |  | 0 | 180664 | 456543 | 618 | 150 | 0 | 128
227.37 | 227.37 | 783 | 783 | 4.39 | 21.502 | 3.5889 | 0.0053 |  |  | 9 | 180664 | 197754 | -556 | 187 | 0 | 159
227.439 | 227.439 | 784 | 784 | 3.99 | 54.7051 | 7.949 | 0.0259 |  |  | 22 | 180664 | 184326 | 81 | 158 | 69 | 134
227.509 | 227.509 | 785 | 785 | 4.25 | 36.3946 | 4.6611 | 0.0089 |  |  | 5 | 197754 | 192871 | 201 | 121 | 171 | 103
227.522 | 227.522 | 786 | 786 | 4.71 | 39.5331 | 4.0658 | 0.0068 |  |  | 5 | 180664 | 341797 | 151 | 132 | 128 | 112
227.561 | 227.561 | 787 | 787 | 4.07 | 31.5118 | 5.1407 | 0.0108 |  |  | 11 | 183105 | 186768 | 245 | 120 | 208 | 102
227.611 | 227.611 | 788 | 788 | 4.07 | 26.8378 | 4.5006 | 0.0083 |  |  | 13 | 180664 | 184326 | -99 | 130 | 0 | 111
227.682 | 227.682 | 789 | 789 | 5.17 | 1.7266 | 0.5414 | 0.0001 |  |  | 0 | 180664 | 466309 | -1499 | 150 | 0 | 128
227.717 | 227.717 | 790 | 790 | 4.38 | 45.9161 | 4.6327 | 0.0088 |  |  | 7 | 194092 | 229492 | 263 | 179 | 224 | 152
227.727 | 227.727 | 791 | 791 | 4.21 | 20.246 | 3.215 | 0.0042 |  |  | 4 | 140381 | 184326 | 153 | 269 | 130 | 229
227.77 | 227.77 | 792 | 792 | 4.13 | 48.8458 | 6.0928 | 0.0152 |  |  | 10 | 183105 | 194092 | 204 | 181 | 173 | 154
227.857 | 227.857 | 793 | 793 | 4.03 | 76.1542 | 10.0045 | 0.041 |  |  | 18 | 183105 | 186768 | 809 | 242 | 0 | 206
227.885 | 227.885 | 794 | 794 | 3.86 | 36.8829 | 5.8956 | 0.0142 |  |  | 10 | 184326 | 179443 | 191 | 171 | 162 | 145
227.972 | 227.972 | 795 | 795 | 5.16 | 1.7266 | 0.5508 | 0.0001 |  |  | 0 | 183105 | 444336 | -807 | 150 | 0 | 128
228.007 | 228.007 | 796 | 796 | 4.27 | 28.3379 | 4.6468 | 0.0088 |  |  | 10 | 184326 | 189209 | 151 | 162 | 128 | 138
228.035 | 228.035 | 797 | 797 | 3.98 | 58.5761 | 8.6067 | 0.0303 |  |  | 18 | 181885 | 184326 | 165 | 202 | 140 | 172
228.184 | 228.184 | 798 | 798 | 5 | 20.2813 | 2.0134 | 0.0017 |  |  | 2 | 179443 | 405273 | -1046 | 149 | 0 | 127
228.193 | 228.193 | 799 | 799 | 3.37 | 167.9864 | 46.2432 | 0.8759 |  |  | 118 | 134277 | 144043 | -158 | 168 | 0 | 143
228.208 | 228.208 | 800 | 800 | 3.38 | 99.5917 | 29.3836 | 0.3536 |  |  | 58 | 180664 | 146484 | -1780 | 142 | 0 | 121
228.232 | 228.232 | 801 | 801 | 4 | 52.9609 | 8.5869 | 0.0302 |  |  | 22 | 183105 | 186768 | 3219 | 101 | 0 | 86
228.24 | 228.24 | 802 | 802 | 3.3 | 153.791 | 37.9818 | 0.5909 |  |  | 66 | 119629 | 139160 | -284 | 161 | 0 | 137
228.309 | 228.309 | 803 | 803 | 3.6 | 435.5292 | 66.6981 | 1.8222 |  |  | 115 | 184326 | 180664 | 334 | 57 | 0 | 48
228.328 | 228.328 | 804 | 804 | 4.33 | 20.2813 | 3.0559 | 0.0038 |  |  | 7 | 181885 | 195313 | 434 | -4 | 0 | 0
228.425 | 228.425 | 805 | 805 | 4.36 | 16.1309 | 0.9763 | 0.0004 |  |  | 1 | 167236 | 313721 | 350 | 150 | 0 | 128
228.469 | 228.469 | 806 | 806 | 4.6 | 59.5527 | 5.2875 | 0.0115 |  |  | 6 | 394287 | 368652 | 155 | 225 | 132 | 191
228.493 | 228.493 | 807 | 807 | 4.58 | 28.8262 | 2.7562 | 0.0031 |  |  | 5 | 181885 | 321045 | 151 | 97 | 128 | 82
228.581 | 228.581 | 808 | 808 | 5.22 | 1.7266 | 0.5214 | 0.0001 |  |  | 0 | 690918 | 490723 | -150 | 150 | 0 | 128
228.599 | 228.599 | 809 | 809 | 3.33 | 88.8496 | 21.2269 | 0.1846 |  |  | 40 | 185547 | 148926 | 1658 | 150 | 0 | 128
228.621 | 228.621 | 810 | 810 | 4.39 | 20.5254 | 3.3913 | 0.0047 |  |  | 7 | 181885 | 195313 | 157 | 210 | 133 | 179
228.745 | 228.745 | 811 | 811 | 4.23 | 31.5118 | 5.0601 | 0.0105 |  |  | 9 | 185547 | 194092 | 254 | 355 | 216 | 0
228.86 | 228.86 | 812 | 812 | 4.96 | 20.7696 | 1.9835 | 0.0016 |  |  | 2 | 183105 | 367432 | -2042 | 436 | 0 | 0
228.958 | 228.958 | 813 | 813 | 5.12 | 20.7696 | 1.8559 | 0.0014 |  |  | 1 | 183105 | 389404 | 150 | 441 | 128 | 0
229.008 | 229.008 | 814 | 814 | 5.21 | 1.2383 | 0.5327 | 0.0001 |  |  | 0 | 181885 | 468750 | 685 | 150 | 0 | 128
229.034 | 229.034 | 815 | 815 | 5.05 | 19.793 | 1.9173 | 0.0015 |  |  | 1 | 183105 | 394287 | 2740 | 321 | 0 | 0
229.064 | 229.064 | 816 | 816 | 3.94 | 59.0997 | 11.0896 | 0.0504 |  |  | 21 | 184326 | 186768 | 441 | 129 | 0 | 110
229.157 | 229.157 | 817 | 817 | 5.2 | 21.7461 | 2.04 | 0.0017 |  |  | 2 | 183105 | 390625 | 1545 | 348 | 0 | 0
229.199 | 229.199 | 818 | 818 | 4.35 | 36.8476 | 5.2023 | 0.0111 |  |  | 9 | 184326 | 189209 | 213 | 150 | 181 | 128
229.226 | 229.226 | 819 | 819 | 5.21 | 1.7266 | 0.5324 | 0.0001 |  |  | 0 | 189209 | 463867 | 338 | 150 | 0 | 128
229.282 | 229.282 | 820 | 820 | 5.24 | 1.7266 | 0.5389 | 0.0001 |  |  | 0 | 180664 | 466309 | -1183 | 150 | 0 | 128
229.312 | 229.312 | 821 | 821 | 4.5 | 107.4395 | 11.2413 | 0.0518 |  |  | 15 | 181885 | 362549 | 157 | 161 | 133 | 137
229.378 | 229.378 | 822 | 822 | 4.09 | 35.1739 | 6.545 | 0.0175 |  |  | 13 | 183105 | 187988 | 25 | 130 | 21 | 111
229.461 | 229.461 | 823 | 823 | 4.36 | 33.6738 | 3.8677 | 0.0061 |  |  | 4 | 183105 | 201416 | 88 | 230 | 75 | 196
229.536 | 229.536 | 824 | 824 | 4.99 | 21.2579 | 1.9093 | 0.0015 |  |  | 2 | 181885 | 384521 | -49 | 354 | 0 | 0
229.643 | 229.643 | 825 | 825 | 5.25 | 1.7266 | 0.5216 | 0.0001 |  |  | 0 | 183105 | 449219 | 955 | 150 | 0 | 128
229.724 | 229.724 | 826 | 826 | 5.15 | 1.7266 | 0.5355 | 0.0001 |  |  | 0 | 323486 | 471191 | -3858 | 150 | 0 | 128
229.757 | 229.757 | 827 | 827 | 5.1 | 1.2383 | 0.5354 | 0.0001 |  |  | 0 | 3068848 | 468750 | 185 | 150 | 157 | 128
229.786 | 229.786 | 828 | 828 | 4.03 | 58.1231 | 7.7413 | 0.0245 |  |  | 13 | 180664 | 184326 | 184 | 160 | 156 | 136
229.854 | 229.854 | 829 | 829 | 5.17 | 1.9708 | 0.6736 | 0.0002 |  |  | 1 | 1221 | 422363 | 725 | 150 | 0 | 128
229.869 | 229.869 | 830 | 830 | 3.76 | 279.3145 | 29.8905 | 0.366 |  |  | 44 | 196533 | 190430 | 227 | 204 | 193 | 173
229.899 | 229.899 | 831 | 831 | 5.26 | 1.7266 | 0.533 | 0.0001 |  |  | 0 | 3024902 | 466309 | 246 | 150 | 209 | 128
229.955 | 229.955 | 832 | 832 | 5.17 | 1.7266 | 0.5456 | 0.0001 |  |  | 0 | 184326 | 471191 | -871 | 150 | 0 | 128
229.996 | 229.996 | 833 | 833 | 5.14 | 22.7227 | 1.859 | 0.0014 |  |  | 1 | 2108154 | 382080 | 150 | 280 | 128 | 238
230.019 | 230.019 | 834 | 834 | 5.21 | 1.7266 | 0.5636 | 0.0001 |  |  | 0 | 181885 | 467529 | 66 | 150 | 56 | 128
230.074 | 230.074 | 835 | 835 | 4.35 | 22.2344 | 3.2745 | 0.0044 |  |  | 4 | 180664 | 200195 | 133 | 174 | 113 | 148
230.138 | 230.138 | 836 | 836 | 4.32 | 16.0956 | 0.7783 | 0.0002 |  |  | 0 | 181885 | 327148 | 152 | 150 | 129 | 128
230.185 | 230.185 | 837 | 837 | 3.83 | 72.2833 | 9.7967 | 0.0393 |  |  | 21 | 180664 | 181885 | 155 | 197 | 132 | 167
230.203 | 230.203 | 838 | 838 | 3.91 | 51.7754 | 7.5038 | 0.0231 |  |  | 10 | 185547 | 187988 | 112 | 256 | 95 | 218
230.248 | 230.248 | 839 | 839 | 5.16 | 1.4825 | 0.7012 | 0.0002 |  |  | 1 | 1221 | 452881 | 1255 | 150 | 0 | 128
230.326 | 230.326 | 840 | 840 | 4.63 | 46.8316 | 2.5233 | 0.0026 |  |  | 3 | 185547 | 278320 | 150 | 163 | 128 | 139
230.342 | 230.342 | 841 | 841 | 4.01 | 50.7989 | 6.9931 | 0.02 |  |  | 14 | 180664 | 183105 | 168 | 149 | 143 | 127
230.409 | 230.409 | 842 | 842 | 4.65 | 20.5254 | 2.5591 | 0.0027 |  |  | 3 | 184326 | 255127 | 149 | 149 | 127 | 127
230.472 | 230.472 | 843 | 843 | 4.2 | 23.4551 | 4.1652 | 0.0071 |  |  | 7 | 180664 | 183105 | -2662 | 168 | 0 | 143
230.541 | 230.541 | 844 | 844 | 5.24 | 1.7266 | 0.5226 | 0.0001 |  |  | 0 | 185547 | 482178 | -2442 | 150 | 0 | 128
230.554 | 230.554 | 845 | 845 | 4.19 | 37.6153 | 5.555 | 0.0126 |  |  | 9 | 183105 | 196533 | 182 | 282 | 155 | 240
230.579 | 230.579 | 846 | 846 | 4.91 | 14.1778 | 0.8375 | 0.0003 |  |  | 0 | 144043 | 373535 | 150 | 150 | 128 | 128
230.618 | 230.618 | 847 | 847 | 4.28 | 47.8692 | 6.074 | 0.0151 |  |  | 10 | 184326 | 190430 | 212 | 156 | 180 | 133
230.657 | 230.657 | 848 | 848 | 4.2 | 44.1718 | 5.6558 | 0.0131 |  |  | 9 | 185547 | 191650 | 351 | 155 | 0 | 132
230.694 | 230.694 | 849 | 849 | 5.13 | 1.7266 | 0.5452 | 0.0001 |  |  | 0 | 181885 | 460205 | -334 | 150 | 0 | 128
230.74 | 230.74 | 850 | 850 | 5.1 | 1.7266 | 0.5423 | 0.0001 |  |  | 0 | 1230469 | 477295 | -3010 | 150 | 0 | 128
230.768 | 230.768 | 851 | 851 | 4.18 | 29.8028 | 4.9953 | 0.0102 |  |  | 11 | 181885 | 190430 | 86 | 162 | 73 | 138
230.849 | 230.849 | 852 | 852 | 5.18 | 1.7266 | 0.551 | 0.0001 |  |  | 0 | 144043 | 457764 | -2029 | 150 | 0 | 128
230.911 | 230.911 | 853 | 853 | 4.56 | 18.3282 | 2.4473 | 0.0025 |  |  | 4 | 181885 | 239258 | 554 | -66 | 0 | 0
230.999 | 230.999 | 854 | 854 | 5.25 | 1.2383 | 0.5246 | 0.0001 |  |  | 0 | 334473 | 472412 | 1206 | 150 | 0 | 128
231.018 | 231.018 | 855 | 855 | 4.43 | 41.5215 | 5.0198 | 0.0103 |  |  | 6 | 197754 | 205078 | 267 | 178 | 227 | 151
231.085 | 231.085 | 856 | 856 | 5.21 | 1.2383 | 0.5368 | 0.0001 |  |  | 0 | 308838 | 466309 | 512 | 150 | 0 | 128
231.119 | 231.119 | 857 | 857 | 5.17 | 1.7266 | 0.5439 | 0.0001 |  |  | 0 | 185547 | 456543 | -20 | 150 | 0 | 128
231.13 | 231.13 | 858 | 858 | 4.31 | 23.9434 | 3.8047 | 0.0059 |  |  | 6 | 180664 | 212402 | -824 | 163 | 0 | 139
231.169 | 231.169 | 859 | 859 | 4.81 | 30.9882 | 3.2057 | 0.0042 |  |  | 3 | 301514 | 303955 | 312 | 153 | 0 | 130
231.224 | 231.224 | 860 | 860 | 4.48 | 26.629 | 3.3455 | 0.0046 |  |  | 5 | 184326 | 200195 | 299 | 152 | 254 | 129
231.255 | 231.255 | 861 | 861 | 4.52 | 34.4415 | 3.7744 | 0.0058 |  |  | 4 | 195313 | 200195 | 3061 | 201 | 0 | 171
231.338 | 231.338 | 862 | 862 | 3.39 | 1000.4706 | 122.7102 | 6.1677 |  |  | 144 | 195313 | 173340 | 243 | 153 | 207 | 130
231.431 | 231.431 | 863 | 863 | 5.15 | 1.4825 | 0.7037 | 0.0002 |  |  | 1 | 1221 | 416260 | 1022 | 150 | 0 | 128
231.486 | 231.486 | 864 | 864 | 4.18 | 33.2208 | 5.2934 | 0.0115 |  |  | 9 | 178223 | 195313 | 104 | 297 | 88 | 252
231.541 | 231.541 | 865 | 865 | 5 | 20.2813 | 2.0189 | 0.0017 |  |  | 1 | 179443 | 367432 | 3736 | 270 | 0 | 230
231.576 | 231.576 | 866 | 866 | 4.51 | 39.0801 | 4.0021 | 0.0066 |  |  | 5 | 301514 | 301514 | 108 | 121 | 92 | 103
231.657 | 231.657 | 867 | 867 | 5.25 | 1.7266 | 0.5333 | 0.0001 |  |  | 0 | 2531738 | 480957 | 468 | 150 | 0 | 128
231.76 | 231.76 | 868 | 868 | 4.31 | 39.0801 | 4.0088 | 0.0066 |  |  | 6 | 195313 | 198975 | 3538 | 182 | 0 | 155
231.794 | 231.794 | 869 | 869 | 4.06 | 49.8223 | 6.5874 | 0.0178 |  |  | 9 | 185547 | 187988 | -1644 | 229 | 0 | 195
231.84 | 231.84 | 870 | 870 | 3.69 | 141.6192 | 17.7403 | 0.1289 |  |  | 29 | 180664 | 172119 | 183 | 143 | 156 | 122
231.88 | 231.88 | 871 | 871 | 5.22 | 1.7266 | 0.5327 | 0.0001 |  |  | 0 | 175781 | 476074 | -1423 | 150 | 0 | 128
231.948 | 231.948 | 872 | 872 | 4.52 | 19.0253 | 2.9723 | 0.0036 |  |  | 5 | 180664 | 205078 | 150 | 278 | 128 | 236
231.967 | 231.967 | 873 | 873 | 3.8 | 47.8339 | 8.6926 | 0.0309 |  |  | 20 | 180664 | 189209 | 289 | 217 | 246 | 184
232.017 | 232.017 | 874 | 874 | 5.14 | 1.9708 | 0.5664 | 0.0001 |  |  | 0 | 1221 | 437012 | -3831 | 150 | 0 | 128
232.067 | 232.067 | 875 | 875 | 3.63 | 428.205 | 46.3693 | 0.8807 |  |  | 99 | 180664 | 180664 | 89 | 149 | 76 | 127
232.098 | 232.098 | 876 | 876 | 5.23 | 1.7266 | 0.5539 | 0.0001 |  |  | 0 | 179443 | 468750 | -2437 | 150 | 0 | 128
232.178 | 232.178 | 877 | 877 | 4.3 | 27.082 | 3.448 | 0.0049 |  |  | 4 | 141602 | 190430 | 151 | 206 | 128 | 175
232.25 | 232.25 | 878 | 878 | 5.18 | 1.7266 | 0.5439 | 0.0001 |  |  | 0 | 183105 | 474854 | -704 | 150 | 0 | 128
232.262 | 232.262 | 879 | 879 | 3.71 | 52.9609 | 8.4331 | 0.0291 |  |  | 16 | 196533 | 181885 | 160 | 150 | 136 | 128
232.283 | 232.283 | 880 | 880 | 4.47 | 31.2676 | 3.281 | 0.0044 |  |  | 4 | 194092 | 233154 | 349 | 175 | 0 | 149
232.337 | 232.337 | 881 | 881 | 5.18 | 1.7266 | 0.5422 | 0.0001 |  |  | 0 | 181885 | 454102 | -2391 | 150 | 0 | 128
232.381 | 232.381 | 882 | 882 | 3.97 | 78.6309 | 8.669 | 0.0308 |  |  | 15 | 183105 | 191650 | 155 | 157 | 132 | 133
232.409 | 232.409 | 883 | 883 | 3.65 | 427.2285 | 57.8988 | 1.3731 |  |  | 127 | 180664 | 183105 | 61 | 133 | 52 | 113
232.465 | 232.465 | 884 | 884 | 3.77 | 48.5664 | 6.2101 | 0.0158 |  |  | 9 | 147705 | 169678 | 242 | 176 | 206 | 150
232.57 | 232.57 | 885 | 885 | 3.26 | 94.7442 | 15.7394 | 0.1015 |  |  | 27 | 181885 | 163574 | 53 | 173 | 45 | 147
232.589 | 232.589 | 886 | 886 | 4.05 | 38.5919 | 5.3705 | 0.0118 |  |  | 10 | 183105 | 189209 | -1483 | 185 | 0 | 157
232.644 | 232.644 | 887 | 887 | 4.05 | 33.2208 | 6.481 | 0.0172 |  |  | 15 | 184326 | 186768 | 98 | 159 | 83 | 135
232.726 | 232.726 | 888 | 888 | 4.14 | 47.8339 | 5.8984 | 0.0143 |  |  | 11 | 184326 | 194092 | 167 | 151 | 142 | 128
232.749 | 232.749 | 889 | 889 | 4.17 | 27.6055 | 3.5477 | 0.0052 |  |  | 4 | 142822 | 189209 | 185 | 161 | 157 | 137
232.802 | 232.802 | 890 | 890 | 5.2 | 1.7266 | 0.5319 | 0.0001 |  |  | 0 | 755615 | 467529 | -2102 | 150 | 0 | 128
232.853 | 232.853 | 891 | 891 | 4.27 | 26.8378 | 3.9902 | 0.0065 |  |  | 5 | 147705 | 200195 | 85 | 202 | 72 | 172
232.919 | 232.919 | 892 | 892 | 4.11 | 104.9628 | 13.0452 | 0.0697 |  |  | 22 | 181885 | 197754 | 113 | 223 | 96 | 190
233 | 233 | 893 | 893 | 4.65 | 21.2579 | 2.1273 | 0.0019 |  |  | 2 | 144043 | 273438 | -647 | 283 | 0 | 241
233.069 | 233.069 | 894 | 894 | 5.21 | 21.7461 | 1.989 | 0.0016 |  |  | 1 | 186768 | 401611 | -1245 | 298 | 0 | 253
233.181 | 233.181 | 895 | 895 | 4.07 | 141.1309 | 13.0692 | 0.07 |  |  | 17 | 184326 | 216064 | 936 | 155 | 0 | 132
233.245 | 233.245 | 896 | 896 | 4.26 | 25.6524 | 3.5387 | 0.0051 |  |  | 5 | 142822 | 186768 | 258 | 152 | 219 | 129
233.331 | 233.331 | 897 | 897 | 4.18 | 32.7325 | 5.1834 | 0.011 |  |  | 13 | 180664 | 187988 | 79 | 164 | 67 | 139
233.403 | 233.403 | 898 | 898 | 5.22 | 1.7266 | 0.536 | 0.0001 |  |  | 0 | 183105 | 480957 | -123 | 150 | 0 | 128
233.419 | 233.419 | 899 | 899 | 3.86 | 70.7831 | 8.5504 | 0.0299 |  |  | 18 | 180664 | 184326 | 196 | 190 | 167 | 162
233.494 | 233.494 | 900 | 900 | 5.19 | 1.2383 | 0.534 | 0.0001 |  |  | 0 | 183105 | 457764 | 321 | 150 | 0 | 128
233.529 | 233.529 | 901 | 901 | 3.8 | 74.7247 | 9.602 | 0.0378 |  |  | 15 | 180664 | 178223 | 234 | 150 | 199 | 128
233.544 | 233.544 | 902 | 902 | 4.36 | 22.9669 | 3.9569 | 0.0064 |  |  | 8 | 180664 | 190430 | -448 | 136 | 0 | 116
233.638 | 233.638 | 903 | 903 | 5.24 | 1.7266 | 0.5323 | 0.0001 |  |  | 0 | 181885 | 472412 | -2976 | 150 | 0 | 128
233.674 | 233.674 | 904 | 904 | 3.98 | 63.0059 | 8.835 | 0.032 |  |  | 11 | 184326 | 181885 | 244 | 257 | 207 | 218
233.759 | 233.759 | 905 | 905 | 3.85 | 1000.4706 | 409.4485 | 68.6686 |  |  | 914 | 181885 | 192871 | 140 | 268 | 119 | 228
233.86 | 233.86 | 906 | 906 | 5.24 | 1.7266 | 0.5386 | 0.0001 |  |  | 0 | 397949 | 461426 | -605 | 150 | 0 | 128
233.947 | 233.947 | 907 | 907 | 4.92 | 20.7696 | 2.1777 | 0.0019 |  |  | 2 | 180664 | 347900 | 1744 | 295 | 0 | 251
233.963 | 233.963 | 908 | 908 | 4.62 | 25.1641 | 2.9907 | 0.0037 |  |  | 4 | 180664 | 269775 | 306 | 35 | 0 | 30
234 | 234 | 909 | 909 | 4.73 | 21.0137 | 2.311 | 0.0022 |  |  | 3 | 183105 | 272217 | -49 | 125 | 0 | 106
234.05 | 234.05 | 910 | 910 | 5.17 | 1.7266 | 0.5404 | 0.0001 |  |  | 0 | 181885 | 468750 | -2855 | 150 | 0 | 128
234.083 | 234.083 | 911 | 911 | 4.74 | 25.4083 | 2.5058 | 0.0026 |  |  | 5 | 183105 | 300293 | 349 | 148 | 0 | 126
234.15 | 234.15 | 912 | 912 | 5.03 | 19.793 | 1.832 | 0.0014 |  |  | 1 | 177002 | 368652 | -846 | 378 | 0 | 0
234.213 | 234.213 | 913 | 913 | 5.22 | 1.7266 | 0.5456 | 0.0001 |  |  | 0 | 179443 | 472412 | -433 | 150 | 0 | 128
234.229 | 234.229 | 914 | 914 | 3.93 | 53.2403 | 8.3108 | 0.0283 |  |  | 23 | 180664 | 184326 | 81 | 131 | 69 | 111
234.257 | 234.257 | 915 | 915 | 4.04 | 51.7402 | 7.5979 | 0.0236 |  |  | 10 | 181885 | 184326 | 150 | 155 | 128 | 132
234.349 | 234.349 | 916 | 916 | 4.09 | 48.3575 | 5.8447 | 0.014 |  |  | 10 | 184326 | 192871 | 292 | 131 | 248 | 111
234.396 | 234.396 | 917 | 917 | 4.6 | 26.8731 | 2.7162 | 0.003 |  |  | 5 | 180664 | 251465 | -49 | 44 | 0 | 37
234.419 | 234.419 | 918 | 918 | 3.9 | 36.6387 | 7.041 | 0.0203 |  |  | 17 | 183105 | 181885 | 316 | 141 | 0 | 120
234.508 | 234.508 | 919 | 919 | 3.76 | 57.1465 | 10.2901 | 0.0434 |  |  | 38 | 180664 | 181885 | 77 | 7 | 65 | 6
234.524 | 234.524 | 920 | 920 | 3.84 | 70.7831 | 10.0396 | 0.0413 |  |  | 24 | 180664 | 180664 | 142 | 218 | 121 | 185
234.584 | 234.584 | 921 | 921 | 4.09 | 22.9669 | 4.0064 | 0.0066 |  |  | 7 | 180664 | 190430 | -1046 | 100 | 0 | 85
234.6 | 234.6 | 922 | 922 | 4.13 | 25.4083 | 4.541 | 0.0084 |  |  | 9 | 180664 | 189209 | 47 | 158 | 40 | 134
234.635 | 234.635 | 923 | 923 | 4.2 | 28.8262 | 2.8361 | 0.0033 |  |  | 5 | 181885 | 218506 | 150 | 149 | 128 | 127
234.662 | 234.662 | 924 | 924 | 4.21 | 28.0938 | 4.6423 | 0.0088 |  |  | 14 | 180664 | 186768 | 351 | 164 | 0 | 139
234.706 | 234.706 | 925 | 925 | 4.43 | 34.4415 | 3.8221 | 0.006 |  |  | 4 | 195313 | 198975 | 349 | 202 | 0 | 172
234.758 | 234.758 | 926 | 926 | 4.55 | 24.6758 | 3.2402 | 0.0043 |  |  | 4 | 195313 | 200195 | 232 | 225 | 197 | 191
234.799 | 234.799 | 927 | 927 | 3.79 | 185.5645 | 23.8634 | 0.2333 |  |  | 39 | 181885 | 189209 | -30 | 268 | 0 | 228
234.897 | 234.897 | 928 | 928 | 4.4 | 36.6387 | 4.6254 | 0.0088 |  |  | 9 | 184326 | 203857 | 331 | 160 | 0 | 136
234.962 | 234.962 | 929 | 929 | 4.57 | 25.6524 | 2.8655 | 0.0034 |  |  | 5 | 180664 | 217285 | 150 | 130 | 128 | 111
235.027 | 235.027 | 930 | 930 | 4.66 | 21.7461 | 2.594 | 0.0028 |  |  | 2 | 139160 | 255127 | 150 | 149 | 128 | 127
235.097 | 235.097 | 931 | 931 | 3.95 | 53.7286 | 7.1862 | 0.0212 |  |  | 19 | 180664 | 183105 | 79 | 173 | 67 | 147
235.174 | 235.174 | 932 | 932 | 5.06 | 20.2813 | 2.2152 | 0.002 |  |  | 3 | 183105 | 364990 | 2541 | 318 | 0 | 0
235.239 | 235.239 | 933 | 933 | 5.01 | 22.2344 | 2.2107 | 0.002 |  |  | 3 | 183105 | 349121 | -50 | 338 | 0 | 0
235.302 | 235.302 | 934 | 934 | 4.27 | 41.0333 | 4.6221 | 0.0088 |  |  | 8 | 180664 | 197754 | 107 | 156 | 91 | 133
235.374 | 235.374 | 935 | 935 | 5.21 | 1.2383 | 0.5413 | 0.0001 |  |  | 0 | 181885 | 457764 | 351 | 150 | 0 | 128
235.387 | 235.387 | 936 | 936 | 4.75 | 21.0137 | 2.1772 | 0.0019 |  |  | 4 | 181885 | 291748 | -3039 | 26 | 0 | 22
235.411 | 235.411 | 937 | 937 | 4.42 | 25.373 | 3.723 | 0.0057 |  |  | 8 | 183105 | 196533 | 82 | 161 | 70 | 137
235.491 | 235.491 | 938 | 938 | 3.7 | 1000.4706 | 241.8436 | 23.9568 |  |  | 410 | 194092 | 185547 | 168 | 287 | 143 | 244
235.531 | 235.531 | 939 | 939 | 4.09 | 24.6406 | 3.7933 | 0.0059 |  |  | 5 | 142822 | 184326 | 167 | 134 | 142 | 114
235.604 | 235.604 | 940 | 940 | 4.12 | 33.2208 | 4.4862 | 0.0082 |  |  | 10 | 180664 | 184326 | 82 | 133 | 70 | 113
235.646 | 235.646 | 941 | 941 | 4.53 | 21.0137 | 2.8365 | 0.0033 |  |  | 3 | 179443 | 203857 | -249 | 162 | 0 | 138
235.692 | 235.692 | 942 | 942 | 5.18 | 1.7266 | 0.5397 | 0.0001 |  |  | 0 | 394287 | 478516 | 62 | 150 | 53 | 128
235.738 | 235.738 | 943 | 943 | 5.22 | 1.7266 | 0.5364 | 0.0001 |  |  | 0 | 183105 | 462646 | 167 | 150 | 142 | 128
235.778 | 235.778 | 944 | 944 | 4.33 | 25.1641 | 3.4053 | 0.0047 |  |  | 7 | 180664 | 186768 | 37 | 162 | 31 | 138
235.816 | 235.816 | 945 | 945 | 4.23 | 37.127 | 5.4858 | 0.0123 |  |  | 9 | 185547 | 194092 | -31 | 151 | 0 | 128
235.854 | 235.854 | 946 | 946 | 4.1 | 37.3711 | 5.1748 | 0.011 |  |  | 7 | 180664 | 185547 | 248 | 225 | 211 | 191
235.948 | 235.948 | 947 | 947 | 4.02 | 62.5176 | 8.9001 | 0.0324 |  |  | 20 | 181885 | 185547 | 260 | 227 | 221 | 193
235.969 | 235.969 | 948 | 948 | 4.16 | 73.7481 | 10.6414 | 0.0464 |  |  | 14 | 190430 | 213623 | 311 | 216 | 0 | 184
236.024 | 236.024 | 949 | 949 | 4.23 | 24.92 | 4.5308 | 0.0084 |  |  | 9 | 181885 | 189209 | 95 | 129 | 81 | 110
236.125 | 236.125 | 950 | 950 | 5.21 | 1.7266 | 0.5332 | 0.0001 |  |  | 0 | 463867 | 460205 | -109 | 150 | 0 | 128
236.156 | 236.156 | 951 | 951 | 4.16 | 38.5566 | 6.2184 | 0.0158 |  |  | 14 | 183105 | 187988 | 184 | 178 | 156 | 151
236.226 | 236.226 | 952 | 952 | 3.92 | 57.6348 | 7.0973 | 0.0206 |  |  | 19 | 180664 | 181885 | 80 | 163 | 68 | 139
236.298 | 236.298 | 953 | 953 | 5.15 | 1.7266 | 0.5371 | 0.0001 |  |  | 0 | 187988 | 473633 | -1812 | 150 | 0 | 128
236.334 | 236.334 | 954 | 954 | 5.13 | 1.7266 | 0.5362 | 0.0001 |  |  | 0 | 67139 | 472412 | -1513 | 150 | 0 | 128
236.401 | 236.401 | 955 | 955 | 4.42 | 20.7696 | 2.7091 | 0.003 |  |  | 3 | 180664 | 198975 | 947 | 78 | 0 | 66
236.42 | 236.42 | 956 | 956 | 3.76 | 420.9161 | 41.4669 | 0.7043 |  |  | 54 | 184326 | 191650 | 228 | 205 | 194 | 174
236.524 | 236.524 | 957 | 957 | 5.2 | 1.7266 | 0.5418 | 0.0001 |  |  | 0 | 313721 | 462646 | -136 | 150 | 0 | 128
236.537 | 236.537 | 958 | 958 | 4.2 | 31.7559 | 4.3319 | 0.0077 |  |  | 10 | 180664 | 191650 | -82 | 253 | 0 | 215
236.56 | 236.56 | 959 | 959 | 4.4 | 22.4786 | 3.9214 | 0.0063 |  |  | 9 | 180664 | 196533 | 80 | 130 | 68 | 111
236.57 | 236.57 | 960 | 960 | 3.65 | 149.4317 | 21.0449 | 0.1814 |  |  | 30 | 180664 | 178223 | 234 | 202 | 199 | 172
236.61 | 236.61 | 961 | 961 | 4.3 | 45.9161 | 5.1348 | 0.0108 |  |  | 7 | 195313 | 197754 | 128 | 211 | 109 | 179
236.681 | 236.681 | 962 | 962 | 5.18 | 20.2813 | 1.9153 | 0.0015 |  |  | 1 | 2133789 | 394287 | -1245 | 170 | 0 | 145
236.745 | 236.745 | 963 | 963 | 5.15 | 1.7266 | 0.5328 | 0.0001 |  |  | 0 | 306396 | 468750 | -3166 | 150 | 0 | 128
236.763 | 236.763 | 964 | 964 | 4.38 | 21.9903 | 3.1363 | 0.004 |  |  | 8 | 180664 | 214844 | -49 | 100 | 0 | 85
236.833 | 236.833 | 965 | 965 | 4.04 | 70.3301 | 9.9138 | 0.0403 |  |  | 20 | 183105 | 189209 | 131 | 347 | 111 | 0
236.897 | 236.897 | 966 | 966 | 5.23 | 1.7266 | 0.5457 | 0.0001 |  |  | 0 | 340576 | 476074 | -2086 | 150 | 0 | 128
236.915 | 236.915 | 967 | 967 | 3.67 | 760.2715 | 107.1435 | 4.7021 |  |  | 168 | 195313 | 186768 | 255 | 219 | 217 | 186
236.934 | 236.934 | 968 | 968 | 4.43 | 28.5821 | 3.7068 | 0.0056 |  |  | 5 | 183105 | 198975 | 243 | 225 | 207 | 191
236.949 | 236.949 | 969 | 969 | 4.12 | 56.6583 | 8.5258 | 0.0298 |  |  | 17 | 181885 | 190430 | 146 | 154 | 124 | 131
237.097 | 237.097 | 970 | 970 | 5.25 | 1.2383 | 0.5358 | 0.0001 |  |  | 0 | 406494 | 465088 | 241 | 150 | 205 | 128
237.128 | 237.128 | 971 | 971 | 4.27 | 26.3496 | 4.2202 | 0.0073 |  |  | 7 | 181885 | 190430 | 117 | 163 | 99 | 139
237.199 | 237.199 | 972 | 972 | 3.99 | 66.3886 | 9.0689 | 0.0337 |  |  | 15 | 181885 | 191650 | 114 | 192 | 97 | 163
237.306 | 237.306 | 973 | 973 | 3.99 | 98.6504 | 9.7184 | 0.0387 |  |  | 16 | 184326 | 194092 | 239 | 217 | 203 | 184
237.369 | 237.369 | 974 | 974 | 3.99 | 57.8437 | 6.0491 | 0.015 |  |  | 10 | 180664 | 181885 | 289 | 225 | 246 | 191
237.383 | 237.383 | 975 | 975 | 3.77 | 585.4316 | 60.582 | 1.5033 |  |  | 85 | 194092 | 187988 | 85 | 236 | 72 | 201
237.436 | 237.436 | 976 | 976 | 4.18 | 36.1152 | 3.9463 | 0.0064 |  |  | 6 | 180664 | 186768 | 159 | 116 | 135 | 99
237.509 | 237.509 | 977 | 977 | 5.17 | 1.2383 | 0.5343 | 0.0001 |  |  | 0 | 186768 | 456543 | 273 | 150 | 232 | 128
237.522 | 237.522 | 978 | 978 | 3.83 | 141.6192 | 18.2392 | 0.1363 |  |  | 36 | 184326 | 185547 | 260 | 182 | 221 | 155
237.588 | 237.588 | 979 | 979 | 4.51 | 46.8316 | 3.1979 | 0.0042 |  |  | 7 | 181885 | 211182 | 150 | 211 | 128 | 179
237.652 | 237.652 | 980 | 980 | 5.16 | 1.9708 | 0.6982 | 0.0002 |  |  | 1 | 1221 | 437012 | 348 | 150 | 0 | 128
237.692 | 237.692 | 981 | 981 | 4.04 | 36.3946 | 5.311 | 0.0116 |  |  | 10 | 180664 | 184326 | 234 | 225 | 199 | 191
237.761 | 237.761 | 982 | 982 | 5.2 | 18.5723 | 0.9341 | 0.0004 |  |  | 0 | 1221 | 417480 | 150 | 150 | 128 | 128
237.802 | 237.802 | 983 | 983 | 4.27 | 27.8144 | 4.2775 | 0.0075 |  |  | 6 | 139160 | 185547 | -13 | 189 | 0 | 161
237.847 | 237.847 | 984 | 984 | 4.83 | 18.5723 | 2.243 | 0.0021 |  |  | 3 | 183105 | 299072 | -3040 | 149 | 0 | 127
237.97 | 237.97 | 985 | 985 | 4.43 | 34.6503 | 3.8764 | 0.0062 |  |  | 5 | 195313 | 200195 | 96 | 152 | 82 | 129
238.054 | 238.054 | 986 | 986 | 5.28 | 1.7266 | 0.5361 | 0.0001 |  |  | 0 | 183105 | 485840 | 193 | 150 | 164 | 128
238.176 | 238.176 | 987 | 987 | 5.04 | 20.7696 | 1.9643 | 0.0016 |  |  | 1 | 179443 | 391846 | -49 | 350 | 0 | 0
238.241 | 238.241 | 988 | 988 | 5.22 | 1.7266 | 0.5369 | 0.0001 |  |  | 0 | 229492 | 473633 | -783 | 150 | 0 | 128
238.276 | 238.276 | 989 | 989 | 4.14 | 51.9843 | 6.2799 | 0.0162 |  |  | 9 | 195313 | 192871 | 213 | 153 | 181 | 130
238.345 | 238.345 | 990 | 990 | 4.47 | 26.3848 | 2.8763 | 0.0034 |  |  | 6 | 180664 | 198975 | 149 | 47 | 127 | 40
238.409 | 238.409 | 991 | 991 | 4.43 | 31.2676 | 3.9013 | 0.0062 |  |  | 6 | 183105 | 198975 | -808 | 128 | 0 | 109
238.459 | 238.459 | 992 | 992 | 3.89 | 83.0254 | 10.5273 | 0.0454 |  |  | 13 | 194092 | 185547 | 180 | 257 | 153 | 218
238.529 | 238.529 | 993 | 993 | 5.17 | 1.2383 | 0.5374 | 0.0001 |  |  | 0 | 1130371 | 474854 | 624 | 150 | 0 | 128
238.586 | 238.586 | 994 | 994 | 3.29 | 221.6621 | 26.2721 | 0.2827 |  |  | 34 | 196533 | 163574 | 195 | 311 | 166 | 0
238.665 | 238.665 | 995 | 995 | 5.22 | 1.7266 | 0.5428 | 0.0001 |  |  | 0 | 183105 | 457764 | -1007 | 150 | 0 | 128
238.696 | 238.696 | 996 | 996 | 4.25 | 25.8965 | 3.8811 | 0.0062 |  |  | 9 | 180664 | 190430 | -250 | 45 | 0 | 38
238.77 | 238.77 | 997 | 997 | 5.15 | 1.7266 | 0.5358 | 0.0001 |  |  | 0 | 90332 | 457764 | -2720 | 150 | 0 | 128
238.789 | 238.789 | 998 | 998 | 4.09 | 45.3925 | 7.5864 | 0.0236 |  |  | 18 | 184326 | 186768 | 80 | 221 | 68 | 188
238.812 | 238.812 | 999 | 999 | 5.22 | 1.7266 | 0.5338 | 0.0001 |  |  | 0 | 184326 | 463867 | -1158 | 150 | 0 | 128
238.821 | 238.821 | 1000 | 1000 | 3.84 | 64.2266 | 8.7612 | 0.0314 |  |  | 16 | 180664 | 183105 | 235 | 173 | 200 | 147
238.841 | 238.841 | 1001 | 1001 | 4.32 | 24.4317 | 4.0355 | 0.0067 |  |  | 9 | 183105 | 191650 | -51 | 131 | 0 | 111
238.851 | 238.851 | 1002 | 1002 | 4.51 | 27.1172 | 3.6499 | 0.0055 |  |  | 5 | 195313 | 264893 | 228 | 153 | 194 | 130
238.903 | 238.903 | 1003 | 1003 | 3.83 | 47.3809 | 6.6825 | 0.0183 |  |  | 9 | 150146 | 157471 | 204 | 130 | 173 | 111
238.912 | 238.912 | 1004 | 1004 | 4.91 | 22.4786 | 2.0627 | 0.0017 |  |  | 2 | 181885 | 339355 | -249 | 149 | 0 | 127
238.954 | 238.954 | 1005 | 1005 | 4.12 | 46.8316 | 4.4416 | 0.0081 |  |  | 6 | 136719 | 192871 | 150 | 251 | 128 | 213
239.025 | 239.025 | 1006 | 1006 | 4.01 | 39.289 | 5.1436 | 0.0108 |  |  | 6 | 184326 | 185547 | 152 | 150 | 129 | 128
239.097 | 239.097 | 1007 | 1007 | 4.48 | 27.3614 | 3.673 | 0.0055 |  |  | 9 | 180664 | 189209 | 78 | 275 | 66 | 234
239.141 | 239.141 | 1008 | 1008 | 4.42 | 22.4786 | 2.9252 | 0.0035 |  |  | 7 | 180664 | 203857 | -48 | 117 | 0 | 99
239.211 | 239.211 | 1009 | 1009 | 5.19 | 18.3282 | 1.8111 | 0.0013 |  |  | 1 | 2158203 | 407715 | 1147 | 434 | 0 | 0
239.257 | 239.257 | 1010 | 1010 | 4.62 | 29.8028 | 3.0765 | 0.0039 |  |  | 7 | 180664 | 224609 | 1744 | 212 | 0 | 180
239.285 | 239.285 | 1011 | 1011 | 4.37 | 23.4551 | 2.9436 | 0.0035 |  |  | 4 | 180664 | 192871 | 2541 | 145 | 0 | 123
239.34 | 239.34 | 1012 | 1012 | 4.28 | 39.0801 | 4.987 | 0.0102 |  |  | 9 | 180664 | 289307 | 176 | 295 | 150 | 251
239.376 | 239.376 | 1013 | 1013 | 4.6 | 25.8965 | 2.7168 | 0.003 |  |  | 4 | 183105 | 211182 | 151 | 149 | 128 | 127
239.421 | 239.421 | 1014 | 1014 | 4.35 | 36.1504 | 5.1982 | 0.0111 |  |  | 7 | 185547 | 194092 | -176 | 181 | 0 | 154
239.518 | 239.518 | 1015 | 1015 | 4.75 | 17.5958 | 0.9012 | 0.0003 |  |  | 1 | 183105 | 340576 | 150 | 150 | 128 | 128
239.555 | 239.555 | 1016 | 1016 | 4.05 | 33.4649 | 4.6397 | 0.0088 |  |  | 7 | 147705 | 183105 | 455 | 171 | 0 | 145
239.624 | 239.624 | 1017 | 1017 | 5.18 | 1.7266 | 0.536 | 0.0001 |  |  | 0 | 185547 | 474854 | -1136 | 150 | 0 | 128
239.661 | 239.661 | 1018 | 1018 | 5.17 | 1.4825 | 0.6626 | 0.0002 |  |  | 1 | 1221 | 419922 | 423 | 150 | 0 | 128
239.694 | 239.694 | 1019 | 1019 | 4.12 | 37.127 | 4.8503 | 0.0096 |  |  | 12 | 180664 | 185547 | 78 | 111 | 66 | 94
239.76 | 239.76 | 1020 | 1020 | 5.01 | 19.3047 | 1.8966 | 0.0015 |  |  | 1 | 179443 | 363770 | -49 | 343 | 0 | 0
239.81 | 239.81 | 1021 | 1021 | 4.39 | 33.1855 | 4.2717 | 0.0075 |  |  | 6 | 181885 | 200195 | -30 | 129 | 0 | 110
239.86 | 239.86 | 1022 | 1022 | 4.43 | 40.7891 | 5.09 | 0.0106 |  |  | 5 | 185547 | 279541 | 174 | 219 | 148 | 186
239.931 | 239.931 | 1023 | 1023 | 3.8 | 99.1035 | 14.9619 | 0.0917 |  |  | 26 | 194092 | 179443 | 86 | 152 | 73 | 129
240.003 | 240.003 | 1024 | 1024 | 3.27 | 1000.7148 | 327.1556 | 43.8398 |  |  | 452 | 180664 | 169678 | 167 | 184 | 142 | 156
240.101 | 240.101 | 1025 | 1025 | 4.03 | 48.3575 | 5.9406 | 0.0145 |  |  | 14 | 181885 | 185547 | 80 | 130 | 68 | 111
240.16 | 240.16 | 1026 | 1026 | 4.27 | 20.2813 | 3.1759 | 0.0041 |  |  | 4 | 180664 | 187988 | 201 | 173 | 171 | 147
240.178 | 240.178 | 1027 | 1027 | 4.77 | 36.6387 | 3.6451 | 0.0054 |  |  | 4 | 183105 | 327148 | 152 | 192 | 129 | 163
240.207 | 240.207 | 1028 | 1028 | 4.3 | 27.3614 | 3.8117 | 0.006 |  |  | 8 | 180664 | 194092 | 150 | 129 | 128 | 110
240.275 | 240.275 | 1029 | 1029 | 5.08 | 20.7696 | 1.8136 | 0.0013 |  |  | 1 | 2108154 | 395508 | 1744 | 406 | 0 | 0
240.29 | 240.29 | 1030 | 1030 | 4.23 | 21.9903 | 4.0712 | 0.0068 |  |  | 6 | 181885 | 190430 | -2541 | 207 | 0 | 176
240.339 | 240.339 | 1031 | 1031 | 4.39 | 44.4512 | 4.9471 | 0.01 |  |  | 7 | 196533 | 201416 | 275 | 159 | 234 | 135
240.354 | 240.354 | 1032 | 1032 | 4.15 | 33.6738 | 4.6569 | 0.0089 |  |  | 9 | 180664 | 196533 | 89 | 250 | 76 | 213
240.443 | 240.443 | 1033 | 1033 | 5.05 | 24.6758 | 2.3191 | 0.0022 |  |  | 2 | 181885 | 364990 | -1444 | 149 | 0 | 127
240.459 | 240.459 | 1034 | 1034 | 4.45 | 26.8731 | 3.2449 | 0.0043 |  |  | 7 | 180664 | 194092 | -449 | 131 | 0 | 111
240.493 | 240.493 | 1035 | 1035 | 3.47 | 132.3066 | 15.6926 | 0.1009 |  |  | 41 | 180664 | 161133 | 75 | 151 | 64 | 128
240.589 | 240.589 | 1036 | 1036 | 4.78 | 25.6524 | 2.2088 | 0.002 |  |  | 2 | 181885 | 355225 | 150 | 306 | 128 | 0
240.647 | 240.647 | 1037 | 1037 | 4.39 | 25.8965 | 3.4956 | 0.005 |  |  | 9 | 180664 | 196533 | 74 | 149 | 63 | 127
240.665 | 240.665 | 1038 | 1038 | 4.5 | 28.791 | 3.5888 | 0.0053 |  |  | 6 | 181885 | 196533 | 118 | 188 | 100 | 160
240.744 | 240.744 | 1039 | 1039 | 3.8 | 1000.4706 | 156.7019 | 10.0579 |  |  | 252 | 195313 | 192871 | 269 | 154 | 229 | 131
240.756 | 240.756 | 1040 | 1040 | 4.1 | 39.3243 | 5.4004 | 0.0119 |  |  | 6 | 166016 | 190430 | 189 | 150 | 161 | 128
240.824 | 240.824 | 1041 | 1041 | 4.04 | 50.3106 | 6.9955 | 0.02 |  |  | 8 | 196533 | 186768 | 203 | 287 | 173 | 244
240.836 | 240.836 | 1042 | 1042 | 4.26 | 37.6153 | 4.8303 | 0.0096 |  |  | 6 | 180664 | 197754 | 202 | 158 | 172 | 134
240.876 | 240.876 | 1043 | 1043 | 5.2 | 1.2383 | 0.529 | 0.0001 |  |  | 0 | 63477 | 465088 | 3541 | 150 | 0 | 128
240.913 | 240.913 | 1044 | 1044 | 5.22 | 1.2383 | 0.5287 | 0.0001 |  |  | 0 | 187988 | 473633 | 1122 | 150 | 0 | 128
240.963 | 240.963 | 1045 | 1045 | 4.25 | 29.3145 | 3.6361 | 0.0054 |  |  | 9 | 180664 | 186768 | 79 | 248 | 67 | 211
240.989 | 240.989 | 1046 | 1046 | 4.61 | 19.5489 | 2.5082 | 0.0026 |  |  | 3 | 141602 | 261230 | -2680 | -64 | 0 | 0
241.056 | 241.056 | 1047 | 1047 | 3.95 | 64.959 | 7.4211 | 0.0226 |  |  | 16 | 183105 | 185547 | 80 | 131 | 68 | 111
241.124 | 241.124 | 1048 | 1048 | 3.82 | 42.4981 | 6.9912 | 0.02 |  |  | 18 | 181885 | 177002 | 75 | 186 | 64 | 158
241.175 | 241.175 | 1049 | 1049 | 4.24 | 40.7539 | 4.8062 | 0.0095 |  |  | 6 | 194092 | 186768 | 230 | 226 | 196 | 192
241.256 | 241.256 | 1050 | 1050 | 4.22 | 25.8965 | 3.8804 | 0.0062 |  |  | 9 | 180664 | 191650 | -140 | 53 | 0 | 45
241.327 | 241.327 | 1051 | 1051 | 5.25 | 1.2383 | 0.5344 | 0.0001 |  |  | 0 | 2631836 | 469971 | 340 | 150 | 0 | 128
241.365 | 241.365 | 1052 | 1052 | 5.23 | 1.7266 | 0.5398 | 0.0001 |  |  | 0 | 98877 | 477295 | 365 | 150 | 0 | 128
241.398 | 241.398 | 1053 | 1053 | 5.23 | 1.7266 | 0.5394 | 0.0001 |  |  | 0 | 2895508 | 477295 | -2220 | 150 | 0 | 128
241.529 | 241.529 | 1054 | 1054 | 4.76 | 46.8316 | 2.2612 | 0.0021 |  |  | 2 | 179443 | 291748 | 150 | 124 | 128 | 105
241.549 | 241.549 | 1055 | 1055 | 4.25 | 32.2089 | 3.6675 | 0.0055 |  |  | 9 | 180664 | 195313 | 64 | 152 | 54 | 129
241.629 | 241.629 | 1056 | 1056 | 4.1 | 46.8926 | 5.9264 | 0.0144 |  |  | 10 | 183105 | 212402 | 267 | 169 | 227 | 144
241.725 | 241.725 | 1057 | 1057 | 4.29 | 35.1739 | 5.6645 | 0.0131 |  |  | 13 | 180664 | 189209 | -164 | 202 | 0 | 172
241.775 | 241.775 | 1058 | 1058 | 4.37 | 21.502 | 3.4294 | 0.0048 |  |  | 4 | 185547 | 189209 | -144 | 161 | 0 | 137
241.868 | 241.868 | 1059 | 1059 | 5.27 | 1.7266 | 0.5513 | 0.0001 |  |  | 0 | 391846 | 474854 | 263 | 150 | 224 | 128
241.9 | 241.9 | 1060 | 1060 | 5.17 | 1.2383 | 0.5514 | 0.0001 |  |  | 0 | 4853516 | 462646 | 498 | 150 | 0 | 128
241.938 | 241.938 | 1061 | 1061 | 4.89 | 19.5489 | 1.0676 | 0.0005 |  |  | 1 | 141602 | 357666 | -49 | 150 | 0 | 128
242.018 | 242.018 | 1062 | 1062 | 5.23 | 1.7266 | 0.5261 | 0.0001 |  |  | 0 | 24414 | 479736 | -2673 | 150 | 0 | 128
242.286 | 242.286 | 1063 | 1063 | 4.1 | 27.3614 | 4.5282 | 0.0084 |  |  | 7 | 179443 | 180664 | 256 | 149 | 218 | 127
242.347 | 242.347 | 1064 | 1064 | 5.2 | 1.7266 | 0.535 | 0.0001 |  |  | 0 | 183105 | 482178 | -1018 | 150 | 0 | 128
242.365 | 242.365 | 1065 | 1065 | 4.34 | 29.2792 | 3.8937 | 0.0062 |  |  | 9 | 181885 | 186768 | 186 | 88 | 158 | 75
242.428 | 242.428 | 1066 | 1066 | 4.5 | 24.6758 | 2.5273 | 0.0026 |  |  | 5 | 180664 | 230713 | 351 | -1 | 0 | 0
242.469 | 242.469 | 1067 | 1067 | 4.39 | 27.5703 | 3.8782 | 0.0062 |  |  | 7 | 180664 | 197754 | 351 | 131 | 0 | 111
242.52 | 242.52 | 1068 | 1068 | 4.24 | 30.7794 | 4.5511 | 0.0085 |  |  | 13 | 180664 | 196533 | 366 | 46 | 0 | 39
242.598 | 242.598 | 1069 | 1069 | 4.11 | 61.5411 | 7.9419 | 0.0258 |  |  | 13 | 183105 | 191650 | 207 | 153 | 176 | 130
242.643 | 242.643 | 1070 | 1070 | 3.63 | 110.3692 | 15.7849 | 0.1021 |  |  | 25 | 194092 | 180664 | 49 | 151 | 42 | 128
242.719 | 242.719 | 1071 | 1071 | 4.82 | 18.3282 | 1.8344 | 0.0014 |  |  | 2 | 181885 | 330811 | 150 | 421 | 128 | 0
242.76 | 242.76 | 1072 | 1072 | 4.33 | 33.9532 | 4.5031 | 0.0083 |  |  | 10 | 181885 | 190430 | 150 | 165 | 128 | 140
242.785 | 242.785 | 1073 | 1073 | 4.53 | 20.0019 | 2.6369 | 0.0028 |  |  | 6 | 180664 | 211182 | 151 | 85 | 128 | 72
242.844 | 242.844 | 1074 | 1074 | 4.09 | 68.377 | 8.9822 | 0.033 |  |  | 17 | 183105 | 192871 | 3366 | 134 | 0 | 114
242.918 | 242.918 | 1075 | 1075 | 3.77 | 73.0157 | 9.5515 | 0.0374 |  |  | 13 | 178223 | 180664 | 187 | 197 | 159 | 167
242.997 | 242.997 | 1076 | 1076 | 5.18 | 1.7266 | 0.5383 | 0.0001 |  |  | 0 | 2208252 | 462646 | -225 | 150 | 0 | 128
243.028 | 243.028 | 1077 | 1077 | 4.01 | 65.9356 | 9.8555 | 0.0398 |  |  | 22 | 180664 | 185547 | 260 | 280 | 221 | 238
243.044 | 243.044 | 1078 | 1078 | 4.61 | 33.1855 | 4.0662 | 0.0068 |  |  | 4 | 194092 | 281982 | 283 | 220 | 241 | 187
243.129 | 243.129 | 1079 | 1079 | 3.74 | 112.3223 | 13.6176 | 0.076 |  |  | 25 | 180664 | 177002 | 188 | 253 | 160 | 215
243.147 | 243.147 | 1080 | 1080 | 3.84 | 44.416 | 6.8299 | 0.0191 |  |  | 9 | 180664 | 173340 | 149 | 141 | 127 | 120
243.202 | 243.202 | 1081 | 1081 | 5.24 | 1.2383 | 0.5324 | 0.0001 |  |  | 0 | 2807617 | 474854 | 978 | 150 | 0 | 128
243.235 | 243.235 | 1082 | 1082 | 4.49 | 20.5254 | 1.7997 | 0.0013 |  |  | 2 | 184326 | 244141 | 150 | 150 | 128 | 128
243.295 | 243.295 | 1083 | 1083 | 3.86 | 52.7167 | 8.5863 | 0.0302 |  |  | 13 | 195313 | 185547 | 197 | 150 | 167 | 128
243.302 | 243.302 | 1084 | 1084 | 3.68 | 64.9238 | 6.9137 | 0.0196 |  |  | 16 | 180664 | 186768 | 181 | 450 | 154 | 0
243.386 | 243.386 | 1085 | 1085 | 5.1 | 1.7266 | 0.5376 | 0.0001 |  |  | 0 | 194092 | 454102 | -2668 | 150 | 0 | 128
243.442 | 243.442 | 1086 | 1086 | 5.18 | 1.2383 | 0.5354 | 0.0001 |  |  | 0 | 181885 | 477295 | 314 | 150 | 0 | 128
243.474 | 243.474 | 1087 | 1087 | 4.51 | 30.7441 | 3.9837 | 0.0065 |  |  | 5 | 195313 | 197754 | 86 | 179 | 73 | 152
243.519 | 243.519 | 1088 | 1088 | 4.37 | 27.6055 | 3.4504 | 0.0049 |  |  | 6 | 183105 | 198975 | 150 | 131 | 128 | 111
243.59 | 243.59 | 1089 | 1089 | 5.14 | 1.7266 | 0.5381 | 0.0001 |  |  | 0 | 180664 | 466309 | 543 | 150 | 0 | 128
243.626 | 243.626 | 1090 | 1090 | 5.19 | 1.2383 | 0.5392 | 0.0001 |  |  | 0 | 63477 | 477295 | 423 | 150 | 0 | 128
243.744 | 243.744 | 1091 | 1091 | 5.21 | 1.7266 | 0.529 | 0.0001 |  |  | 0 | 197754 | 468750 | -1890 | 150 | 0 | 128
243.763 | 243.763 | 1092 | 1092 | 3.86 | 143.5723 | 16.1924 | 0.1074 |  |  | 25 | 195313 | 194092 | 239 | 266 | 203 | 226
243.793 | 243.793 | 1093 | 1093 | 4.23 | 36.3593 | 4.8706 | 0.0097 |  |  | 7 | 195313 | 194092 | 251 | 152 | 213 | 129
243.881 | 243.881 | 1094 | 1094 | 5.19 | 1.2383 | 0.5324 | 0.0001 |  |  | 0 | 74463 | 449219 | 373 | 150 | 0 | 128
243.925 | 243.925 | 1095 | 1095 | 4.49 | 21.0137 | 3.0848 | 0.0039 |  |  | 6 | 180664 | 191650 | 82 | 162 | 70 | 138
243.981 | 243.981 | 1096 | 1096 | 4.05 | 92.2675 | 12.1029 | 0.06 |  |  | 22 | 181885 | 191650 | 113 | 223 | 96 | 190
243.99 | 243.99 | 1097 | 1097 | 3.96 | 35.1739 | 5.0272 | 0.0104 |  |  | 9 | 196533 | 198975 | 3139 | 202 | 0 | 172
244.121 | 244.121 | 1098 | 1098 | 5.15 | 20.2813 | 1.8038 | 0.0013 |  |  | 1 | 183105 | 402832 | -2440 | 399 | 0 | 0
244.239 | 244.239 | 1099 | 1099 | 4.42 | 26.8378 | 2.8766 | 0.0034 |  |  | 6 | 180664 | 200195 | 97 | 259 | 82 | 220
244.334 | 244.334 | 1100 | 1100 | 5.21 | 1.7266 | 0.5386 | 0.0001 |  |  | 0 | 118408 | 472412 | -2825 | 150 | 0 | 128
244.372 | 244.372 | 1101 | 1101 | 4.89 | 18.084 | 0.7191 | 0.0002 |  |  | 0 | 184326 | 393066 | 150 | 150 | 128 | 128
244.443 | 244.443 | 1102 | 1102 | 5.27 | 1.7266 | 0.5397 | 0.0001 |  |  | 0 | 225830 | 473633 | -2457 | 150 | 0 | 128
244.476 | 244.476 | 1103 | 1103 | 5.19 | 1.7266 | 0.5347 | 0.0001 |  |  | 0 | 185547 | 471191 | -2395 | 150 | 0 | 128
244.504 | 244.504 | 1104 | 1104 | 3.82 | 65.2032 | 9.3449 | 0.0358 |  |  | 11 | 136719 | 161133 | 191 | 139 | 162 | 118
244.574 | 244.574 | 1105 | 1105 | 5.21 | 20.7696 | 1.8453 | 0.0014 |  |  | 1 | 2108154 | 397949 | 150 | 264 | 128 | 224
244.665 | 244.665 | 1106 | 1106 | 4.2 | 47.8692 | 5.7868 | 0.0137 |  |  | 7 | 189209 | 228271 | 286 | 393 | 243 | 0
244.684 | 244.684 | 1107 | 1107 | 4.06 | 90.3497 | 9.0119 | 0.0333 |  |  | 10 | 194092 | 196533 | 267 | 151 | 227 | 128
244.732 | 244.732 | 1108 | 1108 | 4.05 | 46.8316 | 6.8093 | 0.019 |  |  | 16 | 180664 | 184326 | 150 | 180 | 128 | 153
244.825 | 244.825 | 1109 | 1109 | 4.94 | 19.793 | 1.8056 | 0.0013 |  |  | 2 | 181885 | 355225 | 150 | 444 | 128 | 0
244.888 | 244.888 | 1110 | 1110 | 5.02 | 18.8165 | 1.8664 | 0.0014 |  |  | 2 | 180664 | 371094 | 748 | 350 | 0 | 0
244.934 | 244.934 | 1111 | 1111 | 3.91 | 71.0626 | 8.8203 | 0.0319 |  |  | 18 | 180664 | 183105 | 187 | 145 | 159 | 123
245.053 | 245.053 | 1112 | 1112 | 4.09 | 55.6464 | 6.327 | 0.0164 |  |  | 13 | 180664 | 186768 | 90 | 160 | 77 | 136
245.114 | 245.114 | 1113 | 1113 | 4.33 | 29.0704 | 3.0777 | 0.0039 |  |  | 3 | 178223 | 186768 | 190 | 161 | 162 | 137
245.181 | 245.181 | 1114 | 1114 | 5.23 | 1.2383 | 0.5289 | 0.0001 |  |  | 0 | 330811 | 463867 | 512 | 150 | 0 | 128
245.218 | 245.218 | 1115 | 1115 | 4.57 | 24.6758 | 2.9362 | 0.0035 |  |  | 5 | 184326 | 203857 | 150 | 149 | 128 | 127
245.239 | 245.239 | 1116 | 1116 | 4.27 | 27.3261 | 4.1397 | 0.007 |  |  | 7 | 179443 | 196533 | 128 | 202 | 109 | 172
245.294 | 245.294 | 1117 | 1117 | 3.99 | 66.6328 | 7.9122 | 0.0256 |  |  | 12 | 179443 | 189209 | 207 | 169 | 176 | 144
245.332 | 245.332 | 1118 | 1118 | 4.37 | 27.082 | 3.8857 | 0.0062 |  |  | 6 | 181885 | 197754 | 168 | 243 | 143 | 207
245.387 | 245.387 | 1119 | 1119 | 3.61 | 314.4355 | 35.4931 | 0.516 |  |  | 65 | 180664 | 183105 | 212 | 140 | 180 | 119
245.424 | 245.424 | 1120 | 1120 | 4.58 | 23.9081 | 2.8953 | 0.0034 |  |  | 3 | 136719 | 216064 | 60 | 154 | 51 | 131
245.524 | 245.524 | 1121 | 1121 | 4.31 | 47.8692 | 5.5927 | 0.0128 |  |  | 10 | 194092 | 206299 | 184 | 237 | 156 | 201
245.591 | 245.591 | 1122 | 1122 | 4.79 | 23.9434 | 2.4356 | 0.0024 |  |  | 5 | 180664 | 281982 | -51 | -5 | 0 | 0
245.606 | 245.606 | 1123 | 1123 | 4.17 | 45.6719 | 5.6912 | 0.0133 |  |  | 7 | 164795 | 192871 | 203 | 183 | 173 | 156
245.698 | 245.698 | 1124 | 1124 | 4.53 | 17.1075 | 0.786 | 0.0003 |  |  | 0 | 1221 | 325928 | 350 | 150 | 0 | 128
245.74 | 245.74 | 1125 | 1125 | 3.66 | 129.3769 | 15.4335 | 0.0976 |  |  | 19 | 139160 | 161133 | 90 | 153 | 77 | 130
245.816 | 245.816 | 1126 | 1126 | 5.21 | 1.7266 | 0.5465 | 0.0001 |  |  | 0 | 183105 | 454102 | -834 | 150 | 0 | 128
245.857 | 245.857 | 1127 | 1127 | 4.55 | 46.8316 | 3.0479 | 0.0038 |  |  | 7 | 181885 | 219727 | 150 | 78 | 128 | 66
245.878 | 245.878 | 1128 | 1128 | 4.54 | 30.0469 | 3.6195 | 0.0054 |  |  | 6 | 184326 | 201416 | 150 | 438 | 128 | 0
245.927 | 245.927 | 1129 | 1129 | 4.16 | 52.2637 | 6.1044 | 0.0153 |  |  | 10 | 183105 | 200195 | 283 | 197 | 241 | 167
245.973 | 245.973 | 1130 | 1130 | 5.23 | 1.7266 | 0.5448 | 0.0001 |  |  | 0 | 388184 | 466309 | -127 | 150 | 0 | 128
246.034 | 246.034 | 1131 | 1131 | 3.88 | 85.9551 | 12.3195 | 0.0622 |  |  | 25 | 183105 | 185547 | 89 | 133 | 76 | 113
246.101 | 246.101 | 1132 | 1132 | 5.25 | 1.7266 | 0.5371 | 0.0001 |  |  | 0 | 253906 | 452881 | -1504 | 150 | 0 | 128
246.119 | 246.119 | 1133 | 1133 | 3.91 | 55.9258 | 8.1825 | 0.0274 |  |  | 11 | 147705 | 181885 | 234 | 175 | 199 | 149
246.139 | 246.139 | 1134 | 1134 | 3.8 | 194.8419 | 21.7189 | 0.1932 |  |  | 34 | 195313 | 190430 | 189 | 156 | 161 | 133
246.151 | 246.151 | 1135 | 1135 | 4.4 | 39.5331 | 4.1088 | 0.0069 |  |  | 6 | 194092 | 258789 | 158 | 150 | 134 | 128
246.249 | 246.249 | 1136 | 1136 | 5.14 | 20.7696 | 2.052 | 0.0017 |  |  | 2 | 181885 | 401611 | -1245 | 253 | 0 | 215
246.315 | 246.315 | 1137 | 1137 | 5.27 | 1.2383 | 0.5341 | 0.0001 |  |  | 0 | 181885 | 476074 | 258 | 150 | 219 | 128
246.358 | 246.358 | 1138 | 1138 | 4.22 | 24.4317 | 3.6796 | 0.0055 |  |  | 5 | 183105 | 183105 | 55 | 159 | 47 | 135
246.375 | 246.375 | 1139 | 1139 | 4.03 | 81.5253 | 10.5497 | 0.0456 |  |  | 18 | 181885 | 189209 | 114 | 154 | 97 | 131
246.427 | 246.427 | 1140 | 1140 | 4.53 | 20.5254 | 2.8504 | 0.0033 |  |  | 4 | 180664 | 273438 | 149 | 200 | 127 | 170
246.522 | 246.522 | 1141 | 1141 | 5.21 | 1.7266 | 0.5476 | 0.0001 |  |  | 0 | 141602 | 462646 | -1900 | 150 | 0 | 128
246.537 | 246.537 | 1142 | 1142 | 4.22 | 30.2558 | 5.6906 | 0.0133 |  |  | 11 | 185547 | 187988 | 1459 | 239 | 0 | 203
246.561 | 246.561 | 1143 | 1143 | 3.95 | 68.8653 | 10.5589 | 0.0457 |  |  | 24 | 181885 | 184326 | 260 | 277 | 221 | 235
246.574 | 246.574 | 1144 | 1144 | 4.04 | 72.7715 | 10.3796 | 0.0441 |  |  | 23 | 181885 | 184326 | -40 | 133 | 0 | 113
246.664 | 246.664 | 1145 | 1145 | 5.19 | 1.2383 | 0.5435 | 0.0001 |  |  | 0 | 148926 | 455322 | 213 | 150 | 181 | 128
246.684 | 246.684 | 1146 | 1146 | 4.02 | 45.9161 | 7.5731 | 0.0235 |  |  | 17 | 181885 | 186768 | 135 | 188 | 115 | 160
246.708 | 246.708 | 1147 | 1147 | 5.24 | 1.7266 | 0.5454 | 0.0001 |  |  | 0 | 1248779 | 466309 | -3003 | 150 | 0 | 128
246.797 | 246.797 | 1148 | 1148 | 4.54 | 19.5489 | 2.7904 | 0.0032 |  |  | 3 | 166016 | 202637 | -1246 | 200 | 0 | 170
246.851 | 246.851 | 1149 | 1149 | 4.22 | 23.6993 | 3.9508 | 0.0064 |  |  | 10 | 181885 | 197754 | 656 | 83 | 0 | 71
246.878 | 246.878 | 1150 | 1150 | 4.15 | 21.502 | 3.5946 | 0.0053 |  |  | 11 | 180664 | 187988 | 350 | 150 | 0 | 128
246.97 | 246.97 | 1151 | 1151 | 5.23 | 19.793 | 1.8618 | 0.0014 |  |  | 1 | 2108154 | 397949 | 150 | 257 | 128 | 218
247.033 | 247.033 | 1152 | 1152 | 4.4 | 30.7441 | 3.9857 | 0.0065 |  |  | 6 | 197754 | 200195 | 151 | 226 | 128 | 192
247.08 | 247.08 | 1153 | 1153 | 4.12 | 122.5762 | 9.3751 | 0.036 |  |  | 15 | 183105 | 202637 | 175 | 280 | 149 | 238
247.161 | 247.161 | 1154 | 1154 | 5.21 | 1.7266 | 0.5379 | 0.0001 |  |  | 0 | 351563 | 451660 | -275 | 150 | 0 | 128
247.189 | 247.189 | 1155 | 1155 | 3.89 | 64.959 | 7.2748 | 0.0217 |  |  | 13 | 180664 | 174561 | 112 | 194 | 95 | 165
247.253 | 247.253 | 1156 | 1156 | 4.55 | 32.2442 | 3.164 | 0.0041 |  |  | 4 | 194092 | 241699 | 3140 | 152 | 0 | 129
247.298 | 247.298 | 1157 | 1157 | 4.4 | 24.92 | 3.3454 | 0.0046 |  |  | 9 | 181885 | 198975 | 150 | 129 | 128 | 110
247.366 | 247.366 | 1158 | 1158 | 4.53 | 19.0606 | 2.4755 | 0.0025 |  |  | 4 | 183105 | 218506 | -1254 | 137 | 0 | 116
247.384 | 247.384 | 1159 | 1159 | 4.2 | 44.2071 | 5.3147 | 0.0116 |  |  | 11 | 183105 | 186768 | 306 | 167 | 0 | 142
247.412 | 247.412 | 1160 | 1160 | 3.79 | 316.4239 | 37.53 | 0.5769 |  |  | 68 | 195313 | 190430 | 190 | 156 | 162 | 133
247.505 | 247.505 | 1161 | 1161 | 5.02 | 18.8165 | 1.8069 | 0.0013 |  |  | 1 | 184326 | 383301 | -1045 | 435 | 0 | 0
247.565 | 247.565 | 1162 | 1162 | 5.16 | 1.4825 | 0.6877 | 0.0002 |  |  | 1 | 1221 | 419922 | 1338 | 150 | 0 | 128
247.602 | 247.602 | 1163 | 1163 | 4.6 | 21.0137 | 2.4144 | 0.0024 |  |  | 4 | 181885 | 251465 | -450 | -35 | 0 | 0
247.647 | 247.647 | 1164 | 1164 | 3.99 | 72.248 | 10.9235 | 0.0489 |  |  | 23 | 183105 | 185547 | 133 | 295 | 113 | 251
247.674 | 247.674 | 1165 | 1165 | 3.67 | 1000.4706 | 392.153 | 62.9899 |  |  | 745 | 180664 | 187988 | 171 | 158 | 145 | 134
247.793 | 247.793 | 1166 | 1166 | 4.2 | 27.8497 | 5.5712 | 0.0127 |  |  | 10 | 183105 | 194092 | -1843 | 72 | 0 | 61
247.872 | 247.872 | 1167 | 1167 | 4.29 | 23.6993 | 3.6151 | 0.0054 |  |  | 5 | 147705 | 192871 | 350 | 205 | 0 | 174
247.886 | 247.886 | 1168 | 1168 | 4.7 | 21.7461 | 2.3165 | 0.0022 |  |  | 3 | 141602 | 275879 | 351 | 16 | 0 | 14
247.955 | 247.955 | 1169 | 1169 | 2.81 | 119.6113 | 36.6803 | 0.5511 |  |  | 86 | 48828 | 108643 | 308 | 121 | 0 | 103
248.047 | 248.047 | 1170 | 1170 | 5.07 | 19.3047 | 1.8197 | 0.0014 |  |  | 1 | 185547 | 391846 | -49 | 150 | 0 | 128
248.115 | 248.115 | 1171 | 1171 | 4 | 36.6387 | 5.2015 | 0.0111 |  |  | 14 | 180664 | 183105 | 81 | 138 | 69 | 117
248.159 | 248.159 | 1172 | 1172 | 4.03 | 32.2442 | 4.4021 | 0.0079 |  |  | 7 | 181885 | 187988 | 75 | 129 | 64 | 110
248.224 | 248.224 | 1173 | 1173 | 4.06 | 32.7325 | 4.0924 | 0.0069 |  |  | 10 | 180664 | 185547 | 32 | 135 | 27 | 115
248.302 | 248.302 | 1174 | 1174 | 4.09 | 51.7754 | 8.0535 | 0.0266 |  |  | 19 | 181885 | 185547 | 260 | 272 | 221 | 231
248.381 | 248.381 | 1175 | 1175 | 5.24 | 1.7266 | 0.5298 | 0.0001 |  |  | 0 | 322266 | 463867 | -809 | 150 | 0 | 128
248.413 | 248.413 | 1176 | 1176 | 5.24 | 1.2383 | 0.5352 | 0.0001 |  |  | 0 | 161133 | 480957 | 444 | 150 | 0 | 128
248.451 | 248.451 | 1177 | 1177 | 4.12 | 46.8926 | 7.5484 | 0.0233 |  |  | 16 | 184326 | 186768 | 244 | 204 | 207 | 173
248.475 | 248.475 | 1178 | 1178 | 3.73 | 104.0215 | 12.5402 | 0.0644 |  |  | 33 | 180664 | 180664 | 31 | 138 | 26 | 117
248.564 | 248.564 | 1179 | 1179 | 4.35 | 37.127 | 4.6409 | 0.0088 |  |  | 8 | 194092 | 200195 | 79 | 177 | 67 | 150
248.653 | 248.653 | 1180 | 1180 | 5.19 | 1.7266 | 0.5348 | 0.0001 |  |  | 0 | 181885 | 460205 | -227 | 150 | 0 | 128
248.672 | 248.672 | 1181 | 1181 | 4.45 | 31.4765 | 3.6247 | 0.0054 |  |  | 5 | 194092 | 216064 | 210 | 195 | 179 | 166
248.782 | 248.782 | 1182 | 1182 | 5.24 | 1.2383 | 0.5283 | 0.0001 |  |  | 0 | 63477 | 478516 | 706 | 150 | 0 | 128
248.897 | 248.897 | 1183 | 1183 | 5.2 | 1.7266 | 0.5427 | 0.0001 |  |  | 0 | 183105 | 471191 | -1657 | 150 | 0 | 128
248.933 | 248.933 | 1184 | 1184 | 4.04 | 42.7422 | 5.5388 | 0.0126 |  |  | 10 | 180664 | 183105 | 68 | 187 | 58 | 159
248.943 | 248.943 | 1185 | 1185 | 3.85 | 44.1718 | 6.6719 | 0.0182 |  |  | 14 | 180664 | 179443 | 273 | 189 | 232 | 161
249.005 | 249.005 | 1186 | 1186 | 4.4 | 35.1739 | 4.2353 | 0.0073 |  |  | 8 | 184326 | 238037 | 154 | 149 | 131 | 127
249.049 | 249.049 | 1187 | 1187 | 3.95 | 55.6817 | 9.2767 | 0.0352 |  |  | 24 | 180664 | 185547 | 80 | 159 | 68 | 135
249.13 | 249.13 | 1188 | 1188 | 5.04 | 19.793 | 1.8514 | 0.0014 |  |  | 1 | 181885 | 389404 | 2939 | 414 | 0 | 0
249.195 | 249.195 | 1189 | 1189 | 4.93 | 20.7696 | 2.0341 | 0.0017 |  |  | 2 | 181885 | 319824 | -2241 | 346 | 0 | 0
249.262 | 249.262 | 1190 | 1190 | 5.12 | 1.4825 | 0.6195 | 0.0002 |  |  | 0 | 1221 | 406494 | 670 | 150 | 0 | 128
249.299 | 249.299 | 1191 | 1191 | 5.11 | 20.7696 | 1.9144 | 0.0015 |  |  | 2 | 185547 | 383301 | 349 | 405 | 0 | 0
249.359 | 249.359 | 1192 | 1192 | 4.28 | 27.6055 | 4.2382 | 0.0074 |  |  | 9 | 183105 | 192871 | 150 | 274 | 128 | 233
249.37 | 249.37 | 1193 | 1193 | 4.7 | 36.1152 | 3.9845 | 0.0065 |  |  | 5 | 185547 | 299072 | 205 | 93 | 174 | 79
249.403 | 249.403 | 1194 | 1194 | 4.32 | 27.8144 | 4.1212 | 0.007 |  |  | 9 | 180664 | 192871 | 150 | 134 | 128 | 114
249.446 | 249.446 | 1195 | 1195 | 4.35 | 28.3379 | 4.3674 | 0.0078 |  |  | 7 | 184326 | 198975 | 1345 | 178 | 0 | 151
249.501 | 249.501 | 1196 | 1196 | 4.66 | 21.9903 | 2.6443 | 0.0029 |  |  | 5 | 180664 | 260010 | 150 | 0 | 128 | 0
249.581 | 249.581 | 1197 | 1197 | 4.9 | 20.7696 | 1.9485 | 0.0016 |  |  | 2 | 180664 | 335693 | -248 | 290 | 0 | 247
249.6 | 249.6 | 1198 | 1198 | 3.68 | 27.3614 | 5.8703 | 0.0141 |  |  | 13 | 45166 | 184326 | -1843 | 221 | 0 | 188
249.625 | 249.625 | 1199 | 1199 | 4.23 | 38.5566 | 6.891 | 0.0195 |  |  | 17 | 183105 | 194092 | -668 | 213 | 0 | 181
249.693 | 249.693 | 1200 | 1200 | 4.38 | 27.8497 | 3.875 | 0.0062 |  |  | 7 | 181885 | 197754 | -71 | 167 | 0 | 142
249.71 | 249.71 | 1201 | 1201 | 4.31 | 32.2442 | 4.6264 | 0.0088 |  |  | 11 | 183105 | 200195 | -77 | 115 | 0 | 98
249.742 | 249.742 | 1202 | 1202 | 4.11 | 38.0683 | 5.7808 | 0.0137 |  |  | 9 | 180664 | 181885 | 65 | 136 | 55 | 116
249.766 | 249.766 | 1203 | 1203 | 4.43 | 22.9669 | 4.419 | 0.008 |  |  | 8 | 183105 | 330811 | -3011 | 192 | 0 | 163
249.811 | 249.811 | 1204 | 1204 | 4.27 | 27.8497 | 3.8341 | 0.006 |  |  | 7 | 180664 | 247803 | 90 | 111 | 77 | 94
249.894 | 249.894 | 1205 | 1205 | 4.26 | 26.8731 | 4.7045 | 0.0091 |  |  | 11 | 181885 | 192871 | 149 | 131 | 127 | 111
249.962 | 249.962 | 1206 | 1206 | 5.21 | 1.4825 | 0.6265 | 0.0002 |  |  | 1 | 1221 | 428467 | 835 | 150 | 0 | 128
249.976 | 249.976 | 1207 | 1207 | 4.45 | 20.0372 | 2.2376 | 0.0021 |  |  | 3 | 183105 | 334473 | -845 | -3 | 0 | 0
250.004 | 250.004 | 1208 | 1208 | 4.17 | 48.8458 | 7.6914 | 0.0242 |  |  | 12 | 183105 | 279541 | 152 | 149 | 129 | 127
250.064 | 250.064 | 1209 | 1209 | 4.32 | 43.7188 | 3.2659 | 0.0044 |  |  | 4 | 147705 | 184326 | 156 | 156 | 133 | 133
250.109 | 250.109 | 1210 | 1210 | 3.57 | 49.334 | 12.533 | 0.0643 |  |  | 33 | 179443 | 175781 | 1147 | 158 | 0 | 134
250.197 | 250.197 | 1211 | 1211 | 5.22 | 1.7266 | 0.5225 | 0.0001 |  |  | 0 | 175781 | 463867 | -1277 | 150 | 0 | 128
250.252 | 250.252 | 1212 | 1212 | 4.33 | 23.211 | 3.1311 | 0.004 |  |  | 6 | 179443 | 284424 | 193 | 145 | 164 | 123
250.303 | 250.303 | 1213 | 1213 | 4.47 | 21.9903 | 3.0416 | 0.0038 |  |  | 7 | 180664 | 206299 | -2661 | 292 | 0 | 248
250.333 | 250.333 | 1214 | 1214 | 4.28 | 43.4747 | 5.2708 | 0.0114 |  |  | 9 | 181885 | 223389 | 284 | 152 | 241 | 129
250.413 | 250.413 | 1215 | 1215 | 5.28 | 1.7266 | 0.529 | 0.0001 |  |  | 0 | 1029053 | 489502 | -2795 | 150 | 0 | 128
250.448 | 250.448 | 1216 | 1216 | 5.18 | 1.2383 | 0.5389 | 0.0001 |  |  | 0 | 700684 | 476074 | 461 | 150 | 0 | 128
250.464 | 250.464 | 1217 | 1217 | 4.74 | 25.6171 | 3.653 | 0.0055 |  |  | 4 | 179443 | 394287 | 199 | 111 | 169 | 94
250.492 | 250.492 | 1218 | 1218 | 5.13 | 1.2383 | 0.5303 | 0.0001 |  |  | 0 | 185547 | 474854 | 653 | 150 | 0 | 128
250.545 | 250.545 | 1219 | 1219 | 4.32 | 39.8126 | 4.6261 | 0.0088 |  |  | 10 | 180664 | 192871 | 252 | 143 | 214 | 122
250.623 | 250.623 | 1220 | 1220 | 5.22 | 1.2383 | 0.54 | 0.0001 |  |  | 0 | 1116943 | 465088 | 240 | 150 | 204 | 128
250.635 | 250.635 | 1221 | 1221 | 4.37 | 29.2792 | 4.4253 | 0.008 |  |  | 7 | 183105 | 200195 | 108 | -5 | 92 | 0
250.657 | 250.657 | 1222 | 1222 | 5.22 | 1.7266 | 0.533 | 0.0001 |  |  | 0 | 180664 | 463867 | -42 | 150 | 0 | 128
250.665 | 250.665 | 1223 | 1223 | 5.01 | 70.8184 | 7.6035 | 0.0237 |  |  | 8 | 415039 | 423584 | 106 | 132 | 90 | 112
250.808 | 250.808 | 1224 | 1224 | 4.79 | 23.211 | 2.6845 | 0.003 |  |  | 3 | 179443 | 291748 | 1146 | 409 | 0 | 0
250.833 | 250.833 | 1225 | 1225 | 4.89 | 21.9903 | 2.4303 | 0.0024 |  |  | 3 | 184326 | 328369 | 112 | 83 | 95 | 71
250.894 | 250.894 | 1226 | 1226 | 5.23 | 1.7266 | 0.5309 | 0.0001 |  |  | 0 | 101318 | 461426 | -2834 | 150 | 0 | 128
250.939 | 250.939 | 1227 | 1227 | 4.54 | 26.8731 | 3.302 | 0.0045 |  |  | 8 | 181885 | 196533 | 150 | 135 | 128 | 115
250.994 | 250.994 | 1228 | 1228 | 4.46 | 37.127 | 5.454 | 0.0122 |  |  | 9 | 180664 | 341797 | 205 | 266 | 174 | 226
251.143 | 251.143 | 1229 | 1229 | 4.01 | 108.4161 | 12.6324 | 0.0654 |  |  | 24 | 184326 | 189209 | 289 | 174 | 246 | 148
251.213 | 251.213 | 1230 | 1230 | 4.67 | 34.1621 | 3.6749 | 0.0055 |  |  | 4 | 319824 | 306396 | 130 | 218 | 111 | 185
251.338 | 251.338 | 1231 | 1231 | 5.05 | 19.3047 | 1.7537 | 0.0013 |  |  | 2 | 184326 | 401611 | -1046 | 259 | 0 | 220
251.355 | 251.355 | 1232 | 1232 | 4.28 | 29.0704 | 4.3953 | 0.0079 |  |  | 12 | 180664 | 189209 | 178 | 219 | 151 | 186
251.397 | 251.397 | 1233 | 1233 | 5.13 | 1.7266 | 0.5399 | 0.0001 |  |  | 0 | 194092 | 441895 | -3114 | 150 | 0 | 128
251.466 | 251.466 | 1234 | 1234 | 4.59 | 30.5352 | 3.4391 | 0.0048 |  |  | 4 | 194092 | 245361 | 186 | 152 | 158 | 129
251.488 | 251.488 | 1235 | 1235 | 4.67 | 24.4317 | 2.8189 | 0.0033 |  |  | 5 | 184326 | 250244 | 150 | -62 | 128 | 0
251.57 | 251.57 | 1236 | 1236 | 4.36 | 41.0333 | 4.848 | 0.0096 |  |  | 7 | 180664 | 205078 | 153 | 131 | 130 | 111
251.586 | 251.586 | 1237 | 1237 | 4.11 | 47.3809 | 6.5899 | 0.0178 |  |  | 18 | 180664 | 184326 | 79 | 159 | 67 | 135
251.626 | 251.626 | 1238 | 1238 | 4.7 | 20.5254 | 2.7165 | 0.003 |  |  | 3 | 179443 | 305176 | 1943 | 172 | 0 | 146
251.675 | 251.675 | 1239 | 1239 | 4.32 | 38.5919 | 4.3791 | 0.0079 |  |  | 10 | 180664 | 189209 | 72 | 128 | 61 | 109
251.746 | 251.746 | 1240 | 1240 | 4.46 | 25.6524 | 3.3355 | 0.0046 |  |  | 6 | 181885 | 197754 | 150 | 204 | 128 | 173
251.866 | 251.866 | 1241 | 1241 | 4.39 | 24.3964 | 3.2073 | 0.0042 |  |  | 3 | 196533 | 201416 | 97 | 125 | 82 | 106
251.913 | 251.913 | 1242 | 1242 | 4.63 | 37.0917 | 4.4365 | 0.0081 |  |  | 4 | 187988 | 325928 | 151 | 155 | 128 | 132
251.94 | 251.94 | 1243 | 1243 | 4.49 | 48.8105 | 6.3581 | 0.0166 |  |  | 7 | 183105 | 394287 | 197 | 133 | 167 | 113
251.988 | 251.988 | 1244 | 1244 | 3.96 | 63.4589 | 10.0482 | 0.0414 |  |  | 20 | 184326 | 187988 | -12 | 199 | 0 | 169
252.039 | 252.039 | 1245 | 1245 | 4.08 | 40.998 | 7.7891 | 0.0249 |  |  | 19 | 181885 | 192871 | 249 | 149 | 212 | 127
252.132 | 252.132 | 1246 | 1246 | 4.38 | 25.4083 | 4.0742 | 0.0068 |  |  | 10 | 180664 | 192871 | -2198 | 106 | 0 | 90
252.181 | 252.181 | 1247 | 1247 | 3.88 | 94.7442 | 12.6451 | 0.0655 |  |  | 30 | 181885 | 185547 | 259 | 284 | 220 | 241
252.216 | 252.216 | 1248 | 1248 | 4.14 | 42.4628 | 7.4368 | 0.0227 |  |  | 18 | 183105 | 186768 | -15 | 183 | 0 | 156
252.269 | 252.269 | 1249 | 1249 | 4.17 | 36.8829 | 5.5989 | 0.0128 |  |  | 9 | 196533 | 192871 | 256 | 183 | 218 | 156
252.317 | 252.317 | 1250 | 1250 | 4.07 | 70.8184 | 9.3553 | 0.0358 |  |  | 17 | 194092 | 195313 | 126 | 152 | 107 | 129
252.364 | 252.364 | 1251 | 1251 | 5.17 | 1.7266 | 0.5473 | 0.0001 |  |  | 0 | 183105 | 465088 | 255 | 150 | 217 | 128
252.413 | 252.413 | 1252 | 1252 | 5.15 | 1.7266 | 0.5405 | 0.0001 |  |  | 0 | 189209 | 465088 | -2140 | 150 | 0 | 128
252.443 | 252.443 | 1253 | 1253 | 5.2 | 1.2383 | 0.5332 | 0.0001 |  |  | 0 | 3579102 | 462646 | 2770 | 150 | 0 | 128
252.47 | 252.47 | 1254 | 1254 | 4.14 | 76.6425 | 8.6052 | 0.0303 |  |  | 12 | 195313 | 213623 | 230 | 210 | 196 | 179
252.54 | 252.54 | 1255 | 1255 | 4.83 | 24.8847 | 3.6073 | 0.0053 |  |  | 5 | 180664 | 407715 | 198 | 100 | 168 | 85
252.603 | 252.603 | 1256 | 1256 | 4.09 | 32.7325 | 5.5869 | 0.0128 |  |  | 15 | 180664 | 185547 | 154 | 144 | 131 | 122
252.621 | 252.621 | 1257 | 1257 | 4.43 | 28.3379 | 3.5028 | 0.005 |  |  | 6 | 181885 | 198975 | 150 | 275 | 128 | 234
252.705 | 252.705 | 1258 | 1258 | 4.9 | 30.5352 | 3.4201 | 0.0048 |  |  | 3 | 452881 | 385742 | 309 | 161 | 0 | 137
252.775 | 252.775 | 1259 | 1259 | 5.24 | 1.7266 | 0.5341 | 0.0001 |  |  | 0 | 1766357 | 473633 | -251 | 150 | 0 | 128
252.788 | 252.788 | 1260 | 1260 | 4.14 | 91.3262 | 13.3295 | 0.0728 |  |  | 22 | 194092 | 198975 | 94 | 217 | 80 | 184
252.829 | 252.829 | 1261 | 1261 | 4.56 | 22.9669 | 3.3224 | 0.0045 |  |  | 6 | 181885 | 202637 | 149 | 175 | 127 | 149
252.851 | 252.851 | 1262 | 1262 | 5.24 | 1.7266 | 0.5174 | 0.0001 |  |  | 0 | 2540283 | 468750 | -2581 | 150 | 0 | 128
252.926 | 252.926 | 1263 | 1263 | 4.06 | 100.5683 | 12.9037 | 0.0682 |  |  | 22 | 181885 | 197754 | 24 | 152 | 20 | 129
253.003 | 253.003 | 1264 | 1264 | 5.13 | 1.7266 | 0.5357 | 0.0001 |  |  | 0 | 328369 | 476074 | -666 | 150 | 0 | 128
253.033 | 253.033 | 1265 | 1265 | 3.98 | 118.1817 | 13.96 | 0.0798 |  |  | 26 | 195313 | 194092 | 150 | 208 | 128 | 177
253.116 | 253.116 | 1266 | 1266 | 4.86 | 19.3047 | 2.1452 | 0.0019 |  |  | 2 | 184326 | 333252 | -448 | 353 | 0 | 0
253.183 | 253.183 | 1267 | 1267 | 4.7 | 25.1289 | 3.5061 | 0.005 |  |  | 4 | 189209 | 274658 | 243 | 197 | 207 | 167
253.247 | 253.247 | 1268 | 1268 | 4.35 | 33.6738 | 4.3985 | 0.0079 |  |  | 6 | 194092 | 208740 | 455 | 149 | 0 | 127
253.321 | 253.321 | 1269 | 1269 | 4.5 | 20.0372 | 0.911 | 0.0003 |  |  | 1 | 1221 | 299072 | 150 | 150 | 128 | 128
253.334 | 253.334 | 1270 | 1270 | 3.81 | 92.7911 | 14.7055 | 0.0886 |  |  | 28 | 194092 | 189209 | 258 | 280 | 219 | 238
253.387 | 253.387 | 1271 | 1271 | 4.65 | 20.246 | 2.3229 | 0.0022 |  |  | 2 | 196533 | 308838 | 151 | -57 | 128 | 0
253.405 | 253.405 | 1272 | 1272 | 4.36 | 39.8126 | 4.7766 | 0.0093 |  |  | 8 | 185547 | 201416 | 332 | 157 | 0 | 133
253.49 | 253.49 | 1273 | 1273 | 4.82 | 18.084 | 0.8718 | 0.0003 |  |  | 1 | 179443 | 333252 | 349 | 150 | 0 | 128
253.527 | 253.527 | 1274 | 1274 | 4.28 | 26.8378 | 4.5216 | 0.0084 |  |  | 8 | 181885 | 190430 | -9 | 149 | 0 | 127
253.604 | 253.604 | 1275 | 1275 | 4.34 | 32.9766 | 3.5939 | 0.0053 |  |  | 6 | 183105 | 208740 | -2639 | 151 | 0 | 128
253.62 | 253.62 | 1276 | 1276 | 4.18 | 53.2403 | 6.5454 | 0.0175 |  |  | 12 | 181885 | 198975 | 354 | 130 | 0 | 111
253.712 | 253.712 | 1277 | 1277 | 3.86 | 118.67 | 15.3775 | 0.0969 |  |  | 39 | 181885 | 187988 | 259 | 129 | 220 | 110
253.725 | 253.725 | 1278 | 1278 | 4.49 | 23.6993 | 3.118 | 0.004 |  |  | 3 | 194092 | 218506 | 185 | 151 | 157 | 128
253.77 | 253.77 | 1279 | 1279 | 5.21 | 1.7266 | 0.5317 | 0.0001 |  |  | 0 | 195313 | 466309 | -2288 | 150 | 0 | 128
253.8 | 253.8 | 1280 | 1280 | 4.26 | 29.3145 | 4.729 | 0.0092 |  |  | 10 | 181885 | 197754 | 83 | 203 | 71 | 173
253.872 | 253.872 | 1281 | 1281 | 4.22 | 28.791 | 4.9818 | 0.0102 |  |  | 11 | 183105 | 190430 | 94 | 132 | 80 | 112
253.884 | 253.884 | 1282 | 1282 | 3.5 | 77.1308 | 11.1466 | 0.0509 |  |  | 15 | 122070 | 153809 | 212 | 149 | 180 | 127
253.938 | 253.938 | 1283 | 1283 | 5.19 | 1.7266 | 0.5426 | 0.0001 |  |  | 0 | 183105 | 472412 | -1771 | 150 | 0 | 128
253.98 | 253.98 | 1284 | 1284 | 4.32 | 22.9669 | 3.7472 | 0.0058 |  |  | 8 | 180664 | 209961 | 286 | 150 | 243 | 128
253.997 | 253.997 | 1285 | 1285 | 4.18 | 26.8378 | 3.8656 | 0.0061 |  |  | 4 | 180664 | 189209 | 194 | 116 | 165 | 99
254.086 | 254.086 | 1286 | 1286 | 4.29 | 51.043 | 4.7613 | 0.0093 |  |  | 8 | 195313 | 200195 | 549 | 153 | 0 | 130
254.101 | 254.101 | 1287 | 1287 | 3.8 | 96.6973 | 16.0415 | 0.1054 |  |  | 38 | 181885 | 184326 | 79 | 139 | 67 | 118
254.138 | 254.138 | 1288 | 1288 | 4.24 | 25.8965 | 4.3776 | 0.0078 |  |  | 10 | 180664 | 191650 | -3175 | 133 | 0 | 113
254.188 | 254.188 | 1289 | 1289 | 4.29 | 27.3261 | 4.4602 | 0.0081 |  |  | 11 | 181885 | 191650 | -13 | 236 | 0 | 201
254.261 | 254.261 | 1290 | 1290 | 4.14 | 30.2558 | 4.7752 | 0.0093 |  |  | 8 | 181885 | 184326 | 202 | 136 | 172 | 116
254.322 | 254.322 | 1291 | 1291 | 4.07 | 33.9532 | 5.1405 | 0.0108 |  |  | 11 | 183105 | 191650 | 258 | 131 | 219 | 111
254.337 | 254.337 | 1292 | 1292 | 4.29 | 31.7559 | 4.9867 | 0.0102 |  |  | 10 | 184326 | 192871 | 342 | 128 | 0 | 109
254.379 | 254.379 | 1293 | 1293 | 3.76 | 99.627 | 12.2835 | 0.0618 |  |  | 24 | 180664 | 183105 | 186 | 173 | 158 | 147
254.458 | 254.458 | 1294 | 1294 | 5.16 | 1.7266 | 0.5323 | 0.0001 |  |  | 0 | 140381 | 455322 | 166 | 150 | 141 | 128
254.493 | 254.493 | 1295 | 1295 | 4.26 | 40.998 | 4.9977 | 0.0102 |  |  | 10 | 181885 | 198975 | 207 | 129 | 176 | 110
254.506 | 254.506 | 1296 | 1296 | 4.25 | 34.1621 | 5.6152 | 0.0129 |  |  | 14 | 183105 | 195313 | -15 | 131 | 0 | 111
254.544 | 254.544 | 1297 | 1297 | 4.57 | 24.92 | 3.6373 | 0.0054 |  |  | 5 | 195313 | 251465 | 269 | 149 | 229 | 127
254.614 | 254.614 | 1298 | 1298 | 4.61 | 27.5703 | 3.2515 | 0.0043 |  |  | 4 | 189209 | 266113 | 188 | 149 | 160 | 127
254.631 | 254.631 | 1299 | 1299 | 4.09 | 76.1895 | 13.3256 | 0.0727 |  |  | 27 | 181885 | 244141 | 2473 | 145 | 0 | 123
254.664 | 254.664 | 1300 | 1300 | 4.3 | 27.3261 | 4.4099 | 0.008 |  |  | 8 | 180664 | 192871 | 144 | 152 | 122 | 129
254.688 | 254.688 | 1301 | 1301 | 3.91 | 67.3652 | 9.3719 | 0.036 |  |  | 18 | 181885 | 186768 | -16 | 298 | 0 | 253
254.741 | 254.741 | 1302 | 1302 | 5.23 | 1.7266 | 0.5423 | 0.0001 |  |  | 0 | 183105 | 466309 | -686 | 150 | 0 | 128
254.788 | 254.788 | 1303 | 1303 | 4.44 | 28.8262 | 3.9789 | 0.0065 |  |  | 9 | 181885 | 207520 | -45 | 258 | 0 | 219
254.818 | 254.818 | 1304 | 1304 | 3.78 | 1000.4706 | 349.3711 | 49.9958 |  |  | 524 | 185547 | 187988 | 167 | 131 | 142 | 111
254.863 | 254.863 | 1305 | 1305 | 3.78 | 475.5683 | 55.6747 | 1.2696 |  |  | 77 | 181885 | 190430 | 133 | 111 | 113 | 94
254.99 | 254.99 | 1306 | 1306 | 5.18 | 1.9708 | 0.6346 | 0.0002 |  |  | 1 | 1221 | 440674 | -98 | 150 | 0 | 128
255.026 | 255.026 | 1307 | 1307 | 5.23 | 1.7266 | 0.5491 | 0.0001 |  |  | 0 | 1232910 | 461426 | 58 | 150 | 49 | 128
255.038 | 255.038 | 1308 | 1308 | 4.23 | 31.2324 | 5.019 | 0.0103 |  |  | 10 | 180664 | 187988 | 111 | 149 | 94 | 127
255.065 | 255.065 | 1309 | 1309 | 3.95 | 98.6152 | 14.5832 | 0.0871 |  |  | 30 | 184326 | 184326 | 112 | 131 | 95 | 111
255.079 | 255.079 | 1310 | 1310 | 4.26 | 27.8144 | 3.4849 | 0.005 |  |  | 5 | 183105 | 195313 | -47 | 152 | 0 | 129
255.178 | 255.178 | 1311 | 1311 | 5.15 | 1.9708 | 0.7286 | 0.0002 |  |  | 0 | 1221 | 428467 | -840 | 150 | 0 | 128
255.194 | 255.194 | 1312 | 1312 | 4.17 | 40.545 | 6.7296 | 0.0185 |  |  | 15 | 184326 | 186768 | 200 | 249 | 170 | 212
255.234 | 255.234 | 1313 | 1313 | 3.94 | 91.291 | 12.587 | 0.0649 |  |  | 26 | 181885 | 187988 | -15 | 238 | 0 | 202
255.251 | 255.251 | 1314 | 1314 | 4.5 | 19.7578 | 3.0168 | 0.0037 |  |  | 4 | 196533 | 264893 | 343 | 19 | 0 | 16
255.302 | 255.302 | 1315 | 1315 | 4.33 | 32.2442 | 4.8674 | 0.0097 |  |  | 11 | 180664 | 195313 | 194 | 243 | 165 | 207
255.347 | 255.347 | 1316 | 1316 | 4.12 | 54.2169 | 5.8131 | 0.0138 |  |  | 9 | 185547 | 192871 | 73 | 153 | 62 | 130
255.39 | 255.39 | 1317 | 1317 | 4.53 | 75.1777 | 7.8481 | 0.0252 |  |  | 8 | 321045 | 311279 | 319 | 138 | 0 | 117
255.475 | 255.475 | 1318 | 1318 | 3.76 | 124.5294 | 17.7382 | 0.1289 |  |  | 34 | 181885 | 178223 | 234 | 139 | 199 | 118
255.553 | 255.553 | 1319 | 1319 | 5.18 | 1.2383 | 0.544 | 0.0001 |  |  | 0 | 184326 | 465088 | 299 | 150 | 254 | 128
255.572 | 255.572 | 1320 | 1320 | 4.23 | 44.9395 | 5.8856 | 0.0142 |  |  | 12 | 183105 | 192871 | 130 | 190 | 111 | 162
255.59 | 255.59 | 1321 | 1321 | 4.24 | 27.3614 | 3.8437 | 0.0061 |  |  | 7 | 185547 | 192871 | 259 | 161 | 220 | 137
255.602 | 255.602 | 1322 | 1322 | 3.64 | 568.83 | 67.9536 | 1.8914 |  |  | 97 | 185547 | 185547 | 214 | 99 | 182 | 84
255.639 | 255.639 | 1323 | 1323 | 4.14 | 99.627 | 9.2741 | 0.0352 |  |  | 17 | 180664 | 203857 | 251 | 211 | 213 | 179
255.715 | 255.715 | 1324 | 1324 | 4.52 | 20.7343 | 3.1949 | 0.0042 |  |  | 5 | 185547 | 229492 | 550 | 439 | 0 | 0
255.762 | 255.762 | 1325 | 1325 | 4.1 | 46.8926 | 7.435 | 0.0226 |  |  | 12 | 181885 | 189209 | 129 | 153 | 110 | 130
255.789 | 255.789 | 1326 | 1326 | 4.2 | 52.752 | 5.9796 | 0.0146 |  |  | 14 | 180664 | 202637 | 251 | 109 | 213 | 93
255.882 | 255.882 | 1327 | 1327 | 4.21 | 38.5919 | 6.7909 | 0.0189 |  |  | 13 | 183105 | 198975 | 92 | 135 | 78 | 115
255.951 | 255.951 | 1328 | 1328 | 4.36 | 27.082 | 3.5884 | 0.0053 |  |  | 6 | 180664 | 194092 | 293 | 224 | 249 | 190
255.964 | 255.964 | 1329 | 1329 | 4.12 | 39.5684 | 7.1658 | 0.021 |  |  | 16 | 181885 | 190430 | 231 | 163 | 196 | 139
255.983 | 255.983 | 1330 | 1330 | 4.26 | 97.1856 | 9.5931 | 0.0377 |  |  | 12 | 183105 | 273438 | 168 | 219 | 143 | 186
256.033 | 256.033 | 1331 | 1331 | 4.03 | 27.3614 | 4.0257 | 0.0066 |  |  | 10 | 180664 | 195313 | 236 | 163 | 201 | 139
256.08 | 256.08 | 1332 | 1332 | 4.23 | 40.998 | 4.7639 | 0.0093 |  |  | 5 | 150146 | 192871 | 74 | 177 | 63 | 150
256.127 | 256.127 | 1333 | 1333 | 5.13 | 1.4825 | 0.7276 | 0.0002 |  |  | 1 | 1221 | 428467 | 186 | 150 | 158 | 128
256.185 | 256.185 | 1334 | 1334 | 4.06 | 48.3222 | 8.3472 | 0.0285 |  |  | 20 | 180664 | 187988 | 49 | 218 | 42 | 185
256.22 | 256.22 | 1335 | 1335 | 4.51 | 46.8574 | 5.0074 | 0.0103 |  |  | 6 | 180664 | 303955 | 158 | 212 | 134 | 180
256.318 | 256.318 | 1336 | 1336 | 5.18 | 1.2383 | 0.5431 | 0.0001 |  |  | 0 | 325928 | 457764 | 733 | 150 | 0 | 128
256.354 | 256.354 | 1337 | 1337 | 5.15 | 1.2383 | 0.5481 | 0.0001 |  |  | 0 | 183105 | 462646 | 196 | 150 | 167 | 128
256.376 | 256.376 | 1338 | 1338 | 5.17 | 1.4825 | 0.6753 | 0.0002 |  |  | 1 | 1221 | 434570 | 455 | 150 | 0 | 128
256.416 | 256.416 | 1339 | 1339 | 4.02 | 57.3554 | 6.8219 | 0.0191 |  |  | 11 | 180664 | 195313 | 207 | 169 | 176 | 144
256.439 | 256.439 | 1340 | 1340 | 4.18 | 27.8497 | 4.3882 | 0.0079 |  |  | 6 | 147705 | 190430 | 1346 | 275 | 0 | 234
256.484 | 256.484 | 1341 | 1341 | 4.03 | 27.8497 | 5.5473 | 0.0126 |  |  | 10 | 181885 | 189209 | 349 | 102 | 0 | 87
256.582 | 256.582 | 1342 | 1342 | 5.2 | 1.7266 | 0.5476 | 0.0001 |  |  | 0 | 180664 | 465088 | 191 | 150 | 162 | 128
256.6 | 256.6 | 1343 | 1343 | 4.66 | 25.8965 | 2.8201 | 0.0033 |  |  | 3 | 180664 | 219727 | 26 | 128 | 22 | 109
256.623 | 256.623 | 1344 | 1344 | 4.58 | 23.4199 | 2.9402 | 0.0035 |  |  | 7 | 180664 | 238037 | 37 | 149 | 31 | 127
256.631 | 256.631 | 1345 | 1345 | 3.66 | 59.0644 | 7.6017 | 0.0237 |  |  | 11 | 147705 | 158691 | 261 | 206 | 222 | 175
256.669 | 256.669 | 1346 | 1346 | 4.12 | 42.9511 | 6.3831 | 0.0167 |  |  | 12 | 184326 | 190430 | -28 | 205 | 0 | 174
256.744 | 256.744 | 1347 | 1347 | 5.14 | 1.7266 | 0.5664 | 0.0001 |  |  | 0 | 190430 | 450439 | -1142 | 150 | 0 | 128
256.759 | 256.759 | 1348 | 1348 | 4.04 | 38.1036 | 5.9781 | 0.0146 |  |  | 16 | 181885 | 185547 | 79 | 124 | 67 | 105
256.779 | 256.779 | 1349 | 1349 | 4.32 | 36.8829 | 4.7148 | 0.0091 |  |  | 10 | 183105 | 190430 | 188 | 160 | 160 | 136
256.801 | 256.801 | 1350 | 1350 | 4.14 | 73.7481 | 7.1942 | 0.0212 |  |  | 9 | 194092 | 196533 | 195 | 153 | 166 | 130
256.891 | 256.891 | 1351 | 1351 | 5.24 | 1.2383 | 0.5507 | 0.0001 |  |  | 0 | 184326 | 467529 | 153 | 150 | 130 | 128
256.899 | 256.899 | 1352 | 1352 | 4.22 | 36.8829 | 4.783 | 0.0094 |  |  | 7 | 181885 | 194092 | 331 | 201 | 0 | 171
256.924 | 256.924 | 1353 | 1353 | 4.24 | 52.2637 | 5.9952 | 0.0147 |  |  | 14 | 181885 | 200195 | 195 | 297 | 166 | 252
256.999 | 256.999 | 1354 | 1354 | 5.2 | 1.7266 | 0.5362 | 0.0001 |  |  | 0 | 311279 | 457764 | -1801 | 150 | 0 | 128
257.006 | 257.006 | 1355 | 1355 | 4.66 | 61.9941 | 5.9936 | 0.0147 |  |  | 6 | 319824 | 311279 | 160 | 140 | 136 | 119
257.029 | 257.029 | 1356 | 1356 | 3.84 | 44.9395 | 6.3302 | 0.0164 |  |  | 9 | 181885 | 185547 | 414 | 132 | 0 | 112
257.04 | 257.04 | 1357 | 1357 | 4.68 | 22.9669 | 2.6605 | 0.0029 |  |  | 4 | 180664 | 236816 | -2242 | 144 | 0 | 122
257.082 | 257.082 | 1358 | 1358 | 5.2 | 1.2383 | 0.5444 | 0.0001 |  |  | 0 | 186768 | 468750 | 223 | 150 | 190 | 128
257.12 | 257.12 | 1359 | 1359 | 4.18 | 59.0997 | 7.6181 | 0.0238 |  |  | 15 | 180664 | 194092 | 161 | 130 | 137 | 111
257.14 | 257.14 | 1360 | 1360 | 4.17 | 26.8731 | 4.55 | 0.0085 |  |  | 10 | 180664 | 205078 | -846 | 104 | 0 | 88
257.188 | 257.188 | 1361 | 1361 | 4 | 42.4628 | 6.2723 | 0.0161 |  |  | 15 | 181885 | 185547 | 53 | 152 | 45 | 129
257.232 | 257.232 | 1362 | 1362 | 3.79 | 63.0059 | 10.2591 | 0.0431 |  |  | 20 | 180664 | 181885 | 96 | 245 | 82 | 208
257.332 | 257.332 | 1363 | 1363 | 4.32 | 20.5254 | 3.2759 | 0.0044 |  |  | 5 | 180664 | 201416 | -250 | 149 | 0 | 127
257.35 | 257.35 | 1364 | 1364 | 3.72 | 1000.4706 | 506.3089 | 105.0004 |  |  | 809 | 194092 | 189209 | 145 | 153 | 123 | 130
257.38 | 257.38 | 1365 | 1365 | 3.88 | 63.4589 | 7.3949 | 0.0224 |  |  | 10 | 180664 | 175781 | 1 | 157 | 1 | 133
257.405 | 257.405 | 1366 | 1366 | 4.04 | 53.205 | 7.2383 | 0.0215 |  |  | 13 | 195313 | 196533 | 321 | 149 | 0 | 127
257.454 | 257.454 | 1367 | 1367 | 4.35 | 33.2208 | 4.0898 | 0.0069 |  |  | 8 | 183105 | 196533 | -50 | 154 | 0 | 131
257.502 | 257.502 | 1368 | 1368 | 4.21 | 31.2676 | 5.2797 | 0.0114 |  |  | 10 | 185547 | 197754 | 421 | 153 | 0 | 130
257.546 | 257.546 | 1369 | 1369 | 4.24 | 40.0567 | 5.3415 | 0.0117 |  |  | 11 | 183105 | 189209 | 150 | 162 | 128 | 138
257.593 | 257.593 | 1370 | 1370 | 5.19 | 1.7266 | 0.5915 | 0.0001 |  |  | 0 | 1221 | 449219 | -133 | 150 | 0 | 128
257.651 | 257.651 | 1371 | 1371 | 4.42 | 50.3106 | 5.2948 | 0.0115 |  |  | 7 | 183105 | 225830 | 134 | 210 | 114 | 179
257.671 | 257.671 | 1372 | 1372 | 4.25 | 27.3261 | 4.1787 | 0.0072 |  |  | 9 | 181885 | 191650 | -15 | 130 | 0 | 111
257.768 | 257.768 | 1373 | 1373 | 5.18 | 1.2383 | 0.5364 | 0.0001 |  |  | 0 | 184326 | 461426 | 525 | 150 | 0 | 128
257.802 | 257.802 | 1374 | 1374 | 5.17 | 1.2383 | 0.5304 | 0.0001 |  |  | 0 | 177002 | 451660 | 1206 | 150 | 0 | 128
257.831 | 257.831 | 1375 | 1375 | 4.53 | 42.0098 | 4.6728 | 0.0089 |  |  | 5 | 302734 | 306396 | 152 | 153 | 129 | 130
257.904 | 257.904 | 1376 | 1376 | 5.18 | 1.7266 | 0.5428 | 0.0001 |  |  | 0 | 187988 | 449219 | -2427 | 150 | 0 | 128
257.943 | 257.943 | 1377 | 1377 | 4.92 | 20.7696 | 1.9735 | 0.0016 |  |  | 2 | 183105 | 329590 | -1643 | 368 | 0 | 0
257.986 | 257.986 | 1378 | 1378 | 4.1 | 41.4863 | 6.3937 | 0.0167 |  |  | 15 | 183105 | 192871 | 80 | 221 | 68 | 188
258.061 | 258.061 | 1379 | 1379 | 5.18 | 1.7266 | 0.5433 | 0.0001 |  |  | 0 | 181885 | 468750 | 2123 | 150 | 0 | 128
258.077 | 258.077 | 1380 | 1380 | 4.24 | 49.8223 | 6.2292 | 0.0159 |  |  | 11 | 183105 | 197754 | 2250 | 186 | 0 | 158
258.142 | 258.142 | 1381 | 1381 | 3.95 | 84.4903 | 9.7233 | 0.0387 |  |  | 16 | 184326 | 187988 | 277 | 276 | 235 | 235
258.215 | 258.215 | 1382 | 1382 | 4.07 | 32.7325 | 4.2187 | 0.0073 |  |  | 6 | 142822 | 185547 | 76 | 110 | 65 | 94
258.233 | 258.233 | 1383 | 1383 | 4.22 | 33.2208 | 5.6187 | 0.0129 |  |  | 11 | 180664 | 190430 | 36 | 240 | 31 | 204
258.326 | 258.326 | 1384 | 1384 | 4.1 | 43.9277 | 6.8537 | 0.0192 |  |  | 15 | 180664 | 187988 | 118 | 187 | 100 | 159
258.336 | 258.336 | 1385 | 1385 | 4.15 | 47.8692 | 7.578 | 0.0235 |  |  | 16 | 181885 | 214844 | -32 | 152 | 0 | 129
258.396 | 258.396 | 1386 | 1386 | 4.38 | 30.7794 | 4.7096 | 0.0091 |  |  | 9 | 181885 | 203857 | 167 | 269 | 142 | 229
258.413 | 258.413 | 1387 | 1387 | 4.35 | 29.5586 | 4.3064 | 0.0076 |  |  | 11 | 181885 | 201416 | 208 | 113 | 177 | 96
258.444 | 258.444 | 1388 | 1388 | 4.64 | 21.0137 | 3.1664 | 0.0041 |  |  | 5 | 184326 | 279541 | 1346 | 237 | 0 | 201
258.472 | 258.472 | 1389 | 1389 | 4.37 | 28.8262 | 4.0059 | 0.0066 |  |  | 7 | 180664 | 194092 | 126 | 162 | 107 | 138
258.559 | 258.559 | 1390 | 1390 | 5.24 | 1.2383 | 0.5362 | 0.0001 |  |  | 0 | 147705 | 471191 | 1600 | 150 | 0 | 128
258.571 | 258.571 | 1391 | 1391 | 4.37 | 36.6387 | 4.3761 | 0.0078 |  |  | 5 | 194092 | 201416 | 135 | 174 | 115 | 148
258.594 | 258.594 | 1392 | 1392 | 3.18 | 209.9786 | 55.4577 | 1.2597 |  |  | 95 | 179443 | 146484 | -861 | 150 | 0 | 128
258.605 | 258.605 | 1393 | 1393 | 4 | 42.2187 | 4.9449 | 0.01 |  |  | 6 | 184326 | 175781 | 190 | 157 | 162 | 133
258.631 | 258.631 | 1394 | 1394 | 4.08 | 62.5176 | 8.1863 | 0.0274 |  |  | 14 | 184326 | 191650 | 166 | 176 | 141 | 150
258.682 | 258.682 | 1395 | 1395 | 4.28 | 29.2792 | 4.0267 | 0.0066 |  |  | 10 | 180664 | 191650 | 212 | 164 | 180 | 139
258.725 | 258.725 | 1396 | 1396 | 5.26 | 1.2383 | 0.5356 | 0.0001 |  |  | 0 | 183105 | 452881 | 234 | 150 | 199 | 128
258.766 | 258.766 | 1397 | 1397 | 4.2 | 67.8887 | 7.6603 | 0.024 |  |  | 11 | 181885 | 196533 | 125 | 291 | 106 | 247
258.841 | 258.841 | 1398 | 1398 | 3.84 | 73.2598 | 12.394 | 0.0629 |  |  | 31 | 180664 | 185547 | 80 | 276 | 68 | 235
258.853 | 258.853 | 1399 | 1399 | 3.97 | 63.4942 | 9.0481 | 0.0335 |  |  | 18 | 181885 | 185547 | 260 | 166 | 221 | 141
258.895 | 258.895 | 1400 | 1400 | 3.36 | 1000.4706 | 177.8955 | 12.9625 |  |  | 218 | 194092 | 168457 | 372 | 145 | 0 | 123
258.919 | 258.919 | 1401 | 1401 | 4.4 | 20.0372 | 2.7128 | 0.003 |  |  | 3 | 180664 | 203857 | -1642 | -32 | 0 | 0
258.984 | 258.984 | 1402 | 1402 | 4.2 | 47.3456 | 5.5136 | 0.0125 |  |  | 7 | 183105 | 192871 | 74 | 212 | 63 | 180
259.041 | 259.041 | 1403 | 1403 | 3.99 | 61.5411 | 10.943 | 0.049 |  |  | 32 | 183105 | 186768 | -26 | 167 | 0 | 142
259.081 | 259.081 | 1404 | 1404 | 4.17 | 30.2911 | 4.5371 | 0.0084 |  |  | 11 | 181885 | 190430 | 23 | 189 | 20 | 161
259.132 | 259.132 | 1405 | 1405 | 4.04 | 46.3691 | 6.1464 | 0.0155 |  |  | 11 | 181885 | 194092 | 51 | 164 | 43 | 139
259.224 | 259.224 | 1406 | 1406 | 4.35 | 38.8007 | 4.6202 | 0.0087 |  |  | 6 | 183105 | 197754 | 351 | 363 | 0 | 0
259.241 | 259.241 | 1407 | 1407 | 3.87 | 1000.4706 | 366.7079 | 55.0808 |  |  | 913 | 180664 | 189209 | 159 | 158 | 135 | 134
259.273 | 259.273 | 1408 | 1408 | 4.4 | 36.1504 | 4.1496 | 0.0071 |  |  | 9 | 181885 | 195313 | 350 | 136 | 0 | 116
259.299 | 259.299 | 1409 | 1409 | 4.33 | 36.1504 | 4.7433 | 0.0092 |  |  | 9 | 180664 | 191650 | 150 | 223 | 128 | 190
259.342 | 259.342 | 1410 | 1410 | 4.16 | 62.9706 | 8.166 | 0.0273 |  |  | 17 | 180664 | 200195 | 51 | 221 | 43 | 188
259.442 | 259.442 | 1411 | 1411 | 4.03 | 45.8808 | 5.3564 | 0.0118 |  |  | 7 | 139160 | 184326 | 17 | 187 | 14 | 159
259.504 | 259.504 | 1412 | 1412 | 4.17 | 69.3536 | 8.2823 | 0.0281 |  |  | 17 | 183105 | 198975 | 265 | 149 | 225 | 127
259.554 | 259.554 | 1413 | 1413 | 4.01 | 69.8066 | 8.264 | 0.028 |  |  | 14 | 181885 | 185547 | 196 | 156 | 167 | 133
259.583 | 259.583 | 1414 | 1414 | 4.12 | 30.0469 | 5.5596 | 0.0127 |  |  | 11 | 183105 | 189209 | 257 | 163 | 218 | 139
259.629 | 259.629 | 1415 | 1415 | 5.16 | 1.2383 | 0.5268 | 0.0001 |  |  | 0 | 302734 | 468750 | 1559 | 150 | 0 | 128
259.681 | 259.681 | 1416 | 1416 | 3.99 | 45.1836 | 5.9855 | 0.0147 |  |  | 9 | 180664 | 183105 | 596 | 195 | 0 | 166
259.707 | 259.707 | 1417 | 1417 | 4.5 | 21.502 | 2.8865 | 0.0034 |  |  | 5 | 180664 | 225830 | -448 | 148 | 0 | 126
259.755 | 259.755 | 1418 | 1418 | 4.25 | 32.2442 | 4.0697 | 0.0068 |  |  | 6 | 183105 | 212402 | 129 | 197 | 110 | 167
259.797 | 259.797 | 1419 | 1419 | 4.76 | 21.7461 | 2.3844 | 0.0023 |  |  | 2 | 183105 | 300293 | 749 | 274 | 0 | 233
259.879 | 259.879 | 1420 | 1420 | 5.21 | 1.7266 | 0.5331 | 0.0001 |  |  | 0 | 118408 | 474854 | -962 | 150 | 0 | 128
259.911 | 259.911 | 1421 | 1421 | 4.42 | 26.3848 | 4.1584 | 0.0071 |  |  | 7 | 184326 | 192871 | 143 | 101 | 122 | 86
259.974 | 259.974 | 1422 | 1422 | 5.19 | 1.2383 | 0.5294 | 0.0001 |  |  | 0 | 192871 | 461426 | 420 | 150 | 0 | 128
260.008 | 260.008 | 1423 | 1423 | 4.44 | 26.3848 | 3.1759 | 0.0041 |  |  | 9 | 180664 | 201416 | -300 | 46 | 0 | 39
260.081 | 260.081 | 1424 | 1424 | 4.68 | 18.2929 | 2.3317 | 0.0022 |  |  | 2 | 180664 | 284424 | 749 | 150 | 0 | 128
260.146 | 260.146 | 1425 | 1425 | 4.25 | 30.7794 | 4.2112 | 0.0073 |  |  | 8 | 185547 | 208740 | 150 | 197 | 128 | 167
260.164 | 260.164 | 1426 | 1426 | 4.07 | 37.6153 | 6.5184 | 0.0174 |  |  | 17 | 184326 | 191650 | 947 | 168 | 0 | 143
260.195 | 260.195 | 1427 | 1427 | 4.51 | 25.1641 | 3.293 | 0.0044 |  |  | 4 | 179443 | 231934 | 82 | 152 | 70 | 129
260.22 | 260.22 | 1428 | 1428 | 4.22 | 35.6622 | 5.4093 | 0.012 |  |  | 10 | 180664 | 191650 | 186 | 153 | 158 | 130
260.266 | 260.266 | 1429 | 1429 | 5.22 | 1.9708 | 0.6355 | 0.0002 |  |  | 1 | 1221 | 419922 | -198 | 150 | 0 | 128
260.324 | 260.324 | 1430 | 1430 | 4.12 | 46.4044 | 7.9217 | 0.0257 |  |  | 17 | 180664 | 190430 | 19 | 162 | 16 | 138
260.346 | 260.346 | 1431 | 1431 | 4.52 | 25.4083 | 3.1001 | 0.0039 |  |  | 5 | 180664 | 255127 | -248 | 145 | 0 | 123
260.397 | 260.397 | 1432 | 1432 | 4.02 | 40.0567 | 5.866 | 0.0141 |  |  | 11 | 181885 | 184326 | 183 | 169 | 156 | 144
260.447 | 260.447 | 1433 | 1433 | 3.83 | 1000.4706 | 238.8733 | 23.372 |  |  | 522 | 180664 | 186768 | 158 | 129 | 134 | 110
260.488 | 260.488 | 1434 | 1434 | 4.33 | 40.545 | 5.778 | 0.0137 |  |  | 11 | 181885 | 201416 | 182 | 213 | 155 | 181
260.613 | 260.613 | 1435 | 1435 | 5.25 | 1.7266 | 0.5438 | 0.0001 |  |  | 0 | 745850 | 478516 | -536 | 150 | 0 | 128
260.632 | 260.632 | 1436 | 1436 | 4.34 | 35.6269 | 5.3424 | 0.0117 |  |  | 10 | 184326 | 245361 | 3030 | 188 | 0 | 160
260.684 | 260.684 | 1437 | 1437 | 5.24 | 1.7266 | 0.5376 | 0.0001 |  |  | 0 | 181885 | 472412 | -2204 | 150 | 0 | 128
260.699 | 260.699 | 1438 | 1438 | 4.07 | 59.0644 | 7.1916 | 0.0212 |  |  | 9 | 195313 | 197754 | 302 | 282 | 0 | 240
260.723 | 260.723 | 1439 | 1439 | 3.62 | 315.4121 | 27.7283 | 0.3149 |  |  | 34 | 194092 | 180664 | 88 | 235 | 75 | 200
260.773 | 260.773 | 1440 | 1440 | 5.17 | 1.7266 | 0.5259 | 0.0001 |  |  | 0 | 185547 | 469971 | 384 | 150 | 0 | 128
260.837 | 260.837 | 1441 | 1441 | 4.1 | 449.7247 | 62.8055 | 1.6157 |  |  | 117 | 184326 | 274658 | 166 | 140 | 141 | 119
260.86 | 260.86 | 1442 | 1442 | 3.92 | 38.1036 | 5.1076 | 0.0107 |  |  | 6 | 159912 | 174561 | 80 | 205 | 68 | 174
260.959 | 260.959 | 1443 | 1443 | 4.37 | 31.2676 | 4.2561 | 0.0074 |  |  | 7 | 184326 | 233154 | 183 | 262 | 156 | 223
260.976 | 260.976 | 1444 | 1444 | 4.75 | 23.211 | 3.02 | 0.0037 |  |  | 4 | 184326 | 379639 | 156 | 77 | 133 | 65
261.006 | 261.006 | 1445 | 1445 | 4.04 | 56.6583 | 8.2745 | 0.028 |  |  | 18 | 181885 | 191650 | -28 | 226 | 0 | 192
261.031 | 261.031 | 1446 | 1446 | 4.23 | 28.3027 | 4.3242 | 0.0077 |  |  | 10 | 183105 | 191650 | 94 | 212 | 80 | 180
261.079 | 261.079 | 1447 | 1447 | 4.5 | 21.502 | 3.2011 | 0.0042 |  |  | 5 | 181885 | 200195 | -3219 | 241 | 0 | 205
261.124 | 261.124 | 1448 | 1448 | 4.04 | 53.2403 | 8.2136 | 0.0276 |  |  | 18 | 181885 | 197754 | 60 | 211 | 51 | 179
261.213 | 261.213 | 1449 | 1449 | 4.37 | 32.7325 | 5.3471 | 0.0117 |  |  | 10 | 184326 | 302734 | 197 | 251 | 167 | 213
261.231 | 261.231 | 1450 | 1450 | 4.11 | 41.9746 | 6.8995 | 0.0195 |  |  | 15 | 181885 | 187988 | 38 | 229 | 32 | 195
261.33 | 261.33 | 1451 | 1451 | 5.18 | 1.7266 | 0.5406 | 0.0001 |  |  | 0 | 180664 | 468750 | -131 | 150 | 0 | 128
261.362 | 261.362 | 1452 | 1452 | 4.08 | 29.3145 | 4.3167 | 0.0076 |  |  | 6 | 142822 | 184326 | 62 | 144 | 53 | 122
261.433 | 261.433 | 1453 | 1453 | 5.18 | 1.2383 | 0.5397 | 0.0001 |  |  | 0 | 178223 | 467529 | 669 | 150 | 0 | 128
261.45 | 261.45 | 1454 | 1454 | 4.27 | 41.2421 | 4.6344 | 0.0088 |  |  | 5 | 194092 | 219727 | 173 | 155 | 147 | 132
261.521 | 261.521 | 1455 | 1455 | 4.3 | 33.2208 | 4.2806 | 0.0075 |  |  | 8 | 180664 | 195313 | 220 | 155 | 187 | 132
261.569 | 261.569 | 1456 | 1456 | 4.35 | 52.752 | 4.9916 | 0.0102 |  |  | 9 | 180664 | 219727 | 281 | 117 | 239 | 99
261.605 | 261.605 | 1457 | 1457 | 4.39 | 23.9434 | 3.1966 | 0.0042 |  |  | 4 | 183105 | 196533 | -48 | 253 | 0 | 215
261.645 | 261.645 | 1458 | 1458 | 5.23 | 1.2383 | 0.5344 | 0.0001 |  |  | 0 | 180664 | 471191 | 804 | 150 | 0 | 128
261.691 | 261.691 | 1459 | 1459 | 4.53 | 25.4083 | 3.3108 | 0.0045 |  |  | 6 | 184326 | 228271 | -1029 | 115 | 0 | 98
261.763 | 261.763 | 1460 | 1460 | 5.19 | 1.2383 | 0.5386 | 0.0001 |  |  | 0 | 180664 | 450439 | 640 | 150 | 0 | 128
261.776 | 261.776 | 1461 | 1461 | 4.71 | 32.4883 | 4.1571 | 0.0071 |  |  | 4 | 194092 | 322266 | 309 | 157 | 0 | 133
261.798 | 261.798 | 1462 | 1462 | 4.29 | 20.5254 | 1.3719 | 0.0008 |  |  | 1 | 184326 | 327148 | 349 | 150 | 0 | 128
261.807 | 261.807 | 1463 | 1463 | 4.53 | 24.92 | 2.849 | 0.0033 |  |  | 5 | 180664 | 218506 | 150 | 348 | 128 | 0
261.839 | 261.839 | 1464 | 1464 | 5.21 | 1.7266 | 0.5297 | 0.0001 |  |  | 0 | 332031 | 468750 | -554 | 150 | 0 | 128
261.863 | 261.863 | 1465 | 1465 | 5.11 | 1.2383 | 0.5259 | 0.0001 |  |  | 0 | 180664 | 456543 | 1274 | 150 | 0 | 128
261.903 | 261.903 | 1466 | 1466 | 3.52 | 110.8575 | 14.5288 | 0.0865 |  |  | 27 | 180664 | 180664 | 76 | 293 | 65 | 249
261.929 | 261.929 | 1467 | 1467 | 5.16 | 1.7266 | 0.5342 | 0.0001 |  |  | 0 | 175781 | 466309 | 124 | 150 | 105 | 128
261.996 | 261.996 | 1468 | 1468 | 4.42 | 29.3145 | 3.2195 | 0.0042 |  |  | 3 | 150146 | 192871 | 150 | 103 | 128 | 88
262.017 | 262.017 | 1469 | 1469 | 4.77 | 23.4551 | 2.6538 | 0.0029 |  |  | 4 | 181885 | 300293 | -250 | 148 | 0 | 126
262.062 | 262.062 | 1470 | 1470 | 4 | 63.9825 | 8.1869 | 0.0275 |  |  | 18 | 180664 | 187988 | 230 | 192 | 196 | 163
262.154 | 262.154 | 1471 | 1471 | 5.23 | 1.2383 | 0.5338 | 0.0001 |  |  | 0 | 181885 | 482178 | 142 | 150 | 121 | 128
262.167 | 262.167 | 1472 | 1472 | 4.09 | 55.1934 | 8.1219 | 0.027 |  |  | 15 | 181885 | 197754 | 60 | 231 | 51 | 196
262.187 | 262.187 | 1473 | 1473 | 4.54 | 23.4551 | 3.0258 | 0.0038 |  |  | 5 | 183105 | 208740 | -6 | 22 | 0 | 19
262.235 | 262.235 | 1474 | 1474 | 3.99 | 45.4278 | 6.5676 | 0.0177 |  |  | 18 | 180664 | 185547 | 76 | 243 | 65 | 207
262.289 | 262.289 | 1475 | 1475 | 3.91 | 91.3262 | 14.6173 | 0.0875 |  |  | 45 | 181885 | 186768 | 229 | 121 | 195 | 103
262.329 | 262.329 | 1476 | 1476 | 4.31 | 30.2911 | 5.2633 | 0.0113 |  |  | 12 | 183105 | 202637 | -50 | 211 | 0 | 179
262.435 | 262.435 | 1477 | 1477 | 4.18 | 27.8144 | 4.2057 | 0.0072 |  |  | 8 | 181885 | 192871 | -58 | 161 | 0 | 137
262.453 | 262.453 | 1478 | 1478 | 4.28 | 29.5586 | 4.5681 | 0.0085 |  |  | 12 | 181885 | 197754 | 327 | 149 | 0 | 127
262.501 | 262.501 | 1479 | 1479 | 5.15 | 1.2383 | 0.5445 | 0.0001 |  |  | 0 | 187988 | 466309 | 870 | 150 | 0 | 128
262.558 | 262.558 | 1480 | 1480 | 5.2 | 1.2383 | 0.532 | 0.0001 |  |  | 0 | 181885 | 457764 | 494 | 150 | 0 | 128
262.613 | 262.613 | 1481 | 1481 | 4.14 | 43.4394 | 6.3812 | 0.0167 |  |  | 11 | 183105 | 230713 | 115 | 174 | 98 | 148
262.682 | 262.682 | 1482 | 1482 | 5.19 | 1.7266 | 0.5317 | 0.0001 |  |  | 0 | 183105 | 468750 | -1812 | 150 | 0 | 128
262.7 | 262.7 | 1483 | 1483 | 4.14 | 56.6583 | 8.5529 | 0.03 |  |  | 18 | 181885 | 187988 | 257 | 273 | 218 | 232
262.779 | 262.779 | 1484 | 1484 | 3.32 | 177.2285 | 23.6923 | 0.2299 |  |  | 39 | 194092 | 183105 | 190 | 154 | 162 | 131
262.788 | 262.788 | 1485 | 1485 | 3.8 | 231.9512 | 32.9407 | 0.4445 |  |  | 90 | 183105 | 186768 | 229 | 142 | 195 | 121
262.849 | 262.849 | 1486 | 1486 | 4.34 | 27.8497 | 4.693 | 0.009 |  |  | 7 | 185547 | 197754 | 77 | 121 | 65 | 103
262.865 | 262.865 | 1487 | 1487 | 3.35 | 55.6464 | 12.636 | 0.0654 |  |  | 20 | 57373 | 148926 | -849 | 195 | 0 | 166
262.906 | 262.906 | 1488 | 1488 | 4.32 | 34.1973 | 4.7111 | 0.0091 |  |  | 10 | 181885 | 196533 | -1983 | 130 | 0 | 111
262.978 | 262.978 | 1489 | 1489 | 4.18 | 356.4629 | 31.2638 | 0.4004 |  |  | 35 | 301514 | 305176 | 207 | 163 | 176 | 139
263.054 | 263.054 | 1490 | 1490 | 4.1 | 55.6464 | 5.9191 | 0.0144 |  |  | 8 | 183105 | 201416 | 38 | 161 | 32 | 137
263.07 | 263.07 | 1491 | 1491 | 4.27 | 52.0196 | 6.0285 | 0.0149 |  |  | 11 | 184326 | 220947 | 150 | 134 | 128 | 114
263.112 | 263.112 | 1492 | 1492 | 5.23 | 1.2383 | 0.5314 | 0.0001 |  |  | 0 | 395508 | 450439 | 340 | 150 | 0 | 128
263.144 | 263.144 | 1493 | 1493 | 4.26 | 27.6055 | 3.6249 | 0.0054 |  |  | 7 | 180664 | 187988 | 285 | 163 | 242 | 139
263.214 | 263.214 | 1494 | 1494 | 5.12 | 1.2383 | 0.5366 | 0.0001 |  |  | 0 | 180664 | 466309 | 1372 | 150 | 0 | 128
263.252 | 263.252 | 1495 | 1495 | 5.2 | 1.2383 | 0.5269 | 0.0001 |  |  | 0 | 81787 | 467529 | 3522 | 150 | 0 | 128
263.288 | 263.288 | 1496 | 1496 | 4.36 | 44.4512 | 4.8822 | 0.0098 |  |  | 7 | 195313 | 198975 | 218 | 224 | 185 | 190
263.346 | 263.346 | 1497 | 1497 | 3.73 | 475.08 | 66.8087 | 1.8282 |  |  | 101 | 183105 | 184326 | 222 | 148 | 189 | 126
263.44 | 263.44 | 1498 | 1498 | 5.15 | 1.7266 | 0.5143 | 0.0001 |  |  | 0 | 169678 | 447998 | 10 | 150 | 9 | 128
263.478 | 263.478 | 1499 | 1499 | 3.54 | 483.4161 | 52.5203 | 1.1298 |  |  | 82 | 179443 | 175781 | 187 | 52 | 159 | 44
263.547 | 263.547 | 1500 | 1500 | 4.34 | 33.2208 | 4.0588 | 0.0067 |  |  | 5 | 175781 | 205078 | -3097 | 170 | 0 | 145
263.624 | 263.624 | 1501 | 1501 | 5.13 | 1.2383 | 0.54 | 0.0001 |  |  | 0 | 136719 | 454102 | 187 | 150 | 159 | 128
263.637 | 263.637 | 1502 | 1502 | 4.43 | 29.3145 | 3.0438 | 0.0038 |  |  | 5 | 183105 | 349121 | 87 | 151 | 74 | 128
263.672 | 263.672 | 1503 | 1503 | 3.83 | 62.5176 | 7.6862 | 0.0242 |  |  | 20 | 180664 | 181885 | 76 | 86 | 65 | 73
263.705 | 263.705 | 1504 | 1504 | 4.47 | 25.6524 | 4.1336 | 0.007 |  |  | 9 | 181885 | 196533 | 259 | 162 | 220 | 138
263.751 | 263.751 | 1505 | 1505 | 4.1 | 80.0958 | 9.0837 | 0.0338 |  |  | 21 | 180664 | 190430 | 226 | 145 | 192 | 123
263.815 | 263.815 | 1506 | 1506 | 4.42 | 25.8613 | 3.5067 | 0.005 |  |  | 9 | 180664 | 198975 | 351 | 254 | 0 | 216
263.934 | 263.934 | 1507 | 1507 | 5.28 | 1.7266 | 0.5371 | 0.0001 |  |  | 0 | 185547 | 473633 | -1699 | 150 | 0 | 128
263.945 | 263.945 | 1508 | 1508 | 4.55 | 23.9434 | 2.7404 | 0.0031 |  |  | 4 | 180664 | 206299 | -845 | 146 | 0 | 124
263.974 | 263.974 | 1509 | 1509 | 5.2 | 1.7266 | 0.5362 | 0.0001 |  |  | 0 | 3673096 | 460205 | -3845 | 150 | 0 | 128
264.018 | 264.018 | 1510 | 1510 | 4.14 | 32.4883 | 6.0134 | 0.0148 |  |  | 15 | 181885 | 213623 | 272 | 168 | 231 | 143
264.094 | 264.094 | 1511 | 1511 | 4.41 | 23.6993 | 3.4504 | 0.0049 |  |  | 5 | 184326 | 198975 | 230 | 204 | 196 | 173
264.164 | 264.164 | 1512 | 1512 | 4.45 | 35.1739 | 4.2848 | 0.0075 |  |  | 7 | 183105 | 274658 | 343 | 142 | 0 | 121
264.229 | 264.229 | 1513 | 1513 | 4.5 | 46.8316 | 3.7832 | 0.0059 |  |  | 7 | 183105 | 198975 | 150 | 158 | 128 | 134
264.24 | 264.24 | 1514 | 1514 | 4.46 | 21.502 | 3.1495 | 0.0041 |  |  | 7 | 180664 | 205078 | -249 | 165 | 0 | 140
264.282 | 264.282 | 1515 | 1515 | 3.9 | 50.3106 | 7.3245 | 0.022 |  |  | 18 | 180664 | 183105 | 78 | 139 | 66 | 118
264.35 | 264.35 | 1516 | 1516 | 5.2 | 1.2383 | 0.5501 | 0.0001 |  |  | 0 | 183105 | 438232 | 451 | 150 | 0 | 128
264.387 | 264.387 | 1517 | 1517 | 4.09 | 50.5547 | 5.4953 | 0.0124 |  |  | 9 | 180664 | 192871 | 228 | 235 | 194 | 200
264.397 | 264.397 | 1518 | 1518 | 4.63 | 83.9667 | 7.6251 | 0.0238 |  |  | 7 | 179443 | 362549 | 265 | 187 | 225 | 159
264.455 | 264.455 | 1519 | 1519 | 4.43 | 24.1876 | 3.3038 | 0.0045 |  |  | 6 | 180664 | 207520 | 288 | 251 | 245 | 213
264.518 | 264.518 | 1520 | 1520 | 4.29 | 25.4083 | 3.5307 | 0.0051 |  |  | 7 | 180664 | 186768 | 150 | 75 | 128 | 64
264.584 | 264.584 | 1521 | 1521 | 4.21 | 24.4317 | 3.5035 | 0.005 |  |  | 4 | 189209 | 191650 | 200 | 149 | 170 | 127
264.651 | 264.651 | 1522 | 1522 | 4.93 | 21.2579 | 2.0653 | 0.0017 |  |  | 2 | 180664 | 373535 | -3038 | 423 | 0 | 0
264.714 | 264.714 | 1523 | 1523 | 5.16 | 1.7266 | 0.5473 | 0.0001 |  |  | 0 | 195313 | 474854 | -396 | 150 | 0 | 128
264.726 | 264.726 | 1524 | 1524 | 4.13 | 106.9512 | 12.4835 | 0.0638 |  |  | 22 | 181885 | 252686 | 175 | 231 | 149 | 196
264.77 | 264.77 | 1525 | 1525 | 4.38 | 18.8165 | 2.7823 | 0.0032 |  |  | 4 | 140381 | 194092 | 300 | 148 | 255 | 126
264.833 | 264.833 | 1526 | 1526 | 5.16 | 1.2383 | 0.5404 | 0.0001 |  |  | 0 | 180664 | 466309 | 559 | 150 | 0 | 128
264.868 | 264.868 | 1527 | 1527 | 5.21 | 1.2383 | 0.5323 | 0.0001 |  |  | 0 | 185547 | 474854 | 1006 | 150 | 0 | 128
264.952 | 264.952 | 1528 | 1528 | 4.6 | 23.4551 | 3.2401 | 0.0043 |  |  | 5 | 181885 | 200195 | -1047 | 160 | 0 | 136
264.965 | 264.965 | 1529 | 1529 | 4.02 | 84.9786 | 8.8098 | 0.0318 |  |  | 15 | 180664 | 187988 | 233 | 207 | 198 | 176
265.05 | 265.05 | 1530 | 1530 | 4.12 | 44.4512 | 6.2776 | 0.0161 |  |  | 17 | 183105 | 187988 | 154 | 152 | 131 | 129
265.125 | 265.125 | 1531 | 1531 | 5.22 | 1.2383 | 0.5349 | 0.0001 |  |  | 0 | 184326 | 473633 | 259 | 150 | 220 | 128
265.144 | 265.144 | 1532 | 1532 | 3.71 | 89.8614 | 16.6967 | 0.1142 |  |  | 27 | 195313 | 183105 | 711 | 292 | 0 | 248
265.218 | 265.218 | 1533 | 1533 | 4.06 | 83.5137 | 9.5908 | 0.0377 |  |  | 12 | 195313 | 202637 | 134 | 279 | 114 | 237
265.227 | 265.227 | 1534 | 1534 | 4.06 | 47.3456 | 6.385 | 0.0167 |  |  | 10 | 194092 | 195313 | -260 | 255 | 0 | 217
265.29 | 265.29 | 1535 | 1535 | 5.21 | 1.7266 | 0.5256 | 0.0001 |  |  | 0 | 351563 | 472412 | -2949 | 150 | 0 | 128
265.325 | 265.325 | 1536 | 1536 | 4.03 | 68.3417 | 9.0134 | 0.0333 |  |  | 19 | 183105 | 186768 | -14 | 154 | 0 | 131
265.339 | 265.339 | 1537 | 1537 | 4.6 | 21.9903 | 2.9215 | 0.0035 |  |  | 5 | 180664 | 216064 | 151 | 133 | 128 | 113
265.368 | 265.368 | 1538 | 1538 | 4.02 | 53.205 | 7.4097 | 0.0225 |  |  | 11 | 183105 | 198975 | 2274 | 155 | 0 | 132
265.406 | 265.406 | 1539 | 1539 | 4.77 | 18.084 | 1.072 | 0.0005 |  |  | 1 | 185547 | 357666 | 150 | 150 | 128 | 128
265.451 | 265.451 | 1540 | 1540 | 4.24 | 56.6583 | 5.9724 | 0.0146 |  |  | 8 | 184326 | 245361 | 268 | 156 | 228 | 133
265.485 | 265.485 | 1541 | 1541 | 5.11 | 1.7266 | 0.5609 | 0.0001 |  |  | 0 | 180664 | 421143 | 634 | 150 | 0 | 128
265.531 | 265.531 | 1542 | 1542 | 5.17 | 1.7266 | 0.5473 | 0.0001 |  |  | 0 | 180664 | 461426 | 663 | 150 | 0 | 128
265.566 | 265.566 | 1543 | 1543 | 4.38 | 55.6817 | 7.0172 | 0.0202 |  |  | 9 | 184326 | 274658 | 158 | 153 | 134 | 130
265.639 | 265.639 | 1544 | 1544 | 5.17 | 1.7266 | 0.5323 | 0.0001 |  |  | 0 | 183105 | 469971 | -2375 | 150 | 0 | 128
265.647 | 265.647 | 1545 | 1545 | 4.72 | 21.9903 | 2.3361 | 0.0022 |  |  | 2 | 185547 | 279541 | 149 | 203 | 127 | 173
265.671 | 265.671 | 1546 | 1546 | 5.13 | 1.7266 | 0.6272 | 0.0002 |  |  | 1 | 1221 | 415039 | 1505 | 150 | 0 | 128
265.678 | 265.678 | 1547 | 1547 | 4.11 | 73.2598 | 7.2354 | 0.0214 |  |  | 10 | 184326 | 238037 | 285 | 156 | 242 | 133
265.701 | 265.701 | 1548 | 1548 | 4.59 | 38.1036 | 3.8686 | 0.0061 |  |  | 6 | 180664 | 294189 | -50 | 134 | 0 | 114
265.715 | 265.715 | 1549 | 1549 | 4.39 | 29.8028 | 4.3222 | 0.0077 |  |  | 9 | 181885 | 192871 | -51 | 161 | 0 | 137
265.739 | 265.739 | 1550 | 1550 | 4.27 | 59.0997 | 7.8333 | 0.0251 |  |  | 14 | 183105 | 297852 | 1 | 150 | 1 | 128
265.784 | 265.784 | 1551 | 1551 | 4.22 | 58.0878 | 7.8822 | 0.0254 |  |  | 11 | 184326 | 200195 | 113 | 191 | 96 | 162
265.836 | 265.836 | 1552 | 1552 | 5.24 | 1.2383 | 0.5227 | 0.0001 |  |  | 0 | 196533 | 476074 | 305 | 150 | 0 | 128
265.895 | 265.895 | 1553 | 1553 | 5.19 | 1.7266 | 0.5407 | 0.0001 |  |  | 0 | 572510 | 471191 | 533 | 150 | 0 | 128
265.927 | 265.927 | 1554 | 1554 | 4.17 | 28.791 | 4.6561 | 0.0089 |  |  | 10 | 180664 | 191650 | -3310 | 126 | 0 | 107
265.986 | 265.986 | 1555 | 1555 | 3.38 | 485.3339 | 66.3179 | 1.8014 |  |  | 133 | 180664 | 151367 | 90 | 211 | 77 | 179
266.092 | 266.092 | 1556 | 1556 | 5.15 | 1.7266 | 0.5245 | 0.0001 |  |  | 0 | 180664 | 465088 | -1261 | 150 | 0 | 128
266.104 | 266.104 | 1557 | 1557 | 4.39 | 43.2305 | 4.8564 | 0.0097 |  |  | 10 | 180664 | 202637 | 270 | 148 | 230 | 126
266.124 | 266.124 | 1558 | 1558 | 4.15 | 35.6622 | 5.3625 | 0.0118 |  |  | 12 | 180664 | 185547 | 78 | 149 | 66 | 127
266.22 | 266.22 | 1559 | 1559 | 5.19 | 21.7461 | 2.0212 | 0.0017 |  |  | 1 | 181885 | 406494 | 3537 | 410 | 0 | 0
266.271 | 266.271 | 1560 | 1560 | 5.14 | 1.2383 | 0.5277 | 0.0001 |  |  | 0 | 194092 | 484619 | 747 | 150 | 0 | 128
266.308 | 266.308 | 1561 | 1561 | 5.21 | 1.2383 | 0.5367 | 0.0001 |  |  | 0 | 195313 | 458984 | 4233 | 150 | 0 | 128
266.348 | 266.348 | 1562 | 1562 | 4.44 | 34.1973 | 4.1045 | 0.0069 |  |  | 6 | 184326 | 205078 | 149 | 182 | 127 | 155
266.419 | 266.419 | 1563 | 1563 | 5.15 | 1.7266 | 0.5508 | 0.0001 |  |  | 0 | 375977 | 454102 | -27 | 150 | 0 | 128
266.456 | 266.456 | 1564 | 1564 | 4.19 | 36.3593 | 5.4332 | 0.0121 |  |  | 11 | 184326 | 186768 | 351 | 171 | 0 | 145
266.52 | 266.52 | 1565 | 1565 | 4.14 | 34.1973 | 5.637 | 0.013 |  |  | 14 | 183105 | 186768 | 81 | 89 | 69 | 76
266.591 | 266.591 | 1566 | 1566 | 4.19 | 28.791 | 4.1555 | 0.0071 |  |  | 5 | 180664 | 186768 | 183 | 160 | 156 | 136
266.602 | 266.602 | 1567 | 1567 | 4.22 | 28.3379 | 4.3836 | 0.0079 |  |  | 11 | 180664 | 189209 | 78 | 165 | 66 | 140
266.656 | 266.656 | 1568 | 1568 | 4.94 | 18.8165 | 2.0016 | 0.0016 |  |  | 2 | 179443 | 332031 | -49 | 331 | 0 | 0
266.662 | 266.662 | 1569 | 1569 | 4.15 | 26.8731 | 4.2263 | 0.0073 |  |  | 8 | 180664 | 192871 | 123 | 104 | 105 | 88
266.706 | 266.706 | 1570 | 1570 | 3.82 | 209.002 | 26.8168 | 0.2946 |  |  | 52 | 181885 | 185547 | -29 | 134 | 0 | 114
266.78 | 266.78 | 1571 | 1571 | 4.51 | 25.4083 | 3.1759 | 0.0041 |  |  | 6 | 180664 | 209961 | 1744 | 188 | 0 | 160
266.787 | 266.787 | 1572 | 1572 | 4.17 | 101.0919 | 7.9349 | 0.0258 |  |  | 11 | 180664 | 208740 | 199 | 149 | 169 | 127
266.833 | 266.833 | 1573 | 1573 | 5.17 | 1.7266 | 0.527 | 0.0001 |  |  | 0 | 355225 | 468750 | -2491 | 150 | 0 | 128
266.857 | 266.857 | 1574 | 1574 | 4.5 | 28.8262 | 3.6876 | 0.0056 |  |  | 6 | 184326 | 198975 | -649 | 131 | 0 | 111
266.928 | 266.928 | 1575 | 1575 | 4.3 | 27.3614 | 3.3587 | 0.0046 |  |  | 4 | 194092 | 196533 | 149 | 229 | 127 | 195
266.999 | 266.999 | 1576 | 1576 | 5.21 | 1.7266 | 0.5482 | 0.0001 |  |  | 0 | 181885 | 460205 | -1701 | 150 | 0 | 128
267.008 | 267.008 | 1577 | 1577 | 4.29 | 34.6856 | 5.3789 | 0.0119 |  |  | 12 | 180664 | 192871 | 79 | 127 | 67 | 108
267.041 | 267.041 | 1578 | 1578 | 3.97 | 53.7286 | 8.2701 | 0.028 |  |  | 17 | 183105 | 189209 | 195 | 128 | 166 | 109
267.101 | 267.101 | 1579 | 1579 | 4.41 | 30.2558 | 4.2409 | 0.0074 |  |  | 5 | 183105 | 244141 | 216 | 202 | 184 | 172
267.117 | 267.117 | 1580 | 1580 | 4.38 | 22.4786 | 3.4195 | 0.0048 |  |  | 7 | 181885 | 192871 | -446 | 119 | 0 | 101
267.161 | 267.161 | 1581 | 1581 | 5.25 | 1.7266 | 0.5365 | 0.0001 |  |  | 0 | 488281 | 461426 | -2581 | 150 | 0 | 128
267.194 | 267.194 | 1582 | 1582 | 4.24 | 86.9317 | 7.4637 | 0.0228 |  |  | 13 | 180664 | 203857 | 198 | 284 | 168 | 241
267.264 | 267.264 | 1583 | 1583 | 5.09 | 1.7266 | 0.5389 | 0.0001 |  |  | 0 | 181885 | 468750 | -2351 | 150 | 0 | 128
267.302 | 267.302 | 1584 | 1584 | 5.19 | 1.7266 | 0.5395 | 0.0001 |  |  | 0 | 4881592 | 458984 | -1219 | 150 | 0 | 128
267.335 | 267.335 | 1585 | 1585 | 4.03 | 78.1074 | 10.0604 | 0.0415 |  |  | 19 | 183105 | 190430 | -15 | 196 | 0 | 167
267.362 | 267.362 | 1586 | 1586 | 4.12 | 35.418 | 5.0762 | 0.0106 |  |  | 10 | 180664 | 183105 | 273 | 225 | 232 | 191
267.414 | 267.414 | 1587 | 1587 | 4.49 | 23.211 | 3.2342 | 0.0043 |  |  | 4 | 141602 | 229492 | 375 | 152 | 0 | 129
267.454 | 267.454 | 1588 | 1588 | 4.23 | 69.3183 | 8.5993 | 0.0303 |  |  | 18 | 186768 | 263672 | 151 | 149 | 128 | 127
267.505 | 267.505 | 1589 | 1589 | 5.25 | 1.7266 | 0.5447 | 0.0001 |  |  | 0 | 960693 | 469971 | -1587 | 150 | 0 | 128
267.557 | 267.557 | 1590 | 1590 | 3.99 | 57.6348 | 11.431 | 0.0535 |  |  | 28 | 185547 | 189209 | -851 | 402 | 0 | 0
267.588 | 267.588 | 1591 | 1591 | 5.18 | 1.2383 | 0.538 | 0.0001 |  |  | 0 | 180664 | 462646 | 550 | 150 | 0 | 128
267.643 | 267.643 | 1592 | 1592 | 4.48 | 36.8476 | 5.1797 | 0.011 |  |  | 6 | 183105 | 322266 | 165 | 166 | 140 | 141
267.715 | 267.715 | 1593 | 1593 | 5.22 | 1.2383 | 0.5371 | 0.0001 |  |  | 0 | 148926 | 482178 | 3663 | 150 | 0 | 128
267.73 | 267.73 | 1594 | 1594 | 4.28 | 51.043 | 6.7104 | 0.0184 |  |  | 12 | 183105 | 228271 | 336 | 165 | 0 | 140
267.799 | 267.799 | 1595 | 1595 | 3.98 | 154.8028 | 19.0166 | 0.1481 |  |  | 34 | 185547 | 225830 | 268 | 157 | 228 | 133
267.882 | 267.882 | 1596 | 1596 | 5.16 | 1.7266 | 0.5434 | 0.0001 |  |  | 0 | 150146 | 463867 | -2130 | 150 | 0 | 128
267.897 | 267.897 | 1597 | 1597 | 4.59 | 22.9316 | 2.83 | 0.0033 |  |  | 4 | 184326 | 201416 | 150 | 0 | 128 | 0
267.922 | 267.922 | 1598 | 1598 | 5.13 | 1.7266 | 0.5577 | 0.0001 |  |  | 0 | 45166 | 449219 | -2391 | 150 | 0 | 128
267.928 | 267.928 | 1599 | 1599 | 4.39 | 26.1407 | 3.9451 | 0.0064 |  |  | 8 | 181885 | 201416 | 182 | 84 | 155 | 71
267.95 | 267.95 | 1600 | 1600 | 4.01 | 80.0958 | 9.9196 | 0.0403 |  |  | 19 | 183105 | 189209 | 128 | 292 | 109 | 248
267.969 | 267.969 | 1601 | 1601 | 3.61 | 425.7989 | 40.714 | 0.679 |  |  | 78 | 183105 | 185547 | 194 | 208 | 165 | 177
268.066 | 268.066 | 1602 | 1602 | 4.41 | 42.9864 | 4.385 | 0.0079 |  |  | 7 | 180664 | 207520 | 196 | 148 | 167 | 126
268.111 | 268.111 | 1603 | 1603 | 4.19 | 40.545 | 6.0201 | 0.0148 |  |  | 12 | 181885 | 191650 | 473 | 149 | 0 | 127
268.147 | 268.147 | 1604 | 1604 | 5.18 | 1.7266 | 0.5402 | 0.0001 |  |  | 0 | 185547 | 456543 | -1491 | 150 | 0 | 128
268.193 | 268.193 | 1605 | 1605 | 3.91 | 108.8691 | 14.083 | 0.0812 |  |  | 27 | 180664 | 190430 | 211 | 174 | 179 | 148
268.222 | 268.222 | 1606 | 1606 | 5.22 | 1.2383 | 0.5398 | 0.0001 |  |  | 0 | 577393 | 463867 | 400 | 150 | 0 | 128
268.289 | 268.289 | 1607 | 1607 | 3.74 | 1000.4706 | 196.4341 | 15.805 |  |  | 335 | 180664 | 189209 | 235 | 200 | 200 | 170
268.394 | 268.394 | 1608 | 1608 | 3.73 | 1000.4706 | 174.5866 | 12.4848 |  |  | 270 | 194092 | 187988 | 220 | 155 | 187 | 132
268.49 | 268.49 | 1609 | 1609 | 4.96 | 21.2579 | 2.2388 | 0.0021 |  |  | 3 | 180664 | 346680 | 2142 | 404 | 0 | 0
268.554 | 268.554 | 1610 | 1610 | 5.15 | 1.2383 | 0.5558 | 0.0001 |  |  | 0 | 117188 | 471191 | 425 | 150 | 0 | 128
268.59 | 268.59 | 1611 | 1611 | 5.12 | 1.7266 | 0.6797 | 0.0002 |  |  | 1 | 1221 | 438232 | 2397 | 150 | 0 | 128
268.622 | 268.622 | 1612 | 1612 | 4.25 | 43.9277 | 5.0601 | 0.0105 |  |  | 9 | 181885 | 220947 | 151 | 149 | 128 | 127
268.631 | 268.631 | 1613 | 1613 | 3.69 | 61.0528 | 12.2195 | 0.0612 |  |  | 30 | 180664 | 185547 | -252 | 71 | 0 | 60
268.691 | 268.691 | 1614 | 1614 | 5.02 | 1.7266 | 0.5583 | 0.0001 |  |  | 0 | 180664 | 452881 | -388 | 150 | 0 | 128
268.726 | 268.726 | 1615 | 1615 | 5.22 | 1.2383 | 0.5409 | 0.0001 |  |  | 0 | 183105 | 471191 | 173 | 150 | 147 | 128
268.76 | 268.76 | 1616 | 1616 | 4.19 | 39.0449 | 4.6412 | 0.0088 |  |  | 5 | 139160 | 190430 | 94 | 128 | 80 | 109
268.784 | 268.784 | 1617 | 1617 | 4.16 | 28.791 | 5.1057 | 0.0107 |  |  | 13 | 180664 | 192871 | -508 | 74 | 0 | 63
268.847 | 268.847 | 1618 | 1618 | 4.28 | 25.8613 | 4.0126 | 0.0066 |  |  | 7 | 183105 | 194092 | 142 | 164 | 121 | 139
268.908 | 268.908 | 1619 | 1619 | 4.52 | 28.8262 | 3.0687 | 0.0039 |  |  | 6 | 180664 | 198975 | 349 | 131 | 0 | 111
268.972 | 268.972 | 1620 | 1620 | 5.25 | 1.2383 | 0.5583 | 0.0001 |  |  | 0 | 181885 | 480957 | 443 | 150 | 0 | 128
268.991 | 268.991 | 1621 | 1621 | 4.26 | 37.0917 | 5.3794 | 0.0119 |  |  | 12 | 180664 | 195313 | -247 | 146 | 0 | 124
269.02 | 269.02 | 1622 | 1622 | 4.2 | 27.8144 | 4.1858 | 0.0072 |  |  | 7 | 183105 | 191650 | 72 | 168 | 61 | 143
269.065 | 269.065 | 1623 | 1623 | 3.84 | 154.3145 | 19.3093 | 0.1527 |  |  | 35 | 181885 | 184326 | -28 | 136 | 0 | 116
269.148 | 269.148 | 1624 | 1624 | 5.26 | 1.7266 | 0.5267 | 0.0001 |  |  | 0 | 1274414 | 469971 | 2510 | 150 | 0 | 128
269.184 | 269.184 | 1625 | 1625 | 4.51 | 36.3946 | 4.2763 | 0.0075 |  |  | 6 | 302734 | 300293 | 215 | 182 | 183 | 155
269.196 | 269.196 | 1626 | 1626 | 4.5 | 22.4786 | 3.296 | 0.0044 |  |  | 5 | 180664 | 285645 | 93 | 173 | 79 | 147
269.255 | 269.255 | 1627 | 1627 | 5.13 | 1.9708 | 0.7101 | 0.0002 |  |  | 1 | 1221 | 417480 | -1137 | 150 | 0 | 128
269.29 | 269.29 | 1628 | 1628 | 5.12 | 1.2383 | 0.5523 | 0.0001 |  |  | 0 | 183105 | 447998 | 685 | 150 | 0 | 128
269.31 | 269.31 | 1629 | 1629 | 4.1 | 301.7402 | 32.407 | 0.4302 |  |  | 47 | 302734 | 245361 | 186 | 151 | 158 | 128
269.389 | 269.389 | 1630 | 1630 | 4.13 | 76.1895 | 8.9592 | 0.0329 |  |  | 14 | 184326 | 195313 | 192 | 274 | 163 | 233
269.4 | 269.4 | 1631 | 1631 | 4.18 | 44.6601 | 6.403 | 0.0168 |  |  | 10 | 195313 | 195313 | 1499 | 149 | 0 | 127
269.461 | 269.461 | 1632 | 1632 | 5.2 | 1.7266 | 0.5365 | 0.0001 |  |  | 0 | 184326 | 456543 | -850 | 150 | 0 | 128
269.476 | 269.476 | 1633 | 1633 | 4.37 | 21.955 | 3.1083 | 0.004 |  |  | 7 | 180664 | 197754 | -48 | 228 | 0 | 194
269.498 | 269.498 | 1634 | 1634 | 4.01 | 75.7012 | 10.622 | 0.0462 |  |  | 29 | 180664 | 192871 | 240 | 228 | 204 | 194
269.507 | 269.507 | 1635 | 1635 | 4.25 | 28.3027 | 5.3955 | 0.0119 |  |  | 11 | 181885 | 207520 | 191 | 226 | 162 | 192
269.549 | 269.549 | 1636 | 1636 | 4.66 | 21.0137 | 2.6018 | 0.0028 |  |  | 4 | 184326 | 274658 | -2641 | 0 | 0 | 0
269.62 | 269.62 | 1637 | 1637 | 4.94 | 17.3516 | 1.8537 | 0.0014 |  |  | 2 | 180664 | 371094 | 150 | 196 | 128 | 167
269.637 | 269.637 | 1638 | 1638 | 4.2 | 25.4083 | 3.901 | 0.0062 |  |  | 6 | 141602 | 196533 | -567 | 79 | 0 | 67
269.677 | 269.677 | 1639 | 1639 | 4.2 | 27.3614 | 4.2413 | 0.0074 |  |  | 12 | 180664 | 187988 | 77 | 127 | 65 | 108
269.726 | 269.726 | 1640 | 1640 | 3.94 | 101.5449 | 13.9387 | 0.0796 |  |  | 28 | 181885 | 189209 | -15 | 149 | 0 | 127
269.841 | 269.841 | 1641 | 1641 | 4.58 | 20.7696 | 2.6336 | 0.0028 |  |  | 4 | 180664 | 231934 | 2541 | 375 | 0 | 0
269.851 | 269.851 | 1642 | 1642 | 4.18 | 40.3008 | 5.7107 | 0.0134 |  |  | 12 | 184326 | 225830 | 212 | 135 | 180 | 115
269.89 | 269.89 | 1643 | 1643 | 5.19 | 1.2383 | 0.5441 | 0.0001 |  |  | 0 | 183105 | 472412 | 239 | 150 | 203 | 128
269.923 | 269.923 | 1644 | 1644 | 4.57 | 19.0606 | 2.5531 | 0.0027 |  |  | 4 | 183105 | 247803 | -1046 | 66 | 0 | 56
269.991 | 269.991 | 1645 | 1645 | 5.18 | 1.7266 | 0.5543 | 0.0001 |  |  | 0 | 1906738 | 476074 | -2069 | 150 | 0 | 128
270.026 | 270.026 | 1646 | 1646 | 4.02 | 69.3183 | 9.5727 | 0.0375 |  |  | 18 | 180664 | 186768 | -27 | 161 | 0 | 137
270.042 | 270.042 | 1647 | 1647 | 4.18 | 44.9395 | 7.2553 | 0.0216 |  |  | 12 | 184326 | 223389 | 233 | 160 | 198 | 136
270.133 | 270.133 | 1648 | 1648 | 2.88 | 47.3456 | 13.621 | 0.076 |  |  | 51 | 45166 | 137939 | 152 | 227 | 129 | 193
270.213 | 270.213 | 1649 | 1649 | 5.13 | 1.7266 | 0.5589 | 0.0001 |  |  | 0 | 184326 | 454102 | -2413 | 150 | 0 | 128
270.227 | 270.227 | 1650 | 1650 | 4.42 | 47.3809 | 4.8163 | 0.0095 |  |  | 8 | 184326 | 234375 | 287 | 189 | 244 | 161
270.248 | 270.248 | 1651 | 1651 | 4.45 | 21.0137 | 2.9873 | 0.0037 |  |  | 5 | 183105 | 229492 | -1045 | -76 | 0 | 0
270.261 | 270.261 | 1652 | 1652 | 4.09 | 75.2129 | 8.234 | 0.0278 |  |  | 18 | 180664 | 189209 | 192 | 223 | 163 | 190
270.347 | 270.347 | 1653 | 1653 | 3.48 | 81.5606 | 15.1576 | 0.0941 |  |  | 34 | 180664 | 167236 | -77 | 110 | 0 | 94
270.421 | 270.421 | 1654 | 1654 | 4.38 | 27.1172 | 4.5058 | 0.0083 |  |  | 8 | 183105 | 268555 | 1863 | 262 | 0 | 223
270.429 | 270.429 | 1655 | 1655 | 4.33 | 26.3848 | 3.9326 | 0.0063 |  |  | 8 | 180664 | 194092 | -50 | 143 | 0 | 122
270.493 | 270.493 | 1656 | 1656 | 4.86 | 25.6524 | 2.5226 | 0.0026 |  |  | 3 | 197754 | 299072 | -50 | 428 | 0 | 0
270.556 | 270.556 | 1657 | 1657 | 4.13 | 92.7911 | 10.5698 | 0.0458 |  |  | 16 | 196533 | 220947 | 57 | 131 | 48 | 111
270.571 | 270.571 | 1658 | 1658 | 4.03 | 47.8692 | 6.7393 | 0.0186 |  |  | 11 | 184326 | 186768 | 235 | 200 | 200 | 170
270.608 | 270.608 | 1659 | 1659 | 4.68 | 23.211 | 2.8079 | 0.0032 |  |  | 4 | 184326 | 242920 | 1944 | 149 | 0 | 127
270.657 | 270.657 | 1660 | 1660 | 3.96 | 176.7754 | 17.1278 | 0.1202 |  |  | 31 | 184326 | 201416 | 154 | 33 | 131 | 28
270.777 | 270.777 | 1661 | 1661 | 4.28 | 30.5352 | 4.5599 | 0.0085 |  |  | 7 | 179443 | 200195 | 189 | 149 | 161 | 127
270.79 | 270.79 | 1662 | 1662 | 4.17 | 57.1113 | 7.2022 | 0.0212 |  |  | 15 | 180664 | 191650 | 254 | 143 | 216 | 122
270.881 | 270.881 | 1663 | 1663 | 4.53 | 22.4433 | 2.896 | 0.0034 |  |  | 6 | 180664 | 244141 | 152 | 171 | 129 | 145
270.962 | 270.962 | 1664 | 1664 | 4.39 | 38.836 | 4.6196 | 0.0087 |  |  | 9 | 183105 | 206299 | 239 | 145 | 203 | 123
271.032 | 271.032 | 1665 | 1665 | 4.46 | 28.8262 | 4.4263 | 0.008 |  |  | 8 | 184326 | 246582 | -247 | 149 | 0 | 127
271.039 | 271.039 | 1666 | 1666 | 4.15 | 35.6622 | 5.6504 | 0.0131 |  |  | 14 | 180664 | 189209 | 80 | 137 | 68 | 116
271.102 | 271.102 | 1667 | 1667 | 4.18 | 50.3106 | 7.0107 | 0.0201 |  |  | 12 | 180664 | 233154 | 229 | 190 | 195 | 162
271.165 | 271.165 | 1668 | 1668 | 4.29 | 26.8731 | 4.6599 | 0.0089 |  |  | 6 | 180664 | 196533 | 109 | 129 | 93 | 110
271.178 | 271.178 | 1669 | 1669 | 4.34 | 32.4883 | 4.4671 | 0.0082 |  |  | 8 | 178223 | 207520 | 187 | 151 | 159 | 128
271.22 | 271.22 | 1670 | 1670 | 4.16 | 39.0801 | 6.0946 | 0.0152 |  |  | 12 | 181885 | 191650 | -2812 | 136 | 0 | 116
271.288 | 271.288 | 1671 | 1671 | 4.53 | 22.2344 | 2.7138 | 0.003 |  |  | 5 | 184326 | 250244 | 276 | 152 | 235 | 129
271.338 | 271.338 | 1672 | 1672 | 4.34 | 50.3106 | 5.5244 | 0.0125 |  |  | 9 | 184326 | 273438 | 228 | 180 | 194 | 153
271.361 | 271.361 | 1673 | 1673 | 3.08 | 138.166 | 42.3661 | 0.7352 |  |  | 88 | 178223 | 146484 | -341 | 148 | 0 | 126
271.407 | 271.407 | 1674 | 1674 | 3.95 | 72.7715 | 8.6389 | 0.0306 |  |  | 17 | 180664 | 192871 | 222 | 150 | 189 | 128
271.533 | 271.533 | 1675 | 1675 | 4.17 | 40.7891 | 4.8689 | 0.0097 |  |  | 9 | 196533 | 200195 | 1023 | 152 | 0 | 129
271.582 | 271.582 | 1676 | 1676 | 4.29 | 38.0683 | 6.007 | 0.0148 |  |  | 7 | 181885 | 214844 | 248 | 193 | 211 | 164
271.655 | 271.655 | 1677 | 1677 | 5.16 | 1.2383 | 0.5405 | 0.0001 |  |  | 0 | 184326 | 450439 | 155 | 150 | 132 | 128
271.662 | 271.662 | 1678 | 1678 | 2.94 | 337.3847 | 96.4615 | 3.8113 |  |  | 228 | 179443 | 140381 | 1592 | 189 | 0 | 161
271.685 | 271.685 | 1679 | 1679 | 3.84 | 1000.4706 | 480.1323 | 94.4239 |  |  | 790 | 194092 | 198975 | 143 | 112 | 122 | 95
271.693 | 271.693 | 1680 | 1680 | 3.5 | 762.7129 | 66.1118 | 1.7903 |  |  | 58 | 166016 | 177002 | 144 | 166 | 122 | 141
271.765 | 271.765 | 1681 | 1681 | 3.72 | 762.7129 | 41.2131 | 0.6957 |  |  | 28 | 180664 | 192871 | 144 | 114 | 122 | 97
271.772 | 271.772 | 1682 | 1682 | 3.81 | 762.7129 | 30.2744 | 0.3754 |  |  | 25 | 178223 | 255127 | 146 | 130 | 124 | 111
271.817 | 271.817 | 1683 | 1683 | 3.8 | 762.7129 | 30.4105 | 0.3788 |  |  | 21 | 57373 | 253906 | 146 | 87 | 124 | 74
271.842 | 271.842 | 1684 | 1684 | 3.81 | 762.7129 | 30.8364 | 0.3895 |  |  | 24 | 183105 | 252686 | 146 | 139 | 124 | 118
271.894 | 271.894 | 1685 | 1685 | 3.5 | 1000.4706 | 211.4334 | 18.3108 |  |  | 284 | 194092 | 169678 | 475 | 142 | 0 | 121
272.021 | 272.021 | 1686 | 1686 | 3.81 | 762.7129 | 31.445 | 0.405 |  |  | 38 | 181885 | 256348 | 146 | 132 | 124 | 112
272.094 | 272.094 | 1687 | 1687 | 3.61 | 762.7129 | 64.549 | 1.7066 |  |  | 134 | 180664 | 190430 | 146 | 153 | 124 | 130
272.1 | 272.1 | 1688 | 1688 | 3.94 | 1000.7148 | 818.9668 | 274.7215 |  |  | 2354 | 179443 | 198975 | 157 | 150 | 133 | 128
272.19 | 272.19 | 1689 | 1689 | 3.12 | 1000.4706 | 707.3375 | 204.9337 |  |  | 1073 | 45166 | 164795 | 148 | 155 | 126 | 132
272.234 | 272.234 | 1690 | 1690 | 3.8 | 762.7129 | 52.1234 | 1.1128 |  |  | 98 | 181885 | 203857 | -79 | 150 | 0 | 128
272.334 | 272.334 | 1691 | 1691 | 3.82 | 762.7129 | 32.7345 | 0.4389 |  |  | 36 | 179443 | 250244 | 146 | 133 | 124 | 113
272.418 | 272.418 | 1692 | 1692 | 3.84 | 48.8458 | 10.1919 | 0.0425 |  |  | 15 | 180664 | 194092 | 172 | 152 | 146 | 129
272.428 | 272.428 | 1693 | 1693 | 4.08 | 66.8769 | 11.6336 | 0.0554 |  |  | 20 | 184326 | 214844 | 182 | 186 | 155 | 158
272.49 | 272.49 | 1694 | 1694 | 3.97 | 53.205 | 10.0442 | 0.0413 |  |  | 21 | 180664 | 192871 | 252 | 150 | 214 | 128
272.506 | 272.506 | 1695 | 1695 | 3.91 | 42.4981 | 7.9134 | 0.0257 |  |  | 10 | 142822 | 192871 | 149 | 37 | 127 | 31
272.551 | 272.551 | 1696 | 1696 | 3.79 | 1000.4706 | 180.7618 | 13.3836 |  |  | 260 | 178223 | 185547 | 161 | 162 | 137 | 138
272.576 | 272.576 | 1697 | 1697 | 4.08 | 174.8223 | 20.4992 | 0.1721 |  |  | 21 | 179443 | 246582 | -1566 | 135 | 0 | 115
272.688 | 272.688 | 1698 | 1698 | 4.02 | 155.2911 | 8.6221 | 0.0305 |  |  | 8 | 180664 | 218506 | 160 | 149 | 136 | 127
272.738 | 272.738 | 1699 | 1699 | 3.97 | 93.2794 | 10.2351 | 0.0429 |  |  | 18 | 185547 | 198975 | 137 | 123 | 116 | 105
272.818 | 272.818 | 1700 | 1700 | 3.98 | 57.5996 | 9.2952 | 0.0354 |  |  | 18 | 181885 | 195313 | 11 | 153 | 9 | 130
272.834 | 272.834 | 1701 | 1701 | 4.27 | 74.7247 | 9.6748 | 0.0383 |  |  | 15 | 306396 | 307617 | 210 | 175 | 179 | 149
272.876 | 272.876 | 1702 | 1702 | 3.94 | 33.2208 | 6.1465 | 0.0155 |  |  | 10 | 179443 | 202637 | 348 | 149 | 0 | 127
272.947 | 272.947 | 1703 | 1703 | 4.06 | 63.9825 | 8.2653 | 0.028 |  |  | 14 | 184326 | 220947 | 285 | 240 | 242 | 204
272.959 | 272.959 | 1704 | 1704 | 3.81 | 85.4669 | 12.3027 | 0.062 |  |  | 22 | 179443 | 196533 | 133 | 85 | 113 | 72
273.002 | 273.002 | 1705 | 1705 | 4.03 | 200.2129 | 16.1123 | 0.1063 |  |  | 18 | 144043 | 224609 | 288 | 142 | 245 | 121
273.084 | 273.084 | 1706 | 1706 | 4.11 | 42.254 | 7.2128 | 0.0213 |  |  | 12 | 187988 | 192871 | 325 | 158 | 0 | 134
273.1 | 273.1 | 1707 | 1707 | 4.02 | 52.2285 | 10.1387 | 0.0421 |  |  | 17 | 179443 | 214844 | -2396 | 149 | 0 | 127
273.14 | 273.14 | 1708 | 1708 | 4.07 | 111.3105 | 15.0055 | 0.0922 |  |  | 18 | 179443 | 257568 | 238 | 149 | 202 | 127
273.218 | 273.218 | 1709 | 1709 | 3.88 | 54.2169 | 6.3641 | 0.0166 |  |  | 11 | 189209 | 273438 | 327 | 152 | 0 | 129
273.225 | 273.225 | 1710 | 1710 | 3.8 | 229.9628 | 25.4397 | 0.2651 |  |  | 44 | 180664 | 190430 | -19 | 146 | 0 | 124
273.283 | 273.283 | 1711 | 1711 | 3.69 | 442.3652 | 46.6362 | 0.8909 |  |  | 75 | 183105 | 184326 | 138 | 169 | 117 | 144
273.363 | 273.363 | 1712 | 1712 | 4.02 | 50.7636 | 8.6722 | 0.0308 |  |  | 15 | 181885 | 283203 | 107 | 3 | 91 | 3
273.431 | 273.431 | 1713 | 1713 | 3.98 | 47.8339 | 8.3045 | 0.0282 |  |  | 13 | 185547 | 198975 | 239 | 251 | 203 | 213
273.444 | 273.444 | 1714 | 1714 | 4.04 | 45.3925 | 9.6311 | 0.038 |  |  | 18 | 141602 | 217285 | 104 | 157 | 88 | 133
273.504 | 273.504 | 1715 | 1715 | 4.21 | 39.5684 | 6.4077 | 0.0168 |  |  | 9 | 192871 | 253906 | -291 | 185 | 0 | 157
273.522 | 273.522 | 1716 | 1716 | 4.09 | 123.0645 | 15.1812 | 0.0944 |  |  | 25 | 194092 | 269775 | 229 | 146 | 195 | 124
273.563 | 273.563 | 1717 | 1717 | 4.07 | 52.752 | 9.0371 | 0.0335 |  |  | 16 | 181885 | 200195 | 590 | 145 | 0 | 123
273.632 | 273.632 | 1718 | 1718 | 3.83 | 52.752 | 7.5557 | 0.0234 |  |  | 12 | 179443 | 209961 | 33 | 175 | 28 | 149
273.647 | 273.647 | 1719 | 1719 | 3.92 | 88.8848 | 13.5683 | 0.0754 |  |  | 18 | 183105 | 228271 | 198 | 287 | 168 | 244
273.688 | 273.688 | 1720 | 1720 | 3.93 | 89.3378 | 15.1182 | 0.0936 |  |  | 31 | 181885 | 198975 | 210 | 231 | 179 | 196
273.769 | 273.769 | 1721 | 1721 | 3.97 | 110.8222 | 12.6979 | 0.066 |  |  | 23 | 141602 | 206299 | 223 | 204 | 190 | 173
273.838 | 273.838 | 1722 | 1722 | 4.05 | 101.0919 | 10.6478 | 0.0464 |  |  | 18 | 184326 | 230713 | 286 | 144 | 243 | 122
273.85 | 273.85 | 1723 | 1723 | 3.94 | 139.6661 | 16.5195 | 0.1118 |  |  | 27 | 195313 | 202637 | 130 | 136 | 111 | 116
273.893 | 273.893 | 1724 | 1724 | 3.83 | 104.9981 | 11.7335 | 0.0564 |  |  | 18 | 184326 | 224609 | 136 | 191 | 116 | 162
273.965 | 273.965 | 1725 | 1725 | 4 | 61.5411 | 9.469 | 0.0367 |  |  | 13 | 185547 | 202637 | 181 | 227 | 154 | 193
273.975 | 273.975 | 1726 | 1726 | 3.85 | 771.0137 | 130.1624 | 6.9395 |  |  | 230 | 184326 | 202637 | 272 | 166 | 231 | 141
274.037 | 274.037 | 1727 | 1727 | 4.03 | 157.2442 | 20.2005 | 0.1671 |  |  | 38 | 184326 | 239258 | 793 | 152 | 0 | 129
274.053 | 274.053 | 1728 | 1728 | 4.13 | 47.8692 | 5.8492 | 0.014 |  |  | 10 | 192871 | 201416 | 349 | 123 | 0 | 105
274.118 | 274.118 | 1729 | 1729 | 3.98 | 107.4395 | 19.2406 | 0.1516 |  |  | 26 | 194092 | 245361 | 174 | 91 | 148 | 77
274.131 | 274.131 | 1730 | 1730 | 3.72 | 96.6973 | 10.5287 | 0.0454 |  |  | 16 | 48828 | 196533 | 287 | 152 | 244 | 129
274.196 | 274.196 | 1731 | 1731 | 3.9 | 145.0372 | 20.9609 | 0.18 |  |  | 39 | 196533 | 242920 | 80 | 152 | 68 | 129
274.209 | 274.209 | 1732 | 1732 | 3.95 | 208.0254 | 32.6805 | 0.4375 |  |  | 51 | 185547 | 225830 | 135 | 150 | 115 | 128
274.279 | 274.279 | 1733 | 1733 | 3.83 | 139.1778 | 28.7838 | 0.3394 |  |  | 45 | 192871 | 222168 | 134 | 153 | 114 | 130
274.287 | 274.287 | 1734 | 1734 | 3.89 | 689.9238 | 80.4736 | 2.6526 |  |  | 128 | 181885 | 229492 | 104 | 384 | 88 | 0
274.368 | 274.368 | 1735 | 1735 | 3.82 | 148.9434 | 19.5061 | 0.1558 |  |  | 31 | 185547 | 190430 | 36 | 149 | 31 | 127
274.381 | 274.381 | 1736 | 1736 | 3.87 | 224.1387 | 28.7652 | 0.3389 |  |  | 41 | 150146 | 218506 | 284 | 169 | 241 | 144
274.448 | 274.448 | 1737 | 1737 | 3.91 | 546.8926 | 63.9834 | 1.6769 |  |  | 75 | 142822 | 214844 | 295 | 164 | 251 | 139
274.459 | 274.459 | 1738 | 1738 | 3.6 | 1000.4706 | 193.0831 | 15.2703 |  |  | 280 | 141602 | 185547 | 207 | 147 | 176 | 125
274.541 | 274.541 | 1739 | 1739 | 3.77 | 164.0801 | 25.1859 | 0.2598 |  |  | 34 | 151367 | 198975 | 2066 | 143 | 0 | 122
274.553 | 274.553 | 1740 | 1740 | 3.95 | 1000.4706 | 270.3403 | 29.9351 |  |  | 395 | 180664 | 206299 | 255 | 151 | 217 | 128
274.628 | 274.628 | 1741 | 1741 | 3.7 | 63.9825 | 16.9812 | 0.1181 |  |  | 34 | 180664 | 184326 | 213 | 133 | 181 | 113
274.707 | 274.707 | 1742 | 1742 | 3.91 | 203.1074 | 27.2227 | 0.3035 |  |  | 58 | 184326 | 203857 | 191 | 147 | 162 | 125
274.795 | 274.795 | 1743 | 1743 | 3.81 | 206.5253 | 19.1043 | 0.1495 |  |  | 29 | 185547 | 192871 | 281 | 150 | 239 | 128
274.803 | 274.803 | 1744 | 1744 | 3.86 | 1000.4706 | 225.2786 | 20.7874 |  |  | 373 | 183105 | 214844 | 159 | 124 | 135 | 105
274.87 | 274.87 | 1745 | 1745 | 3.63 | 1000.4706 | 78.5848 | 2.5295 |  |  | 56 | 197754 | 291748 | 159 | 144 | 135 | 122
274.881 | 274.881 | 1746 | 1746 | 3.64 | 1000.4706 | 82.5845 | 2.7936 |  |  | 70 | 177002 | 290527 | 159 | 169 | 135 | 144
274.947 | 274.947 | 1747 | 1747 | 3.63 | 1000.4706 | 77.5541 | 2.4636 |  |  | 44 | 192871 | 292969 | 159 | 148 | 135 | 126
274.959 | 274.959 | 1748 | 1748 | 3.71 | 1000.4706 | 277.2728 | 31.4901 |  |  | 678 | 181885 | 209961 | 166 | 163 | 141 | 139
274.998 | 274.998 | 1749 | 1749 | 3.65 | 1000.4706 | 103.2441 | 4.3661 |  |  | 165 | 184326 | 277100 | 159 | 157 | 135 | 133
275.095 | 275.095 | 1750 | 1750 | 3.91 | 1000.4706 | 506.5934 | 105.1185 |  |  | 724 | 183105 | 258789 | 163 | 142 | 139 | 121
275.174 | 275.174 | 1751 | 1751 | 3.64 | 1000.4706 | 81.99 | 2.7535 |  |  | 58 | 179443 | 291748 | 159 | 181 | 135 | 154
275.255 | 275.255 | 1752 | 1752 | 4.03 | 138.2012 | 16.5669 | 0.1124 |  |  | 23 | 180664 | 283203 | 90 | 152 | 77 | 129
275.272 | 275.272 | 1753 | 1753 | 4 | 80.5488 | 13.1761 | 0.0711 |  |  | 22 | 183105 | 231934 | 127 | 63 | 108 | 54
275.333 | 275.333 | 1754 | 1754 | 3.76 | 217.3028 | 45.8929 | 0.8627 |  |  | 55 | 321045 | 231934 | 161 | 160 | 137 | 136
275.35 | 275.35 | 1755 | 1755 | 4.01 | 159.6856 | 23.6123 | 0.2284 |  |  | 45 | 181885 | 266113 | 90 | 151 | 77 | 128
275.435 | 275.435 | 1756 | 1756 | 3.96 | 81.0723 | 15.3609 | 0.0966 |  |  | 31 | 181885 | 251465 | 90 | 155 | 77 | 132
275.444 | 275.444 | 1757 | 1757 | 3.91 | 373.5175 | 41.6271 | 0.7098 |  |  | 49 | 185547 | 230713 | 133 | 143 | 113 | 122
275.507 | 275.507 | 1758 | 1758 | 3.81 | 116.1933 | 15.1608 | 0.0941 |  |  | 25 | 194092 | 223389 | 196 | 241 | 167 | 205
275.522 | 275.522 | 1759 | 1759 | 4.06 | 37.127 | 6.1938 | 0.0157 |  |  | 12 | 181885 | 197754 | -2859 | 448 | 0 | 0
275.584 | 275.584 | 1760 | 1760 | 3.79 | 567.3652 | 68.6855 | 1.9324 |  |  | 92 | 183105 | 218506 | 133 | 153 | 113 | 130
275.6 | 275.6 | 1761 | 1761 | 3.85 | 131.3653 | 13.736 | 0.0773 |  |  | 19 | 180664 | 222168 | -76 | 144 | 0 | 122
275.677 | 275.677 | 1762 | 1762 | 4.05 | 94.7442 | 11.952 | 0.0585 |  |  | 20 | 183105 | 246582 | 92 | 142 | 78 | 121
275.694 | 275.694 | 1763 | 1763 | 3.95 | 74.6894 | 9.6262 | 0.038 |  |  | 14 | 186768 | 245361 | 133 | 150 | 113 | 128
275.734 | 275.734 | 1764 | 1764 | 4.09 | 71.795 | 10.3702 | 0.044 |  |  | 17 | 183105 | 224609 | 122 | 198 | 104 | 168
275.808 | 275.808 | 1765 | 1765 | 3.85 | 203.1426 | 27.9758 | 0.3206 |  |  | 35 | 184326 | 190430 | 49 | 198 | 42 | 168
275.819 | 275.819 | 1766 | 1766 | 3.94 | 211.4434 | 25.9037 | 0.2748 |  |  | 49 | 183105 | 257568 | 91 | 134 | 77 | 114
275.88 | 275.88 | 1767 | 1767 | 3.79 | 73.4687 | 11.5727 | 0.0549 |  |  | 21 | 195313 | 244141 | 1817 | 82 | 0 | 70
275.897 | 275.897 | 1768 | 1768 | 3.84 | 132.7949 | 19.08 | 0.1491 |  |  | 34 | 183105 | 211182 | 134 | 173 | 114 | 147
275.957 | 275.957 | 1769 | 1769 | 3.89 | 125.9942 | 19.6009 | 0.1574 |  |  | 28 | 183105 | 217285 | 127 | 126 | 108 | 107
275.975 | 275.975 | 1770 | 1770 | 3.87 | 175.3106 | 21.9598 | 0.1975 |  |  | 39 | 181885 | 218506 | 96 | 136 | 82 | 116
276.036 | 276.036 | 1771 | 1771 | 3.8 | 359.8456 | 57.7737 | 1.3672 |  |  | 96 | 184326 | 219727 | 246 | 150 | 209 | 128
276.053 | 276.053 | 1772 | 1772 | 3.85 | 166.5215 | 32.0534 | 0.4208 |  |  | 51 | 194092 | 223389 | 2032 | 148 | 0 | 126
276.137 | 276.137 | 1773 | 1773 | 3.9 | 170.3925 | 26.347 | 0.2843 |  |  | 44 | 186768 | 202637 | 114 | 138 | 97 | 117
276.147 | 276.147 | 1774 | 1774 | 4 | 98.1622 | 16.2049 | 0.1076 |  |  | 28 | 191650 | 229492 | 221 | 123 | 188 | 105
276.219 | 276.219 | 1775 | 1775 | 3.97 | 53.205 | 7.4651 | 0.0228 |  |  | 11 | 196533 | 213623 | 175 | 118 | 149 | 100
276.225 | 276.225 | 1776 | 1776 | 3.66 | 194.5624 | 23.0425 | 0.2175 |  |  | 35 | 194092 | 200195 | 161 | 127 | 137 | 108
276.285 | 276.285 | 1777 | 1777 | 3.88 | 155.7794 | 23.5928 | 0.228 |  |  | 39 | 194092 | 201416 | 1250 | 128 | 0 | 109
276.304 | 276.304 | 1778 | 1778 | 3.93 | 221.1738 | 30.5321 | 0.3818 |  |  | 52 | 186768 | 207520 | 114 | 293 | 97 | 249
276.365 | 276.365 | 1779 | 1779 | 4.05 | 406.7559 | 40.5143 | 0.6723 |  |  | 64 | 195313 | 255127 | 122 | 219 | 104 | 186
276.381 | 276.381 | 1780 | 1780 | 3.91 | 83.5137 | 16.2037 | 0.1075 |  |  | 28 | 185547 | 205078 | 1975 | -111 | 0 | 0
276.447 | 276.447 | 1781 | 1781 | 3.86 | 165.545 | 30.7594 | 0.3875 |  |  | 50 | 186768 | 203857 | 175 | 226 | 149 | 192
276.459 | 276.459 | 1782 | 1782 | 3.79 | 379.8652 | 84.015 | 2.8912 |  |  | 167 | 192871 | 198975 | 161 | 159 | 137 | 135
276.535 | 276.535 | 1783 | 1783 | 3.84 | 843.2794 | 103.3612 | 4.376 |  |  | 156 | 181885 | 201416 | 154 | 150 | 131 | 128
276.633 | 276.633 | 1784 | 1784 | 3.83 | 544.9042 | 56.3491 | 1.3006 |  |  | 98 | 183105 | 200195 | -2842 | 150 | 0 | 128
276.647 | 276.647 | 1785 | 1785 | 3.8 | 544.9042 | 49.2484 | 0.9934 |  |  | 79 | 183105 | 197754 | -520 | 131 | 0 | 111
276.719 | 276.719 | 1786 | 1786 | 3.89 | 300.7636 | 43.1082 | 0.7612 |  |  | 78 | 192871 | 200195 | 191 | 200 | 162 | 170
276.725 | 276.725 | 1787 | 1787 | 3.81 | 688.4942 | 120.1606 | 5.914 |  |  | 207 | 187988 | 197754 | -35 | 148 | 0 | 126
276.805 | 276.805 | 1788 | 1788 | 3.81 | 1000.4706 | 632.2913 | 163.7549 |  |  | 904 | 195313 | 195313 | 268 | 136 | 228 | 116
276.819 | 276.819 | 1789 | 1789 | 3.82 | 184.8321 | 32.2928 | 0.4271 |  |  | 50 | 181885 | 197754 | 139 | 150 | 118 | 128
276.858 | 276.858 | 1790 | 1790 | 3.79 | 107.9278 | 18.3925 | 0.1386 |  |  | 35 | 185547 | 196533 | -2614 | 216 | 0 | 184
276.942 | 276.942 | 1791 | 1791 | 3.87 | 1000.4706 | 230.3983 | 21.743 |  |  | 434 | 194092 | 200195 | 144 | 164 | 122 | 139
276.959 | 276.959 | 1792 | 1792 | 3.16 | 111.3458 | 31.0718 | 0.3955 |  |  | 89 | 48828 | 162354 | -3339 | 163 | 0 | 139
277.032 | 277.032 | 1793 | 1793 | 3.9 | 133.8067 | 25.5122 | 0.2666 |  |  | 48 | 180664 | 195313 | 2747 | 156 | 0 | 133
277.037 | 277.037 | 1794 | 1794 | 3.68 | 375.9942 | 60.4456 | 1.4965 |  |  | 118 | 183105 | 183105 | 206 | 153 | 175 | 130
277.116 | 277.116 | 1795 | 1795 | 3.62 | 174.334 | 26.6789 | 0.2915 |  |  | 41 | 142822 | 186768 | 280 | 147 | 238 | 125
277.131 | 277.131 | 1796 | 1796 | 3.68 | 422.8692 | 74.605 | 2.2798 |  |  | 94 | 150146 | 187988 | -2370 | 165 | 0 | 140
277.203 | 277.203 | 1797 | 1797 | 3.66 | 287.6153 | 55.8294 | 1.2767 |  |  | 97 | 180664 | 183105 | 1170 | 157 | 0 | 133
277.209 | 277.209 | 1798 | 1798 | 3.68 | 1000.4706 | 580.0945 | 137.8343 |  |  | 1093 | 148926 | 185547 | 1379 | 150 | 0 | 128
277.298 | 277.298 | 1799 | 1799 | 3.48 | 823.7128 | 114.5674 | 5.3763 |  |  | 201 | 180664 | 183105 | 3730 | 150 | 0 | 128
277.308 | 277.308 | 1800 | 1800 | 3.87 | 178.2403 | 21.7557 | 0.1939 |  |  | 28 | 191650 | 200195 | 241 | 157 | 205 | 133
277.332 | 277.332 | 1801 | 1801 | 3.77 | 335.4316 | 48.1383 | 0.9492 |  |  | 78 | 187988 | 197754 | 103 | 150 | 88 | 128
277.392 | 277.392 | 1802 | 1802 | 3.85 | 88.8848 | 13.4032 | 0.0736 |  |  | 31 | 184326 | 200195 | 295 | 217 | 251 | 184
277.468 | 277.468 | 1803 | 1803 | 4.01 | 78.5956 | 11.1601 | 0.051 |  |  | 19 | 179443 | 207520 | 193 | 174 | 164 | 148
277.569 | 277.569 | 1804 | 1804 | 3.95 | 97.1856 | 14.6881 | 0.0884 |  |  | 22 | 192871 | 200195 | 151 | 151 | 128 | 128
277.584 | 277.584 | 1805 | 1805 | 3.82 | 223.6152 | 24.4533 | 0.2449 |  |  | 48 | 181885 | 189209 | 162 | 163 | 138 | 139
277.646 | 277.646 | 1806 | 1806 | 4.02 | 135.7598 | 18.3453 | 0.1379 |  |  | 31 | 195313 | 203857 | 275 | 139 | 234 | 118
277.662 | 277.662 | 1807 | 1807 | 3.25 | 118.67 | 28.548 | 0.3338 |  |  | 49 | 179443 | 161133 | 292 | 150 | 248 | 128
277.706 | 277.706 | 1808 | 1808 | 3.8 | 236.3105 | 37.0266 | 0.5615 |  |  | 54 | 183105 | 214844 | 99 | 258 | 84 | 219
277.732 | 277.732 | 1809 | 1809 | 3.73 | 90.8027 | 15.0181 | 0.0924 |  |  | 27 | 180664 | 214844 | 90 | 143 | 77 | 122
277.798 | 277.798 | 1810 | 1810 | 3.79 | 114.7285 | 15.5072 | 0.0985 |  |  | 19 | 183105 | 225830 | 144 | 149 | 122 | 127
277.907 | 277.907 | 1811 | 1811 | 3.77 | 99.627 | 18.6588 | 0.1426 |  |  | 36 | 180664 | 192871 | 279 | 133 | 237 | 113
277.913 | 277.913 | 1812 | 1812 | 3.94 | 234.3574 | 26.8974 | 0.2963 |  |  | 32 | 181885 | 225830 | 259 | 154 | 220 | 131
277.984 | 277.984 | 1813 | 1813 | 4.12 | 27.1172 | 4.2279 | 0.0073 |  |  | 7 | 180664 | 207520 | 1650 | 150 | 0 | 128
277.991 | 277.991 | 1814 | 1814 | 4.03 | 105.9394 | 13.5017 | 0.0747 |  |  | 23 | 180664 | 223389 | 99 | 141 | 84 | 120
278.055 | 278.055 | 1815 | 1815 | 3.57 | 640.1191 | 89.6756 | 3.2939 |  |  | 129 | 142822 | 158691 | 131 | 231 | 111 | 196
278.069 | 278.069 | 1816 | 1816 | 3.92 | 251.4825 | 31.248 | 0.3999 |  |  | 50 | 194092 | 200195 | 249 | 241 | 212 | 205
278.14 | 278.14 | 1817 | 1817 | 3.7 | 86.4434 | 12.0706 | 0.0597 |  |  | 28 | 180664 | 189209 | 147 | 311 | 125 | 0
278.147 | 278.147 | 1818 | 1818 | 3.91 | 243.6347 | 31.0564 | 0.3951 |  |  | 43 | 183105 | 238037 | 162 | 177 | 138 | 150
278.209 | 278.209 | 1819 | 1819 | 3.89 | 72.248 | 10.8993 | 0.0487 |  |  | 17 | 181885 | 220947 | 160 | 333 | 136 | 0
278.225 | 278.225 | 1820 | 1820 | 3.85 | 52.7167 | 9.0785 | 0.0338 |  |  | 12 | 180664 | 209961 | 913 | 301 | 0 | 0
278.263 | 278.263 | 1821 | 1821 | 3.71 | 183.0878 | 24.1931 | 0.2397 |  |  | 37 | 184326 | 179443 | 77 | 149 | 65 | 127
278.344 | 278.344 | 1822 | 1822 | 3.74 | 85.9199 | 9.1387 | 0.0342 |  |  | 11 | 181885 | 219727 | 162 | 149 | 138 | 127
278.35 | 278.35 | 1823 | 1823 | 3.82 | 94.2206 | 19.5067 | 0.1559 |  |  | 26 | 194092 | 213623 | 114 | 108 | 97 | 92
278.419 | 278.419 | 1824 | 1824 | 3.96 | 87.3847 | 14.0021 | 0.0803 |  |  | 26 | 184326 | 203857 | 90 | 152 | 77 | 129
278.428 | 278.428 | 1825 | 1825 | 3.92 | 59.5527 | 9.5806 | 0.0376 |  |  | 15 | 196533 | 198975 | 160 | 126 | 136 | 107
278.493 | 278.493 | 1826 | 1826 | 3.89 | 198.7481 | 27.9402 | 0.3198 |  |  | 46 | 194092 | 201416 | 150 | 132 | 128 | 112
278.506 | 278.506 | 1827 | 1827 | 3.42 | 620.5878 | 135.0416 | 7.4696 |  |  | 193 | 185547 | 184326 | 314 | 150 | 0 | 128
278.578 | 278.578 | 1828 | 1828 | 3.85 | 540.0214 | 84.7396 | 2.9413 |  |  | 157 | 194092 | 200195 | 344 | 140 | 0 | 119
278.584 | 278.584 | 1829 | 1829 | 4.13 | 1000.4706 | 450.9358 | 83.2893 |  |  | 981 | 183105 | 270996 | 182 | 150 | 155 | 128
278.671 | 278.671 | 1830 | 1830 | 3.89 | 562.4824 | 73.8587 | 2.2344 |  |  | 114 | 180664 | 220947 | 273 | 150 | 232 | 128
278.678 | 278.678 | 1831 | 1831 | 3.89 | 453.1426 | 70.4799 | 2.0347 |  |  | 146 | 195313 | 202637 | 274 | 131 | 233 | 111
278.765 | 278.765 | 1832 | 1832 | 3.73 | 139.1425 | 22.5339 | 0.208 |  |  | 30 | 194092 | 201416 | 99 | 150 | 84 | 128
278.772 | 278.772 | 1833 | 1833 | 3.9 | 146.0137 | 27.9013 | 0.3189 |  |  | 46 | 195313 | 203857 | 274 | 162 | 233 | 138
278.843 | 278.843 | 1834 | 1834 | 3.79 | 327.6544 | 44.8586 | 0.8242 |  |  | 70 | 184326 | 197754 | 296 | 157 | 252 | 133
278.85 | 278.85 | 1835 | 1835 | 3.79 | 139.1425 | 26.1495 | 0.2801 |  |  | 32 | 197754 | 200195 | 161 | 152 | 137 | 129
278.938 | 278.938 | 1836 | 1836 | 3.92 | 147.4786 | 17.371 | 0.1236 |  |  | 27 | 194092 | 207520 | 172 | 122 | 146 | 104
278.944 | 278.944 | 1837 | 1837 | 3.91 | 78.1426 | 13.7243 | 0.0772 |  |  | 26 | 183105 | 200195 | 53 | 196 | 45 | 167
279.02 | 279.02 | 1838 | 1838 | 3.86 | 179.7051 | 21.1701 | 0.1836 |  |  | 36 | 194092 | 197754 | 171 | 170 | 145 | 145
279.037 | 279.037 | 1839 | 1839 | 4.06 | 1000.4706 | 489.8604 | 98.2889 |  |  | 894 | 194092 | 247803 | 158 | 159 | 134 | 135
279.081 | 279.081 | 1840 | 1840 | 3.35 | 537.127 | 159.552 | 10.4271 |  |  | 251 | 180664 | 155029 | 108 | 150 | 92 | 128
279.107 | 279.107 | 1841 | 1841 | 3.54 | 301.7754 | 43.1196 | 0.7616 |  |  | 73 | 179443 | 175781 | 232 | 151 | 197 | 128
279.251 | 279.251 | 1842 | 1842 | 4.05 | 1000.4706 | 425.7067 | 74.2303 |  |  | 471 | 181885 | 285645 | 178 | 153 | 151 | 130
279.346 | 279.346 | 1843 | 1843 | 3.85 | 90.3144 | 13.7579 | 0.0775 |  |  | 21 | 184326 | 197754 | 264 | 103 | 224 | 88
279.416 | 279.416 | 1844 | 1844 | 3.68 | 273.9081 | 32.5443 | 0.4338 |  |  | 44 | 184326 | 184326 | 163 | 60 | 139 | 51
279.428 | 279.428 | 1845 | 1845 | 3.93 | 36.1152 | 7.7249 | 0.0244 |  |  | 10 | 194092 | 196533 | -2010 | 95 | 0 | 81
279.494 | 279.494 | 1846 | 1846 | 3.85 | 128.4003 | 15.102 | 0.0934 |  |  | 18 | 195313 | 212402 | 160 | 222 | 136 | 189
279.507 | 279.507 | 1847 | 1847 | 4.25 | 33.9532 | 4.6795 | 0.009 |  |  | 8 | 181885 | 197754 | 195 | 149 | 166 | 127
279.571 | 279.571 | 1848 | 1848 | 4.04 | 66.9122 | 8.2314 | 0.0278 |  |  | 11 | 194092 | 218506 | 199 | 263 | 169 | 224
279.584 | 279.584 | 1849 | 1849 | 3.72 | 1000.4706 | 142.3405 | 8.2988 |  |  | 224 | 187988 | 191650 | 238 | 154 | 202 | 131
279.625 | 279.625 | 1850 | 1850 | 4.23 | 21.2226 | 3.2806 | 0.0044 |  |  | 5 | 183105 | 190430 | 43 | 184 | 37 | 156
279.675 | 279.675 | 1851 | 1851 | 3.97 | 279.3145 | 29.6325 | 0.3597 |  |  | 40 | 178223 | 220947 | 219 | 212 | 186 | 180
279.758 | 279.758 | 1852 | 1852 | 4.32 | 37.0917 | 4.7691 | 0.0093 |  |  | 7 | 185547 | 233154 | 129 | 149 | 110 | 127
279.772 | 279.772 | 1853 | 1853 | 4.13 | 37.58 | 5.8011 | 0.0138 |  |  | 10 | 178223 | 200195 | 65 | 159 | 55 | 135
279.812 | 279.812 | 1854 | 1854 | 4.16 | 38.0683 | 5.1652 | 0.0109 |  |  | 6 | 181885 | 236816 | 133 | 149 | 113 | 127
279.885 | 279.885 | 1855 | 1855 | 4.34 | 33.4649 | 4.0899 | 0.0069 |  |  | 5 | 195313 | 229492 | 202 | 156 | 172 | 133
279.897 | 279.897 | 1856 | 1856 | 3.97 | 95.6855 | 9.9909 | 0.0409 |  |  | 15 | 194092 | 230713 | 133 | 155 | 113 | 132
279.937 | 279.937 | 1857 | 1857 | 3.91 | 196.3067 | 22.1809 | 0.2015 |  |  | 26 | 195313 | 242920 | 119 | 182 | 101 | 155
280.011 | 280.011 | 1858 | 1858 | 4.16 | 77.6191 | 9.2825 | 0.0353 |  |  | 15 | 194092 | 230713 | 161 | 149 | 137 | 127
280.023 | 280.023 | 1859 | 1859 | 3.99 | 87.873 | 10.0057 | 0.041 |  |  | 11 | 185547 | 216064 | 129 | 153 | 110 | 130
280.081 | 280.081 | 1860 | 1860 | 3.98 | 60.5645 | 10.1886 | 0.0425 |  |  | 21 | 184326 | 201416 | -145 | 144 | 0 | 122
280.153 | 280.153 | 1861 | 1861 | 4.03 | 92.3028 | 11.8153 | 0.0572 |  |  | 17 | 190430 | 227051 | 643 | 180 | 0 | 153
280.162 | 280.162 | 1862 | 1862 | 3.74 | 1000.4706 | 388.6745 | 61.8774 |  |  | 569 | 184326 | 189209 | 154 | 256 | 131 | 218
280.224 | 280.224 | 1863 | 1863 | 3.66 | 489.7285 | 56.365 | 1.3013 |  |  | 82 | 184326 | 197754 | 161 | 187 | 137 | 159
280.241 | 280.241 | 1864 | 1864 | 3.79 | 219.7442 | 21.156 | 0.1833 |  |  | 31 | 183105 | 197754 | 253 | 260 | 215 | 221
280.309 | 280.309 | 1865 | 1865 | 4.25 | 32.4883 | 5.3224 | 0.0116 |  |  | 8 | 194092 | 202637 | 329 | 249 | 0 | 212
280.32 | 280.32 | 1866 | 1866 | 3.85 | 93.2794 | 14.8571 | 0.0904 |  |  | 19 | 195313 | 225830 | 3471 | 270 | 0 | 230
280.358 | 280.358 | 1867 | 1867 | 3.67 | 258.7714 | 28.2639 | 0.3272 |  |  | 42 | 195313 | 195313 | 127 | 76 | 108 | 65
280.433 | 280.433 | 1868 | 1868 | 3.81 | 162.58 | 31.2726 | 0.4006 |  |  | 45 | 147705 | 195313 | 193 | 129 | 164 | 110
280.444 | 280.444 | 1869 | 1869 | 3.9 | 82.0489 | 14.9481 | 0.0915 |  |  | 23 | 195313 | 197754 | 2607 | 149 | 0 | 127
280.511 | 280.511 | 1870 | 1870 | 3.84 | 110.3339 | 15.3736 | 0.0968 |  |  | 26 | 195313 | 196533 | 145 | 150 | 123 | 128
280.524 | 280.524 | 1871 | 1871 | 4.34 | 30.2911 | 4.7085 | 0.0091 |  |  | 7 | 183105 | 218506 | 149 | 156 | 127 | 133
280.585 | 280.585 | 1872 | 1872 | 3.89 | 207.9902 | 23.0651 | 0.2179 |  |  | 31 | 184326 | 207520 | 134 | 240 | 114 | 204
280.6 | 280.6 | 1873 | 1873 | 3.68 | 826.6425 | 128.2861 | 6.7409 |  |  | 247 | 184326 | 196533 | 160 | 153 | 136 | 130
280.64 | 280.64 | 1874 | 1874 | 3.75 | 311.9941 | 29.9185 | 0.3666 |  |  | 49 | 194092 | 194092 | 254 | 149 | 216 | 127
280.72 | 280.72 | 1875 | 1875 | 3.93 | 67.4004 | 11.0287 | 0.0498 |  |  | 16 | 189209 | 195313 | 47 | -150 | 40 | 0
280.786 | 280.786 | 1876 | 1876 | 3.72 | 69.8066 | 10.0425 | 0.0413 |  |  | 19 | 195313 | 198975 | 90 | 121 | 77 | 103
280.803 | 280.803 | 1877 | 1877 | 3.94 | 28.791 | 4.7833 | 0.0094 |  |  | 8 | 180664 | 197754 | -3377 | 123 | 0 | 105
280.841 | 280.841 | 1878 | 1878 | 3.83 | 80.0605 | 11.6127 | 0.0552 |  |  | 20 | 186768 | 195313 | 104 | 196 | 88 | 167
280.924 | 280.924 | 1879 | 1879 | 3.75 | 178.7286 | 22.444 | 0.2063 |  |  | 34 | 184326 | 186768 | 48 | 30 | 41 | 26
280.994 | 280.994 | 1880 | 1880 | 3.99 | 71.7597 | 10.8994 | 0.0487 |  |  | 14 | 194092 | 201416 | 131 | 78 | 111 | 66
281.006 | 281.006 | 1881 | 1881 | 4.06 | 31.7559 | 5.9365 | 0.0144 |  |  | 8 | 177002 | 200195 | 299 | 150 | 254 | 128
281.05 | 281.05 | 1882 | 1882 | 3.72 | 78.6309 | 9.7623 | 0.039 |  |  | 13 | 147705 | 203857 | 101 | 123 | 86 | 105
281.08 | 281.08 | 1883 | 1883 | 3.91 | 64.4355 | 13.435 | 0.0739 |  |  | 24 | 181885 | 200195 | 105 | 153 | 89 | 130
281.129 | 281.129 | 1884 | 1884 | 3.37 | 149.6758 | 26.904 | 0.2965 |  |  | 43 | 146484 | 178223 | 154 | 157 | 131 | 133
281.31 | 281.31 | 1885 | 1885 | 3.99 | 73.7481 | 13.5226 | 0.0749 |  |  | 29 | 183105 | 196533 | 96 | 133 | 82 | 113
281.319 | 281.319 | 1886 | 1886 | 3.87 | 102.0331 | 11.8987 | 0.058 |  |  | 20 | 183105 | 195313 | 254 | 170 | 216 | 145
281.379 | 281.379 | 1887 | 1887 | 3.98 | 34.1973 | 7.4093 | 0.0225 |  |  | 14 | 185547 | 197754 | -2741 | 149 | 0 | 127
281.397 | 281.397 | 1888 | 1888 | 3.32 | 297.3809 | 74.4384 | 2.2696 |  |  | 115 | 185547 | 168457 | 354 | 163 | 0 | 139
281.474 | 281.474 | 1889 | 1889 | 3.82 | 118.67 | 14.9615 | 0.0917 |  |  | 21 | 141602 | 192871 | 2 | 122 | 2 | 104
281.492 | 281.492 | 1890 | 1890 | 4.18 | 69.3536 | 10.09 | 0.0417 |  |  | 20 | 184326 | 195313 | 125 | 260 | 106 | 221
281.554 | 281.554 | 1891 | 1891 | 3.87 | 97.1856 | 15.6014 | 0.0997 |  |  | 29 | 179443 | 179443 | 169 | 149 | 144 | 127
281.569 | 281.569 | 1892 | 1892 | 4.02 | 58.0878 | 9.2639 | 0.0352 |  |  | 16 | 186768 | 192871 | 44 | -96 | 37 | 0
281.632 | 281.632 | 1893 | 1893 | 4 | 51.7754 | 6.3006 | 0.0163 |  |  | 9 | 189209 | 191650 | 144 | 150 | 122 | 128
281.701 | 281.701 | 1894 | 1894 | 4.19 | 32.7325 | 5.4676 | 0.0122 |  |  | 9 | 194092 | 196533 | 108 | 232 | 92 | 197
281.711 | 281.711 | 1895 | 1895 | 3.82 | 168.4747 | 21.4623 | 0.1887 |  |  | 30 | 181885 | 187988 | 160 | 158 | 136 | 134
281.75 | 281.75 | 1896 | 1896 | 4.08 | 62.5176 | 7.9011 | 0.0256 |  |  | 13 | 186768 | 200195 | 97 | 153 | 82 | 130
281.819 | 281.819 | 1897 | 1897 | 4.01 | 64.4355 | 8.0526 | 0.0266 |  |  | 14 | 180664 | 197754 | 226 | 150 | 192 | 128
281.834 | 281.834 | 1898 | 1898 | 4.21 | 50.7636 | 6.2711 | 0.0161 |  |  | 10 | 194092 | 233154 | 288 | 187 | 245 | 159
281.871 | 281.871 | 1899 | 1899 | 4.32 | 34.1973 | 4.1238 | 0.007 |  |  | 5 | 189209 | 213623 | 62 | 286 | 53 | 243
281.9 | 281.9 | 1900 | 1900 | 4.01 | 48.3575 | 8.1285 | 0.0271 |  |  | 15 | 183105 | 187988 | 152 | -109 | 129 | 0
281.988 | 281.988 | 1901 | 1901 | 3.91 | 40.5097 | 6.3604 | 0.0166 |  |  | 6 | 181885 | 187988 | 259 | 347 | 220 | 0
282.006 | 282.006 | 1902 | 1902 | 4.09 | 62.9706 | 7.6345 | 0.0239 |  |  | 9 | 194092 | 220947 | 104 | 149 | 88 | 127
282.042 | 282.042 | 1903 | 1903 | 4.28 | 40.998 | 5.4226 | 0.012 |  |  | 8 | 195313 | 229492 | 104 | 148 | 88 | 126
282.066 | 282.066 | 1904 | 1904 | 3.98 | 90.8027 | 11.8507 | 0.0575 |  |  | 17 | 194092 | 198975 | 179 | 293 | 152 | 249
282.116 | 282.116 | 1905 | 1905 | 3.69 | 188.0059 | 24.8812 | 0.2536 |  |  | 36 | 179443 | 186768 | 72 | 152 | 61 | 129
282.217 | 282.217 | 1906 | 1906 | 4.1 | 66.9122 | 9.4963 | 0.0369 |  |  | 19 | 194092 | 198975 | -250 | 213 | 0 | 181
282.227 | 282.227 | 1907 | 1907 | 3.87 | 146.9903 | 15.6132 | 0.0998 |  |  | 23 | 184326 | 190430 | 153 | 130 | 130 | 111
282.286 | 282.286 | 1908 | 1908 | 4.03 | 73.7128 | 9.5472 | 0.0373 |  |  | 14 | 181885 | 200195 | 327 | 271 | 0 | 230
282.303 | 282.303 | 1909 | 1909 | 3.91 | 81.5253 | 12.8773 | 0.0679 |  |  | 25 | 187988 | 198975 | 176 | 61 | 150 | 52
282.342 | 282.342 | 1910 | 1910 | 4.03 | 42.0098 | 6.5251 | 0.0174 |  |  | 12 | 194092 | 219727 | 95 | 147 | 81 | 125
282.413 | 282.413 | 1911 | 1911 | 4.06 | 52.2285 | 8.6557 | 0.0307 |  |  | 15 | 192871 | 203857 | 1074 | 186 | 0 | 158
282.428 | 282.428 | 1912 | 1912 | 3.76 | 178.7286 | 41.1848 | 0.6948 |  |  | 73 | 189209 | 194092 | 73 | 150 | 62 | 128
282.471 | 282.471 | 1913 | 1913 | 3.82 | 28.5468 | 5.6433 | 0.013 |  |  | 9 | 146484 | 186768 | 173 | 171 | 147 | 145
282.536 | 282.536 | 1914 | 1914 | 3.51 | 142.5958 | 40.9004 | 0.6852 |  |  | 127 | 180664 | 174561 | 317 | 150 | 0 | 128
282.554 | 282.554 | 1915 | 1915 | 4.21 | 60.3204 | 7.0825 | 0.0205 |  |  | 11 | 180664 | 200195 | 212 | 149 | 180 | 127
282.649 | 282.649 | 1916 | 1916 | 5.18 | 1.7266 | 0.5455 | 0.0001 |  |  | 0 | 184326 | 463867 | -1475 | 150 | 0 | 128
282.671 | 282.671 | 1917 | 1917 | 4.57 | 24.4317 | 3.4769 | 0.005 |  |  | 4 | 197754 | 220947 | 149 | 77 | 127 | 65
282.739 | 282.739 | 1918 | 1918 | 4.12 | 67.3652 | 8.5644 | 0.03 |  |  | 19 | 194092 | 196533 | 2331 | 154 | 0 | 131
282.756 | 282.756 | 1919 | 1919 | 3.82 | 64.959 | 11.52 | 0.0544 |  |  | 14 | 180664 | 190430 | 217 | 151 | 184 | 128
282.794 | 282.794 | 1920 | 1920 | 3.98 | 64.9238 | 7.7188 | 0.0244 |  |  | 10 | 180664 | 202637 | 86 | 152 | 73 | 129
282.863 | 282.863 | 1921 | 1921 | 4.08 | 48.8105 | 6.0923 | 0.0152 |  |  | 10 | 195313 | 217285 | 157 | 151 | 133 | 128
282.881 | 282.881 | 1922 | 1922 | 4.01 | 156.7206 | 20.8668 | 0.1783 |  |  | 32 | 179443 | 198975 | 187 | 151 | 159 | 128
282.916 | 282.916 | 1923 | 1923 | 4.25 | 64.4355 | 6.7721 | 0.0188 |  |  | 13 | 195313 | 238037 | 177 | 158 | 150 | 134
282.944 | 282.944 | 1924 | 1924 | 4.27 | 56.623 | 6.4149 | 0.0169 |  |  | 13 | 194092 | 240479 | 157 | 118 | 133 | 100
283.02 | 283.02 | 1925 | 1925 | 4.03 | 63.9825 | 10.4796 | 0.045 |  |  | 20 | 189209 | 192871 | -769 | 39 | 0 | 33
283.045 | 283.045 | 1926 | 1926 | 4.04 | 40.0214 | 8.2998 | 0.0282 |  |  | 17 | 195313 | 196533 | 294 | 203 | 250 | 173
283.097 | 283.097 | 1927 | 1927 | 4.1 | 48.8458 | 5.9207 | 0.0144 |  |  | 8 | 194092 | 198975 | 134 | 227 | 114 | 193
283.197 | 283.197 | 1928 | 1928 | 5.23 | 1.2383 | 0.5333 | 0.0001 |  |  | 0 | 185547 | 449219 | 725 | 150 | 0 | 128
283.21 | 283.21 | 1929 | 1929 | 4.36 | 39.7773 | 4.8963 | 0.0098 |  |  | 7 | 185547 | 251465 | 173 | 156 | 147 | 133
283.234 | 283.234 | 1930 | 1930 | 5.23 | 1.7266 | 0.5368 | 0.0001 |  |  | 0 | 185547 | 472412 | -2651 | 150 | 0 | 128
283.243 | 283.243 | 1931 | 1931 | 4.22 | 49.334 | 5.7871 | 0.0137 |  |  | 8 | 191650 | 218506 | 151 | 149 | 128 | 127
283.265 | 283.265 | 1932 | 1932 | 4.22 | 46.3691 | 7.3959 | 0.0224 |  |  | 14 | 194092 | 222168 | 318 | 151 | 0 | 128
283.277 | 283.277 | 1933 | 1933 | 4.24 | 51.7754 | 6.5698 | 0.0177 |  |  | 11 | 183105 | 195313 | 85 | 178 | 72 | 151
283.303 | 283.303 | 1934 | 1934 | 5.09 | 1.9708 | 0.6788 | 0.0002 |  |  | 1 | 1221 | 433350 | -456 | 150 | 0 | 128
283.352 | 283.352 | 1935 | 1935 | 4.48 | 23.211 | 2.7045 | 0.003 |  |  | 4 | 180664 | 239258 | 290 | 274 | 247 | 233
283.38 | 283.38 | 1936 | 1936 | 4.53 | 37.127 | 3.5587 | 0.0052 |  |  | 5 | 194092 | 263672 | 151 | 172 | 128 | 146
283.426 | 283.426 | 1937 | 1937 | 4.03 | 94.7442 | 15.0321 | 0.0926 |  |  | 33 | 180664 | 197754 | 190 | 207 | 162 | 176
283.523 | 283.523 | 1938 | 1938 | 4.49 | 22.4786 | 2.6855 | 0.003 |  |  | 3 | 183105 | 241699 | 98 | 146 | 83 | 124
283.541 | 283.541 | 1939 | 1939 | 4.25 | 41.0333 | 5.6689 | 0.0132 |  |  | 8 | 195313 | 239258 | 275 | 171 | 234 | 145
283.575 | 283.575 | 1940 | 1940 | 4.08 | 67.8887 | 10.2878 | 0.0434 |  |  | 20 | 195313 | 203857 | 293 | 149 | 249 | 127
283.6 | 283.6 | 1941 | 1941 | 4.39 | 32.9766 | 4.1591 | 0.0071 |  |  | 8 | 183105 | 201416 | 227 | 195 | 193 | 166
283.702 | 283.702 | 1942 | 1942 | 4.24 | 54.1816 | 5.6613 | 0.0131 |  |  | 10 | 194092 | 198975 | 175 | 263 | 149 | 224
283.71 | 283.71 | 1943 | 1943 | 4.03 | 73.2598 | 11.3912 | 0.0531 |  |  | 17 | 195313 | 201416 | 94 | 212 | 80 | 180
283.751 | 283.751 | 1944 | 1944 | 4.05 | 52.2285 | 7.8513 | 0.0252 |  |  | 12 | 196533 | 202637 | 216 | 139 | 184 | 118
283.829 | 283.829 | 1945 | 1945 | 5.21 | 1.9708 | 0.7186 | 0.0002 |  |  | 0 | 1221 | 441895 | -774 | 150 | 0 | 128
283.86 | 283.86 | 1946 | 1946 | 4.14 | 39.0449 | 5.2277 | 0.0112 |  |  | 9 | 194092 | 197754 | 182 | 149 | 155 | 127
283.925 | 283.925 | 1947 | 1947 | 4.19 | 54.1816 | 6.5281 | 0.0175 |  |  | 11 | 194092 | 203857 | 113 | 150 | 96 | 128
283.944 | 283.944 | 1948 | 1948 | 4.07 | 28.8262 | 4.5804 | 0.0086 |  |  | 8 | 178223 | 197754 | -458 | 115 | 0 | 98
283.98 | 283.98 | 1949 | 1949 | 3.98 | 137.7129 | 16.2855 | 0.1086 |  |  | 30 | 192871 | 197754 | 299 | 248 | 254 | 211
284.008 | 284.008 | 1950 | 1950 | 4.05 | 55.1934 | 7.7865 | 0.0248 |  |  | 12 | 181885 | 191650 | 290 | 124 | 247 | 105
284.064 | 284.064 | 1951 | 1951 | 4.18 | 40.545 | 5.959 | 0.0145 |  |  | 10 | 184326 | 194092 | -3 | 285 | 0 | 242
284.115 | 284.115 | 1952 | 1952 | 4.22 | 26.8378 | 4.827 | 0.0095 |  |  | 8 | 181885 | 197754 | 142 | 184 | 121 | 156
284.167 | 284.167 | 1953 | 1953 | 5.23 | 1.7266 | 0.5451 | 0.0001 |  |  | 0 | 180664 | 469971 | 3197 | 150 | 0 | 128
284.229 | 284.229 | 1954 | 1954 | 4.1 | 112.3223 | 14.4591 | 0.0856 |  |  | 20 | 196533 | 213623 | 276 | 149 | 235 | 127
284.251 | 284.251 | 1955 | 1955 | 4.18 | 52.7167 | 7.2353 | 0.0214 |  |  | 11 | 194092 | 198975 | 315 | 164 | 0 | 139
284.348 | 284.348 | 1956 | 1956 | 4.17 | 47.8692 | 6.8866 | 0.0194 |  |  | 13 | 194092 | 203857 | 150 | 173 | 128 | 147
284.366 | 284.366 | 1957 | 1957 | 4.57 | 26.1407 | 3.5669 | 0.0052 |  |  | 7 | 194092 | 214844 | 192 | 153 | 163 | 130
284.404 | 284.404 | 1958 | 1958 | 5.27 | 1.7266 | 0.5367 | 0.0001 |  |  | 0 | 178223 | 471191 | -2385 | 150 | 0 | 128
284.442 | 284.442 | 1959 | 1959 | 4.43 | 31.9648 | 3.6638 | 0.0055 |  |  | 4 | 192871 | 216064 | 151 | 157 | 128 | 133
284.488 | 284.488 | 1960 | 1960 | 4.48 | 28.0585 | 3.6808 | 0.0055 |  |  | 6 | 183105 | 241699 | 174 | 173 | 148 | 147
284.554 | 284.554 | 1961 | 1961 | 3.88 | 124.0058 | 16.1701 | 0.1071 |  |  | 22 | 195313 | 200195 | 203 | 221 | 173 | 188
284.569 | 284.569 | 1962 | 1962 | 4.07 | 46.4044 | 5.6556 | 0.0131 |  |  | 7 | 173340 | 189209 | 107 | 152 | 91 | 129
284.614 | 284.614 | 1963 | 1963 | 5.23 | 1.7266 | 0.5372 | 0.0001 |  |  | 0 | 180664 | 472412 | -1377 | 150 | 0 | 128
284.639 | 284.639 | 1964 | 1964 | 4.3 | 29.0351 | 4.2457 | 0.0074 |  |  | 7 | 178223 | 225830 | 194 | 116 | 165 | 99
284.706 | 284.706 | 1965 | 1965 | 4.13 | 46.3691 | 6.0503 | 0.015 |  |  | 11 | 194092 | 207520 | 3711 | 153 | 0 | 130
284.779 | 284.779 | 1966 | 1966 | 5.19 | 1.7266 | 0.5396 | 0.0001 |  |  | 0 | 1159668 | 469971 | 1761 | 150 | 0 | 128
284.788 | 284.788 | 1967 | 1967 | 4.56 | 22.2344 | 3.2209 | 0.0042 |  |  | 3 | 180664 | 253906 | 212 | -83 | 180 | 0
284.81 | 284.81 | 1968 | 1968 | 4.21 | 57.1465 | 6.0011 | 0.0148 |  |  | 7 | 180664 | 202637 | 95 | 156 | 81 | 133
284.82 | 284.82 | 1969 | 1969 | 3.73 | 61.0528 | 8.8441 | 0.032 |  |  | 15 | 180664 | 201416 | 299 | 152 | 254 | 129
284.88 | 284.88 | 1970 | 1970 | 4.39 | 43.2305 | 3.8621 | 0.0061 |  |  | 5 | 183105 | 264893 | 233 | 157 | 198 | 133
284.897 | 284.897 | 1971 | 1971 | 4.5 | 24.6758 | 3.5696 | 0.0052 |  |  | 6 | 183105 | 213623 | 192 | 129 | 163 | 110
284.932 | 284.932 | 1972 | 1972 | 4.35 | 31.7206 | 4.5078 | 0.0083 |  |  | 8 | 194092 | 235596 | 289 | 223 | 246 | 190
284.96 | 284.96 | 1973 | 1973 | 4.09 | 73.2246 | 9.0344 | 0.0334 |  |  | 13 | 194092 | 198975 | 134 | 151 | 114 | 128
285.008 | 285.008 | 1974 | 1974 | 3.94 | 67.8887 | 10.7238 | 0.0471 |  |  | 18 | 179443 | 201416 | 252 | 241 | 214 | 205
285.106 | 285.106 | 1975 | 1975 | 4.05 | 73.7481 | 8.343 | 0.0285 |  |  | 14 | 194092 | 203857 | -2564 | 146 | 0 | 124
285.116 | 285.116 | 1976 | 1976 | 3.74 | 249.0411 | 24.4704 | 0.2453 |  |  | 38 | 189209 | 187988 | 147 | 276 | 125 | 235
285.177 | 285.177 | 1977 | 1977 | 4.65 | 31.9648 | 3.2478 | 0.0043 |  |  | 5 | 195313 | 249023 | 286 | 172 | 243 | 146
285.196 | 285.196 | 1978 | 1978 | 3.84 | 155.7441 | 15.7898 | 0.1021 |  |  | 17 | 184326 | 229492 | 153 | 152 | 130 | 129
285.228 | 285.228 | 1979 | 1979 | 3.91 | 101.0919 | 11.7756 | 0.0568 |  |  | 17 | 185547 | 191650 | 137 | 154 | 116 | 131
285.256 | 285.256 | 1980 | 1980 | 4.36 | 30.0469 | 3.7628 | 0.0058 |  |  | 4 | 180664 | 194092 | 184 | 169 | 156 | 144
285.33 | 285.33 | 1981 | 1981 | 4.06 | 54.2169 | 7.9257 | 0.0257 |  |  | 13 | 195313 | 205078 | 277 | 153 | 235 | 130
285.401 | 285.401 | 1982 | 1982 | 3.75 | 78.5956 | 8.2782 | 0.0281 |  |  | 9 | 183105 | 235596 | 163 | 152 | 139 | 129
285.415 | 285.415 | 1983 | 1983 | 4.1 | 60.041 | 8.5063 | 0.0296 |  |  | 14 | 195313 | 216064 | 945 | 250 | 0 | 213
285.472 | 285.472 | 1984 | 1984 | 4.52 | 45.1836 | 4.9284 | 0.0099 |  |  | 5 | 319824 | 299072 | 175 | 136 | 149 | 116
285.539 | 285.539 | 1985 | 1985 | 5.27 | 1.2383 | 0.5452 | 0.0001 |  |  | 0 | 183105 | 449219 | 1208 | 150 | 0 | 128
285.553 | 285.553 | 1986 | 1986 | 4.02 | 60.5292 | 8.568 | 0.0301 |  |  | 12 | 195313 | 196533 | 175 | 123 | 149 | 105
285.576 | 285.576 | 1987 | 1987 | 4.25 | 26.8731 | 3.1879 | 0.0042 |  |  | 5 | 194092 | 260010 | -49 | 149 | 0 | 127
285.584 | 285.584 | 1988 | 1988 | 3.56 | 129.6563 | 11.7892 | 0.0569 |  |  | 22 | 194092 | 233154 | 277 | 152 | 235 | 129
285.626 | 285.626 | 1989 | 1989 | 4.38 | 38.5566 | 4.6856 | 0.009 |  |  | 9 | 194092 | 231934 | 289 | 249 | 246 | 212
285.677 | 285.677 | 1990 | 1990 | 4.07 | 52.7167 | 6.871 | 0.0193 |  |  | 9 | 190430 | 205078 | 214 | 146 | 182 | 124
285.702 | 285.702 | 1991 | 1991 | 4.07 | 65.9356 | 8.9787 | 0.033 |  |  | 13 | 184326 | 195313 | 152 | 182 | 129 | 155
285.749 | 285.749 | 1992 | 1992 | 3.7 | 464.3731 | 57.1797 | 1.3392 |  |  | 85 | 185547 | 189209 | 137 | 154 | 116 | 131
285.804 | 285.804 | 1993 | 1993 | 4.07 | 49.5782 | 7.7836 | 0.0248 |  |  | 17 | 183105 | 191650 | 301 | 187 | 0 | 159
285.858 | 285.858 | 1994 | 1994 | 4.04 | 77.6191 | 10.7356 | 0.0472 |  |  | 24 | 179443 | 186768 | 158 | 105 | 134 | 89
285.907 | 285.907 | 1995 | 1995 | 3.73 | 478.498 | 64.1803 | 1.6872 |  |  | 121 | 179443 | 184326 | 160 | 152 | 136 | 129
285.961 | 285.961 | 1996 | 1996 | 3.98 | 107.8925 | 17.6504 | 0.1276 |  |  | 34 | 184326 | 196533 | 62 | 158 | 53 | 134
286.022 | 286.022 | 1997 | 1997 | 4.16 | 50.7636 | 6.9453 | 0.0198 |  |  | 13 | 194092 | 206299 | 315 | 207 | 0 | 176
286.077 | 286.077 | 1998 | 1998 | 4.1 | 48.8458 | 6.9585 | 0.0198 |  |  | 12 | 194092 | 211182 | -1445 | 150 | 0 | 128
286.128 | 286.128 | 1999 | 1999 | 4.5 | 50.0312 | 4.3913 | 0.0079 |  |  | 4 | 184326 | 252686 | 166 | 125 | 141 | 106
286.18 | 286.18 | 2000 | 2000 | 4.2 | 65.9356 | 8.4822 | 0.0295 |  |  | 14 | 194092 | 202637 | 299 | 212 | 254 | 180
286.272 | 286.272 | 2001 | 2001 | 3.96 | 140.6426 | 18.8443 | 0.1455 |  |  | 30 | 194092 | 197754 | 151 | 234 | 128 | 199
286.288 | 286.288 | 2002 | 2002 | 3.85 | 59.0997 | 7.3136 | 0.0219 |  |  | 8 | 194092 | 225830 | 276 | 57 | 235 | 48
286.332 | 286.332 | 2003 | 2003 | 3.67 | 502.9121 | 55.2795 | 1.2517 |  |  | 80 | 185547 | 186768 | 195 | 149 | 166 | 127
286.36 | 286.36 | 2004 | 2004 | 3.88 | 95.7208 | 9.4979 | 0.037 |  |  | 11 | 152588 | 189209 | 174 | 149 | 148 | 127
286.457 | 286.457 | 2005 | 2005 | 4.11 | 25.4083 | 4.4833 | 0.0082 |  |  | 6 | 136719 | 191650 | 285 | 163 | 242 | 139
286.475 | 286.475 | 2006 | 2006 | 4.2 | 50.3106 | 6.0276 | 0.0149 |  |  | 11 | 194092 | 247803 | 162 | 152 | 138 | 129
286.504 | 286.504 | 2007 | 2007 | 3.93 | 85.4669 | 10.2332 | 0.0429 |  |  | 14 | 189209 | 191650 | -1975 | 118 | 0 | 100
286.529 | 286.529 | 2008 | 2008 | 4.2 | 24.92 | 4.5177 | 0.0084 |  |  | 9 | 183105 | 196533 | 147 | 146 | 125 | 124
286.58 | 286.58 | 2009 | 2009 | 4.11 | 85.9199 | 10.2064 | 0.0427 |  |  | 17 | 194092 | 202637 | 316 | 151 | 0 | 128
286.625 | 286.625 | 2010 | 2010 | 4.14 | 69.8066 | 7.4214 | 0.0226 |  |  | 12 | 194092 | 196533 | 175 | 155 | 149 | 132
286.675 | 286.675 | 2011 | 2011 | 3.88 | 93.2794 | 14.6922 | 0.0884 |  |  | 22 | 195313 | 198975 | 126 | 150 | 107 | 128
286.725 | 286.725 | 2012 | 2012 | 3.95 | 124.9824 | 16.6635 | 0.1137 |  |  | 26 | 194092 | 198975 | 315 | 295 | 0 | 251
286.832 | 286.832 | 2013 | 2013 | 3.86 | 234.8809 | 28.9392 | 0.343 |  |  | 42 | 191650 | 202637 | 307 | 296 | 0 | 252
286.85 | 286.85 | 2014 | 2014 | 3.42 | 441.4239 | 72.7147 | 2.1657 |  |  | 100 | 142822 | 170898 | 96 | 133 | 82 | 113
286.891 | 286.891 | 2015 | 2015 | 3.84 | 94.7442 | 14.5972 | 0.0873 |  |  | 25 | 185547 | 200195 | 133 | 207 | 113 | 176
286.968 | 286.968 | 2016 | 2016 | 3.87 | 224.627 | 28.1331 | 0.3242 |  |  | 49 | 194092 | 196533 | 167 | 151 | 142 | 128
286.975 | 286.975 | 2017 | 2017 | 4.05 | 117.6581 | 13.0067 | 0.0693 |  |  | 21 | 195313 | 219727 | 158 | 153 | 134 | 130
287.048 | 287.048 | 2018 | 2018 | 3.94 | 338.3965 | 40.1899 | 0.6616 |  |  | 85 | 194092 | 208740 | 251 | 251 | 213 | 213
287.14 | 287.14 | 2019 | 2019 | 4.11 | 81.0723 | 9.5805 | 0.0376 |  |  | 17 | 195313 | 198975 | 299 | 125 | 254 | 106
287.147 | 287.147 | 2020 | 2020 | 3.78 | 85.4669 | 10.6392 | 0.0464 |  |  | 13 | 185547 | 187988 | 176 | 272 | 150 | 231
287.211 | 287.211 | 2021 | 2021 | 3.9 | 84.002 | 9.8574 | 0.0398 |  |  | 12 | 185547 | 187988 | 161 | 146 | 137 | 124
287.225 | 287.225 | 2022 | 2022 | 3.57 | 230.4864 | 23.3956 | 0.2242 |  |  | 38 | 179443 | 196533 | 135 | 168 | 115 | 143
287.264 | 287.264 | 2023 | 2023 | 4.07 | 47.8339 | 7.4185 | 0.0225 |  |  | 12 | 153809 | 213623 | 290 | 171 | 247 | 145
287.34 | 287.34 | 2024 | 2024 | 5.12 | 1.7266 | 0.5691 | 0.0001 |  |  | 0 | 1221 | 430908 | -3150 | 150 | 0 | 128
287.35 | 287.35 | 2025 | 2025 | 3.8 | 150.8965 | 22.559 | 0.2084 |  |  | 37 | 192871 | 189209 | 297 | 146 | 252 | 124
287.376 | 287.376 | 2026 | 2026 | 4.11 | 82.0489 | 9.9464 | 0.0405 |  |  | 15 | 194092 | 201416 | 298 | 255 | 253 | 217
287.444 | 287.444 | 2027 | 2027 | 4.22 | 47.8692 | 6.6504 | 0.0181 |  |  | 10 | 194092 | 203857 | 133 | 155 | 113 | 132
287.46 | 287.46 | 2028 | 2028 | 3.87 | 206.5606 | 22.3099 | 0.2039 |  |  | 32 | 195313 | 189209 | 327 | 169 | 0 | 144
287.499 | 287.499 | 2029 | 2029 | 4.26 | 45.6367 | 5.2694 | 0.0114 |  |  | 6 | 183105 | 245361 | 164 | 155 | 139 | 132
287.551 | 287.551 | 2030 | 2030 | 4.01 | 113.7872 | 14.3156 | 0.0839 |  |  | 30 | 194092 | 197754 | 299 | 224 | 254 | 190
287.577 | 287.577 | 2031 | 2031 | 3.8 | 265.1544 | 32.2441 | 0.4259 |  |  | 64 | 195313 | 192871 | 297 | 220 | 252 | 187
287.629 | 287.629 | 2032 | 2032 | 3.82 | 78.1074 | 12.7165 | 0.0662 |  |  | 19 | 183105 | 202637 | 152 | 149 | 129 | 127
287.687 | 287.687 | 2033 | 2033 | 3.72 | 57.6348 | 9.8487 | 0.0397 |  |  | 17 | 192871 | 196533 | 300 | 151 | 255 | 128
287.739 | 287.739 | 2034 | 2034 | 3.73 | 60.5292 | 9.0405 | 0.0335 |  |  | 16 | 181885 | 220947 | 290 | 152 | 247 | 129
287.841 | 287.841 | 2035 | 2035 | 4.09 | 132.3419 | 15.0105 | 0.0923 |  |  | 25 | 194092 | 198975 | 298 | 168 | 253 | 143
287.851 | 287.851 | 2036 | 2036 | 4.39 | 21.9903 | 3.1938 | 0.0042 |  |  | 5 | 195313 | 253906 | -3236 | 150 | 0 | 128
287.893 | 287.893 | 2037 | 2037 | 3.99 | 226.0919 | 25.9162 | 0.2751 |  |  | 38 | 192871 | 201416 | 251 | -51 | 213 | 0
287.961 | 287.961 | 2038 | 2038 | 4.21 | 29.2792 | 4.6976 | 0.009 |  |  | 7 | 183105 | 211182 | 288 | 155 | 245 | 132
287.977 | 287.977 | 2039 | 2039 | 4.02 | 101.0566 | 12.153 | 0.0605 |  |  | 20 | 195313 | 198975 | 115 | 189 | 98 | 161
288.009 | 288.009 | 2040 | 2040 | 4.08 | 67.3652 | 9.9973 | 0.0409 |  |  | 23 | 194092 | 197754 | -1076 | 148 | 0 | 126
288.035 | 288.035 | 2041 | 2041 | 4.19 | 59.5879 | 9.4848 | 0.0368 |  |  | 20 | 194092 | 202637 | -426 | 202 | 0 | 172
288.137 | 288.137 | 2042 | 2042 | 3.89 | 164.5684 | 21.8052 | 0.1948 |  |  | 41 | 194092 | 196533 | 300 | 153 | 255 | 130
288.147 | 288.147 | 2043 | 2043 | 3.91 | 122.541 | 14.5014 | 0.0861 |  |  | 21 | 194092 | 216064 | 165 | 151 | 140 | 128
288.213 | 288.213 | 2044 | 2044 | 3.89 | 93.7676 | 12.8996 | 0.0682 |  |  | 20 | 192871 | 200195 | 249 | 123 | 212 | 105
288.226 | 288.226 | 2045 | 2045 | 4.11 | 100.6036 | 13.1678 | 0.071 |  |  | 26 | 194092 | 197754 | 236 | 179 | 201 | 152
288.267 | 288.267 | 2046 | 2046 | 3.89 | 107.4042 | 16.0035 | 0.1049 |  |  | 29 | 195313 | 201416 | 190 | 226 | 162 | 192
288.342 | 288.342 | 2047 | 2047 | 4.16 | 24.4317 | 4.3159 | 0.0076 |  |  | 7 | 185547 | 214844 | 154 | 126 | 131 | 107
288.35 | 288.35 | 2048 | 2048 | 4.26 | 32.9766 | 3.4924 | 0.005 |  |  | 5 | 194092 | 216064 | 300 | 126 | 255 | 107
288.395 | 288.395 | 2049 | 2049 | 3.8 | 82.0136 | 13.2882 | 0.0723 |  |  | 21 | 194092 | 198975 | 275 | 122 | 234 | 104
288.465 | 288.465 | 2050 | 2050 | 3.73 | 1000.7148 | 377.6426 | 58.4147 |  |  | 609 | 183105 | 201416 | 158 | 133 | 134 | 113
288.475 | 288.475 | 2051 | 2051 | 3.85 | 224.5917 | 38.547 | 0.6086 |  |  | 59 | 195313 | 198975 | 645 | 207 | 0 | 176
288.554 | 288.554 | 2052 | 2052 | 3.91 | 165.0567 | 16.2268 | 0.1079 |  |  | 19 | 186768 | 196533 | 279 | 153 | 237 | 130
288.619 | 288.619 | 2053 | 2053 | 3.99 | 74.7247 | 10.9717 | 0.0493 |  |  | 19 | 195313 | 200195 | 396 | 157 | 0 | 133
288.631 | 288.631 | 2054 | 2054 | 3.85 | 102.5214 | 18.8205 | 0.1451 |  |  | 32 | 184326 | 195313 | -1831 | 142 | 0 | 121
288.671 | 288.671 | 2055 | 2055 | 3.69 | 320.086 | 47.2797 | 0.9156 |  |  | 70 | 177002 | 194092 | 298 | 157 | 253 | 133
288.766 | 288.766 | 2056 | 2056 | 3.85 | 161.1504 | 27.3462 | 0.3063 |  |  | 49 | 179443 | 195313 | 174 | 133 | 148 | 113
288.772 | 288.772 | 2057 | 2057 | 3.52 | 234.3926 | 29.7633 | 0.3628 |  |  | 48 | 195313 | 189209 | 175 | 141 | 149 | 120
288.854 | 288.854 | 2058 | 2058 | 3.9 | 92.7558 | 14.3444 | 0.0843 |  |  | 26 | 192871 | 202637 | 2065 | 227 | 0 | 193
288.866 | 288.866 | 2059 | 2059 | 3.89 | 165.0214 | 21.4677 | 0.1888 |  |  | 29 | 179443 | 224609 | 166 | 172 | 141 | 146
288.927 | 288.927 | 2060 | 2060 | 4.03 | 97.6386 | 13.3327 | 0.0728 |  |  | 23 | 191650 | 195313 | 290 | 145 | 247 | 123
288.944 | 288.944 | 2061 | 2061 | 3.87 | 334.9433 | 44.4473 | 0.8092 |  |  | 66 | 189209 | 197754 | 90 | 143 | 77 | 122
288.981 | 288.981 | 2062 | 2062 | 3.87 | 134.7833 | 25.7321 | 0.2712 |  |  | 46 | 196533 | 197754 | 209 | 170 | 178 | 145
289.005 | 289.005 | 2063 | 2063 | 3.84 | 91.7792 | 16.3989 | 0.1102 |  |  | 26 | 197754 | 194092 | 290 | 60 | 247 | 51
289.123 | 289.123 | 2064 | 2064 | 3.8 | 392.0722 | 101.9588 | 4.258 |  |  | 165 | 185547 | 203857 | 1394 | 150 | 0 | 128
289.131 | 289.131 | 2065 | 2065 | 3.76 | 284.6856 | 39.8107 | 0.6492 |  |  | 68 | 195313 | 190430 | 659 | 142 | 0 | 121
289.221 | 289.221 | 2066 | 2066 | 3.77 | 782.7325 | 99.0705 | 4.0202 |  |  | 168 | 194092 | 192871 | 250 | 244 | 213 | 207
289.309 | 289.309 | 2067 | 2067 | 3.7 | 333.4785 | 44.9193 | 0.8265 |  |  | 55 | 186768 | 194092 | 163 | 150 | 139 | 128
289.319 | 289.319 | 2068 | 2068 | 3.79 | 153.3379 | 23.3968 | 0.2242 |  |  | 38 | 195313 | 198975 | 584 | 167 | 0 | 142
289.388 | 289.388 | 2069 | 2069 | 3.9 | 336.9317 | 45.1163 | 0.8337 |  |  | 89 | 194092 | 197754 | 298 | 132 | 253 | 112
289.397 | 289.397 | 2070 | 2070 | 3.27 | 107.4042 | 31.381 | 0.4034 |  |  | 58 | 179443 | 155029 | 137 | 106 | 116 | 90
289.473 | 289.473 | 2071 | 2071 | 4.13 | 85.4669 | 9.3464 | 0.0358 |  |  | 19 | 194092 | 197754 | 184 | 152 | 156 | 129
289.535 | 289.535 | 2072 | 2072 | 3.68 | 70.3301 | 14.5265 | 0.0864 |  |  | 25 | 194092 | 186768 | 287 | 181 | 244 | 154
289.554 | 289.554 | 2073 | 2073 | 4.04 | 85.4669 | 11.3116 | 0.0524 |  |  | 19 | 183105 | 200195 | 965 | 219 | 0 | 186
289.614 | 289.614 | 2074 | 2074 | 3.95 | 329.6075 | 35.7159 | 0.5225 |  |  | 64 | 194092 | 194092 | 247 | 152 | 210 | 129
289.684 | 289.684 | 2075 | 2075 | 4.05 | 102.5567 | 13.1089 | 0.0704 |  |  | 29 | 194092 | 200195 | 251 | 195 | 213 | 166
289.694 | 289.694 | 2076 | 2076 | 3.55 | 102.5567 | 14.0752 | 0.0811 |  |  | 23 | 192871 | 194092 | 251 | 170 | 213 | 145
289.737 | 289.737 | 2077 | 2077 | 3.91 | 79.6075 | 12.3682 | 0.0627 |  |  | 20 | 192871 | 191650 | 250 | 146 | 213 | 124
289.818 | 289.818 | 2078 | 2078 | 3.97 | 156.7559 | 15.8134 | 0.1024 |  |  | 27 | 194092 | 195313 | 249 | 245 | 212 | 208
289.834 | 289.834 | 2079 | 2079 | 3.26 | 560.5292 | 141.0926 | 8.154 |  |  | 227 | 146484 | 148926 | 428 | 141 | 0 | 120
289.878 | 289.878 | 2080 | 2080 | 3.84 | 141.1309 | 19.0465 | 0.1486 |  |  | 28 | 194092 | 195313 | 1648 | 175 | 0 | 149
289.956 | 289.956 | 2081 | 2081 | 3.88 | 113.7872 | 16.7636 | 0.1151 |  |  | 29 | 187988 | 200195 | 1262 | 153 | 0 | 130
290.028 | 290.028 | 2082 | 2082 | 3.51 | 246.5997 | 32.5623 | 0.4343 |  |  | 57 | 191650 | 186768 | 134 | 132 | 114 | 112
290.038 | 290.038 | 2083 | 2083 | 3.99 | 41.4863 | 7.4458 | 0.0227 |  |  | 14 | 184326 | 211182 | 31 | 81 | 26 | 69
290.112 | 290.112 | 2084 | 2084 | 3.97 | 246.1114 | 24.3524 | 0.2429 |  |  | 32 | 195313 | 209961 | 220 | 149 | 187 | 127
290.187 | 290.187 | 2085 | 2085 | 3.97 | 88.3965 | 19.9924 | 0.1637 |  |  | 30 | 185547 | 207520 | 127 | 166 | 108 | 141
290.194 | 290.194 | 2086 | 2086 | 3.89 | 122.5762 | 21.2499 | 0.185 |  |  | 37 | 183105 | 198975 | 171 | 130 | 145 | 111
290.267 | 290.267 | 2087 | 2087 | 3.91 | 120.1348 | 20.3007 | 0.1688 |  |  | 32 | 179443 | 197754 | -170 | 435 | 0 | 0
290.349 | 290.349 | 2088 | 2088 | 3.8 | 229.5098 | 27.4577 | 0.3088 |  |  | 39 | 190430 | 187988 | 3656 | 149 | 0 | 127
290.366 | 290.366 | 2089 | 2089 | 3.49 | 137.7129 | 22.2199 | 0.2022 |  |  | 43 | 192871 | 195313 | 603 | 34 | 0 | 29
290.425 | 290.425 | 2090 | 2090 | 3.46 | 132.7949 | 18.3911 | 0.1385 |  |  | 29 | 180664 | 198975 | 124 | 145 | 105 | 123
290.498 | 290.498 | 2091 | 2091 | 3.57 | 504.8652 | 99.3743 | 4.0449 |  |  | 179 | 179443 | 185547 | -2333 | 155 | 0 | 132
290.506 | 290.506 | 2092 | 2092 | 3.16 | 627.459 | 163.3724 | 10.9324 |  |  | 207 | 120850 | 145264 | 221 | 130 | 188 | 111
290.596 | 290.596 | 2093 | 2093 | 3.41 | 132.7949 | 18.5768 | 0.1414 |  |  | 20 | 184326 | 202637 | 124 | 150 | 105 | 128
290.668 | 290.668 | 2094 | 2094 | 3.56 | 169.9042 | 25.3499 | 0.2632 |  |  | 42 | 183105 | 200195 | 104 | 177 | 88 | 150
290.681 | 290.681 | 2095 | 2095 | 3.84 | 81.0371 | 11.5671 | 0.0548 |  |  | 19 | 181885 | 187988 | 147 | 273 | 125 | 232
290.751 | 290.751 | 2096 | 2096 | 3.8 | 122.541 | 24.4899 | 0.2457 |  |  | 45 | 185547 | 194092 | -1403 | 163 | 0 | 139
290.757 | 290.757 | 2097 | 2097 | 3.9 | 1000.4706 | 236.0436 | 22.8215 |  |  | 376 | 194092 | 196533 | 216 | 235 | 184 | 200
290.833 | 290.833 | 2098 | 2098 | 3.77 | 1000.4706 | 328.7434 | 44.2664 |  |  | 668 | 184326 | 202637 | 180 | 141 | 153 | 120
290.919 | 290.919 | 2099 | 2099 | 3.1 | 726.0566 | 66.8371 | 1.8298 |  |  | 105 | 187988 | 203857 | 186 | 129 | 158 | 110
290.928 | 290.928 | 2100 | 2100 | 2.84 | 516.1309 | 32.506 | 0.4328 |  |  | 41 | 195313 | 245361 | 149 | 64 | 127 | 54
291.003 | 291.003 | 2101 | 2101 | 2.86 | 516.1309 | 36.8526 | 0.5563 |  |  | 52 | 186768 | 231934 | 149 | 426 | 127 | 0
291.075 | 291.075 | 2102 | 2102 | 3.21 | 682.6348 | 89.9152 | 3.3115 |  |  | 176 | 187988 | 197754 | 3144 | 140 | 0 | 119
291.085 | 291.085 | 2103 | 2103 | 3.67 | 148.4199 | 26.082 | 0.2786 |  |  | 42 | 178223 | 183105 | 184 | 197 | 156 | 167
291.17 | 291.17 | 2104 | 2104 | 3.84 | 65.4121 | 8.787 | 0.0316 |  |  | 15 | 147705 | 198975 | 163 | 139 | 139 | 118
291.178 | 291.178 | 2105 | 2105 | 3.76 | 280.2558 | 49.6118 | 1.0082 |  |  | 77 | 180664 | 194092 | 227 | 161 | 193 | 137
291.221 | 291.221 | 2106 | 2106 | 3.67 | 586.9317 | 83.5824 | 2.8615 |  |  | 135 | 194092 | 184326 | 319 | 173 | 0 | 147
291.326 | 291.326 | 2107 | 2107 | 3.69 | 192.8887 | 22.8709 | 0.2143 |  |  | 30 | 144043 | 180664 | 327 | 181 | 0 | 154
291.335 | 291.335 | 2108 | 2108 | 3.69 | 727.5567 | 91.0609 | 3.3964 |  |  | 157 | 144043 | 179443 | 244 | 177 | 207 | 150
291.395 | 291.395 | 2109 | 2109 | 3.83 | 411.1504 | 39.5756 | 0.6415 |  |  | 63 | 194092 | 195313 | 283 | 146 | 241 | 124
291.413 | 291.413 | 2110 | 2110 | 3.69 | 316.4239 | 34.4262 | 0.4854 |  |  | 52 | 180664 | 191650 | 185 | 362 | 157 | 0
291.473 | 291.473 | 2111 | 2111 | 3.83 | 182.6348 | 17.956 | 0.1321 |  |  | 28 | 181885 | 196533 | 207 | 371 | 176 | 0
291.541 | 291.541 | 2112 | 2112 | 3.67 | 436.0528 | 42.6755 | 0.746 |  |  | 51 | 195313 | 183105 | 129 | 172 | 110 | 146
291.553 | 291.553 | 2113 | 2113 | 3.64 | 43.9629 | 8.2017 | 0.0276 |  |  | 14 | 141602 | 181885 | 149 | 271 | 127 | 230
291.627 | 291.627 | 2114 | 2114 | 3.84 | 101.0919 | 11.2917 | 0.0522 |  |  | 17 | 192871 | 189209 | 185 | 146 | 157 | 124
291.677 | 291.677 | 2115 | 2115 | 3.73 | 690.4473 | 82.0207 | 2.7555 |  |  | 112 | 186768 | 187988 | 174 | 258 | 148 | 219
291.701 | 291.701 | 2116 | 2116 | 3.7 | 450.2129 | 56.7073 | 1.3172 |  |  | 79 | 190430 | 184326 | 208 | 363 | 177 | 0
291.766 | 291.766 | 2117 | 2117 | 3.82 | 140.6426 | 18.5597 | 0.1411 |  |  | 28 | 184326 | 196533 | 299 | 172 | 254 | 146
291.828 | 291.828 | 2118 | 2118 | 3.71 | 370.6231 | 36.8041 | 0.5548 |  |  | 55 | 183105 | 189209 | 208 | 156 | 177 | 133
291.939 | 291.939 | 2119 | 2119 | 3.81 | 130.3887 | 14.4065 | 0.085 |  |  | 20 | 195313 | 203857 | 176 | 153 | 150 | 130
291.944 | 291.944 | 2120 | 2120 | 3.98 | 154.7675 | 16.1429 | 0.1067 |  |  | 22 | 180664 | 219727 | 260 | 152 | 221 | 129
292.004 | 292.004 | 2121 | 2121 | 3.25 | 1000.4706 | 204.3101 | 17.0978 |  |  | 283 | 178223 | 156250 | 315 | 154 | 0 | 131
292.079 | 292.079 | 2122 | 2122 | 3.65 | 304.7051 | 25.1279 | 0.2586 |  |  | 32 | 185547 | 180664 | 274 | 88 | 233 | 75
292.109 | 292.109 | 2123 | 2123 | 3.9 | 370.0996 | 35.3532 | 0.5119 |  |  | 54 | 184326 | 196533 | 276 | 285 | 235 | 242
292.217 | 292.217 | 2124 | 2124 | 3.83 | 174.7871 | 21.0759 | 0.1819 |  |  | 33 | 180664 | 197754 | 78 | 153 | 66 | 130
292.228 | 292.228 | 2125 | 2125 | 3.98 | 82.0489 | 11.8144 | 0.0572 |  |  | 25 | 183105 | 200195 | 149 | 268 | 127 | 228
292.284 | 292.284 | 2126 | 2126 | 4.11 | 51.7754 | 6.2007 | 0.0157 |  |  | 8 | 187988 | 189209 | 176 | 182 | 150 | 155
292.352 | 292.352 | 2127 | 2127 | 4.37 | 29.7675 | 4.6854 | 0.009 |  |  | 7 | 186768 | 198975 | 166 | 173 | 141 | 147
292.367 | 292.367 | 2128 | 2128 | 4.29 | 40.7891 | 5.1346 | 0.0108 |  |  | 7 | 184326 | 222168 | 177 | 158 | 150 | 134
292.4 | 292.4 | 2129 | 2129 | 3.87 | 66.9122 | 9.3559 | 0.0359 |  |  | 12 | 148926 | 197754 | 124 | 187 | 105 | 159
292.423 | 292.423 | 2130 | 2130 | 3.72 | 732.4395 | 96.9115 | 3.8469 |  |  | 158 | 184326 | 203857 | 150 | 131 | 128 | 111
292.475 | 292.475 | 2131 | 2131 | 3.96 | 150.4083 | 15.78 | 0.102 |  |  | 24 | 185547 | 190430 | 175 | 242 | 149 | 206
292.547 | 292.547 | 2132 | 2132 | 3.9 | 99.627 | 11.6409 | 0.0555 |  |  | 17 | 194092 | 196533 | 231 | 172 | 196 | 146
292.597 | 292.597 | 2133 | 2133 | 3.79 | 119.1583 | 15.0291 | 0.0925 |  |  | 24 | 185547 | 190430 | 176 | 146 | 150 | 124
292.656 | 292.656 | 2134 | 2134 | 4.41 | 39.0801 | 4.8036 | 0.0095 |  |  | 6 | 185547 | 231934 | 124 | 149 | 105 | 127
292.706 | 292.706 | 2135 | 2135 | 3.89 | 113.2989 | 15.1132 | 0.0936 |  |  | 21 | 189209 | 197754 | 93 | 149 | 79 | 127
292.755 | 292.755 | 2136 | 2136 | 3.72 | 218.7324 | 30.2161 | 0.374 |  |  | 35 | 189209 | 192871 | 258 | 65 | 219 | 55
292.861 | 292.861 | 2137 | 2137 | 4.2 | 48.3575 | 6.3137 | 0.0163 |  |  | 10 | 186768 | 196533 | 96 | 151 | 82 | 128
292.91 | 292.91 | 2138 | 2138 | 3.96 | 63.4589 | 9.6441 | 0.0381 |  |  | 16 | 189209 | 198975 | 158 | 240 | 134 | 204
292.977 | 292.977 | 2139 | 2139 | 3.82 | 63.4589 | 9.251 | 0.0351 |  |  | 14 | 185547 | 196533 | 158 | 149 | 134 | 127
293.05 | 293.05 | 2140 | 2140 | 3.93 | 117.2051 | 12.4224 | 0.0632 |  |  | 22 | 185547 | 191650 | 200 | 163 | 170 | 139
293.07 | 293.07 | 2141 | 2141 | 4.24 | 33.2208 | 5.1803 | 0.011 |  |  | 8 | 178223 | 201416 | 81 | 168 | 69 | 143
293.108 | 293.108 | 2142 | 2142 | 3.62 | 40.3008 | 9.56 | 0.0374 |  |  | 16 | 181885 | 179443 | 4206 | 56 | 0 | 48
293.182 | 293.182 | 2143 | 2143 | 3.81 | 225.1153 | 26.8302 | 0.2949 |  |  | 43 | 189209 | 201416 | 124 | 274 | 105 | 233
293.196 | 293.196 | 2144 | 2144 | 3.99 | 72.9804 | 8.9195 | 0.0326 |  |  | 14 | 184326 | 195313 | 709 | 300 | 0 | 255
293.256 | 293.256 | 2145 | 2145 | 4.23 | 31.7559 | 4.0193 | 0.0066 |  |  | 5 | 183105 | 212402 | 206 | 154 | 175 | 131
293.272 | 293.272 | 2146 | 2146 | 3.79 | 128.4003 | 17.6438 | 0.1275 |  |  | 25 | 189209 | 185547 | 351 | 172 | 0 | 146
293.306 | 293.306 | 2147 | 2147 | 4.19 | 38.836 | 5.4385 | 0.0121 |  |  | 10 | 183105 | 195313 | 3395 | 154 | 0 | 131
293.329 | 293.329 | 2148 | 2148 | 4.14 | 38.3477 | 4.7747 | 0.0093 |  |  | 6 | 183105 | 207520 | 230 | 150 | 196 | 128
293.376 | 293.376 | 2149 | 2149 | 4.3 | 44.6954 | 5.0399 | 0.0104 |  |  | 7 | 180664 | 224609 | 177 | 152 | 150 | 129
293.464 | 293.464 | 2150 | 2150 | 3.76 | 207.0489 | 22.1654 | 0.2012 |  |  | 31 | 179443 | 198975 | 176 | 153 | 150 | 130
293.477 | 293.477 | 2151 | 2151 | 3.85 | 110.3339 | 16.8989 | 0.117 |  |  | 27 | 185547 | 190430 | 2621 | 149 | 0 | 127
293.534 | 293.534 | 2152 | 2152 | 4.03 | 63.9825 | 7.2378 | 0.0215 |  |  | 10 | 192871 | 194092 | 175 | 147 | 149 | 125
293.6 | 293.6 | 2153 | 2153 | 4.26 | 24.92 | 4.7511 | 0.0092 |  |  | 8 | 181885 | 198975 | -2291 | 253 | 0 | 215
293.616 | 293.616 | 2154 | 2154 | 4.62 | 27.8144 | 3.2031 | 0.0042 |  |  | 4 | 179443 | 288086 | 151 | 175 | 128 | 149
293.65 | 293.65 | 2155 | 2155 | 3.91 | 85.4669 | 11.6214 | 0.0553 |  |  | 21 | 183105 | 190430 | 288 | 178 | 245 | 151
293.676 | 293.676 | 2156 | 2156 | 3.97 | 119.1583 | 13.044 | 0.0697 |  |  | 22 | 179443 | 217285 | 175 | 153 | 149 | 130
293.77 | 293.77 | 2157 | 2157 | 4.22 | 42.0098 | 5.1813 | 0.011 |  |  | 8 | 194092 | 230713 | 41 | 156 | 35 | 133
293.788 | 293.788 | 2158 | 2158 | 4.03 | 43.4747 | 6.1132 | 0.0153 |  |  | 9 | 179443 | 190430 | 161 | 156 | 137 | 133
293.821 | 293.821 | 2159 | 2159 | 4.38 | 33.2208 | 4.691 | 0.009 |  |  | 9 | 181885 | 209961 | 144 | 145 | 122 | 123
293.846 | 293.846 | 2160 | 2160 | 4.01 | 97.6739 | 10.7819 | 0.0476 |  |  | 14 | 195313 | 201416 | 175 | 237 | 149 | 201
293.891 | 293.891 | 2161 | 2161 | 4.01 | 92.2675 | 11.5109 | 0.0543 |  |  | 19 | 185547 | 189209 | 124 | 325 | 105 | 0
293.937 | 293.937 | 2162 | 2162 | 4.33 | 31.5118 | 4.2397 | 0.0074 |  |  | 6 | 180664 | 246582 | 176 | 176 | 150 | 150
293.987 | 293.987 | 2163 | 2163 | 4.12 | 47.3809 | 6.6454 | 0.0181 |  |  | 11 | 186768 | 197754 | 176 | 159 | 150 | 135
294.032 | 294.032 | 2164 | 2164 | 3.9 | 155.2911 | 16.1316 | 0.1066 |  |  | 24 | 186768 | 189209 | 175 | 176 | 149 | 150
294.08 | 294.08 | 2165 | 2165 | 3.81 | 246.0761 | 40.4009 | 0.6686 |  |  | 55 | 196533 | 197754 | 104 | -103 | 88 | 0
294.131 | 294.131 | 2166 | 2166 | 3.94 | 100.5683 | 12.7447 | 0.0665 |  |  | 18 | 190430 | 198975 | 129 | 223 | 110 | 190
294.244 | 294.244 | 2167 | 2167 | 4.05 | 69.5977 | 9.544 | 0.0373 |  |  | 16 | 183105 | 196533 | 231 | 155 | 196 | 132
294.256 | 294.256 | 2168 | 2168 | 4.11 | 30.7794 | 4.8059 | 0.0095 |  |  | 6 | 189209 | 195313 | 139 | 344 | 118 | 0
294.294 | 294.294 | 2169 | 2169 | 3.81 | 259.2597 | 26.7061 | 0.2921 |  |  | 35 | 181885 | 198975 | 104 | 176 | 88 | 150
294.377 | 294.377 | 2170 | 2170 | 3.9 | 126.4825 | 13.369 | 0.0732 |  |  | 21 | 184326 | 189209 | 176 | 121 | 150 | 103
294.441 | 294.441 | 2171 | 2171 | 3.84 | 88.8496 | 13.3624 | 0.0731 |  |  | 20 | 180664 | 196533 | 104 | 160 | 88 | 136
294.512 | 294.512 | 2172 | 2172 | 3.94 | 205.0605 | 23.4472 | 0.2252 |  |  | 33 | 192871 | 201416 | 104 | 155 | 88 | 132
294.524 | 294.524 | 2173 | 2173 | 3.97 | 53.205 | 5.6786 | 0.0132 |  |  | 7 | 178223 | 200195 | 103 | 176 | 88 | 150
294.598 | 294.598 | 2174 | 2174 | 3.78 | 44.4512 | 4.5108 | 0.0083 |  |  | 7 | 186768 | 206299 | 192 | 174 | 163 | 148
294.644 | 294.644 | 2175 | 2175 | 3.85 | 152.3614 | 16.3085 | 0.1089 |  |  | 31 | 185547 | 194092 | 175 | 153 | 149 | 130
294.723 | 294.723 | 2176 | 2176 | 4.31 | 42.9864 | 4.8177 | 0.0095 |  |  | 7 | 195313 | 220947 | 172 | 154 | 146 | 131
294.741 | 294.741 | 2177 | 2177 | 4.42 | 37.127 | 4.8943 | 0.0098 |  |  | 8 | 180664 | 202637 | 97 | 156 | 82 | 133
294.772 | 294.772 | 2178 | 2178 | 4.29 | 57.1465 | 5.8301 | 0.0139 |  |  | 8 | 184326 | 196533 | 110 | 147 | 94 | 125
294.795 | 294.795 | 2179 | 2179 | 4.3 | 24.4317 | 3.1936 | 0.0042 |  |  | 4 | 180664 | 224609 | -1046 | 272 | 0 | 231
294.881 | 294.881 | 2180 | 2180 | 4.43 | 28.5468 | 4.0361 | 0.0067 |  |  | 6 | 195313 | 205078 | 215 | 149 | 183 | 127
294.897 | 294.897 | 2181 | 2181 | 3.94 | 107.4395 | 14.2071 | 0.0827 |  |  | 24 | 194092 | 196533 | 328 | 152 | 0 | 129
294.933 | 294.933 | 2182 | 2182 | 4.29 | 52.0196 | 5.9787 | 0.0146 |  |  | 7 | 181885 | 220947 | 176 | 202 | 150 | 172
294.958 | 294.958 | 2183 | 2183 | 3.95 | 28.3379 | 3.8489 | 0.0061 |  |  | 4 | 187988 | 245361 | 3038 | 231 | 0 | 196
295.056 | 295.056 | 2184 | 2184 | 5.27 | 1.7266 | 0.5406 | 0.0001 |  |  | 0 | 67139 | 471191 | -1194 | 150 | 0 | 128
295.069 | 295.069 | 2185 | 2185 | 4.77 | 56.3789 | 5.5181 | 0.0125 |  |  | 8 | 319824 | 319824 | 297 | 187 | 252 | 159
295.092 | 295.092 | 2186 | 2186 | 3.99 | 70.086 | 9.5089 | 0.037 |  |  | 14 | 184326 | 195313 | 232 | 159 | 197 | 135
295.102 | 295.102 | 2187 | 2187 | 4.11 | 58.1231 | 7.2206 | 0.0214 |  |  | 11 | 194092 | 192871 | 278 | 174 | 236 | 148
295.141 | 295.141 | 2188 | 2188 | 3.98 | 34.6856 | 6.4335 | 0.017 |  |  | 9 | 147705 | 180664 | 50 | 100 | 43 | 85
295.214 | 295.214 | 2189 | 2189 | 4.1 | 97.1856 | 12.216 | 0.0611 |  |  | 20 | 179443 | 207520 | 199 | 172 | 169 | 146
295.227 | 295.227 | 2190 | 2190 | 3.77 | 595.6855 | 62.966 | 1.6239 |  |  | 103 | 183105 | 186768 | 415 | 239 | 0 | 203
295.265 | 295.265 | 2191 | 2191 | 3.87 | 103.498 | 11.1923 | 0.0513 |  |  | 14 | 186768 | 185547 | 158 | 148 | 134 | 126
295.332 | 295.332 | 2192 | 2192 | 4.54 | 35.1739 | 2.6574 | 0.0029 |  |  | 3 | 194092 | 268555 | 152 | 348 | 129 | 0
295.399 | 295.399 | 2193 | 2193 | 3.99 | 51.7754 | 7.8025 | 0.0249 |  |  | 18 | 195313 | 198975 | 230 | 167 | 196 | 142
295.413 | 295.413 | 2194 | 2194 | 3.6 | 274.8847 | 40.5076 | 0.6721 |  |  | 59 | 183105 | 162354 | 244 | 234 | 207 | 199
295.455 | 295.455 | 2195 | 2195 | 4.01 | 117.6934 | 14.0138 | 0.0804 |  |  | 22 | 195313 | 200195 | 176 | 153 | 150 | 130
295.527 | 295.527 | 2196 | 2196 | 4.34 | 42.4628 | 4.9365 | 0.01 |  |  | 8 | 194092 | 198975 | 158 | 211 | 134 | 179
295.538 | 295.538 | 2197 | 2197 | 4.29 | 63.0059 | 5.654 | 0.0131 |  |  | 9 | 194092 | 197754 | 200 | 169 | 170 | 144
295.581 | 295.581 | 2198 | 2198 | 4.28 | 45.9161 | 5.6084 | 0.0129 |  |  | 8 | 194092 | 228271 | 125 | 145 | 106 | 123
295.646 | 295.646 | 2199 | 2199 | 4.11 | 84.002 | 8.565 | 0.03 |  |  | 13 | 194092 | 196533 | 175 | 236 | 149 | 201
295.665 | 295.665 | 2200 | 2200 | 4.46 | 32.7325 | 3.7936 | 0.0059 |  |  | 6 | 181885 | 216064 | 149 | 178 | 127 | 151
295.696 | 295.696 | 2201 | 2201 | 4.01 | 61.0528 | 9.433 | 0.0364 |  |  | 13 | 179443 | 214844 | 174 | 158 | 148 | 134
295.721 | 295.721 | 2202 | 2202 | 4.21 | 48.6016 | 6.5274 | 0.0175 |  |  | 9 | 181885 | 197754 | 233 | 149 | 198 | 127
295.772 | 295.772 | 2203 | 2203 | 3.99 | 46.6132 | 7.2384 | 0.0215 |  |  | 13 | 183105 | 189209 | 248 | 165 | 211 | 140
295.817 | 295.817 | 2204 | 2204 | 3.99 | 93.2794 | 10.284 | 0.0433 |  |  | 17 | 184326 | 192871 | 175 | 148 | 149 | 126
295.866 | 295.866 | 2205 | 2205 | 3.85 | 134.295 | 14.9462 | 0.0915 |  |  | 18 | 181885 | 198975 | 176 | 240 | 150 | 204
295.96 | 295.96 | 2206 | 2206 | 3.94 | 60.041 | 9.9644 | 0.0407 |  |  | 15 | 190430 | 189209 | -839 | 249 | 0 | 212
295.976 | 295.976 | 2207 | 2207 | 4.41 | 30.2911 | 4.1073 | 0.0069 |  |  | 7 | 184326 | 224609 | 98 | 225 | 83 | 191
296.016 | 296.016 | 2208 | 2208 | 4.22 | 47.1015 | 5.9303 | 0.0144 |  |  | 7 | 181885 | 209961 | 164 | 176 | 139 | 150
296.085 | 296.085 | 2209 | 2209 | 3.95 | 117.1699 | 12.396 | 0.0629 |  |  | 14 | 185547 | 198975 | 258 | 153 | 219 | 130
296.101 | 296.101 | 2210 | 2210 | 3.94 | 149.4317 | 14.9327 | 0.0913 |  |  | 17 | 195313 | 186768 | 200 | 153 | 170 | 130
296.136 | 296.136 | 2211 | 2211 | 4.27 | 37.6153 | 4.6098 | 0.0087 |  |  | 7 | 195313 | 223389 | 125 | 146 | 106 | 124
296.161 | 296.161 | 2212 | 2212 | 3.62 | 101.5801 | 14.2251 | 0.0829 |  |  | 23 | 189209 | 187988 | 150 | 187 | 128 | 159
296.209 | 296.209 | 2213 | 2213 | 4.59 | 25.4083 | 3.2034 | 0.0042 |  |  | 4 | 183105 | 244141 | -483 | 150 | 0 | 128
296.31 | 296.31 | 2214 | 2214 | 4.29 | 30.5352 | 4.3487 | 0.0077 |  |  | 6 | 141602 | 190430 | 314 | 134 | 0 | 114
296.319 | 296.319 | 2215 | 2215 | 4.11 | 75.4571 | 6.7666 | 0.0188 |  |  | 10 | 185547 | 206299 | 272 | 150 | 231 | 128
296.356 | 296.356 | 2216 | 2216 | 4.3 | 43.6835 | 4.9452 | 0.01 |  |  | 5 | 180664 | 231934 | 164 | 150 | 139 | 128
296.382 | 296.382 | 2217 | 2217 | 3.8 | 718.7324 | 81.6465 | 2.7305 |  |  | 138 | 186768 | 189209 | 159 | 155 | 135 | 132
296.492 | 296.492 | 2218 | 2218 | 3.89 | 122.5762 | 14.6656 | 0.0881 |  |  | 19 | 194092 | 185547 | 162 | 275 | 138 | 234
296.507 | 296.507 | 2219 | 2219 | 3.98 | 63.9825 | 8.8936 | 0.0324 |  |  | 18 | 195313 | 194092 | 199 | 207 | 169 | 176
296.549 | 296.549 | 2220 | 2220 | 3.95 | 82.5372 | 9.6904 | 0.0385 |  |  | 14 | 186768 | 192871 | 175 | 159 | 149 | 135
296.615 | 296.615 | 2221 | 2221 | 3.9 | 112.3223 | 11.5641 | 0.0548 |  |  | 13 | 185547 | 186768 | 175 | 440 | 149 | 0
296.633 | 296.633 | 2222 | 2222 | 4.14 | 41.0333 | 5.3356 | 0.0117 |  |  | 8 | 192871 | 198975 | 136 | 151 | 116 | 128
296.668 | 296.668 | 2223 | 2223 | 3.89 | 373.5175 | 38.2446 | 0.5991 |  |  | 46 | 180664 | 211182 | 163 | 175 | 139 | 149
296.691 | 296.691 | 2224 | 2224 | 4.11 | 28.8262 | 4.8429 | 0.0096 |  |  | 8 | 185547 | 216064 | 178 | 154 | 151 | 131
296.789 | 296.789 | 2225 | 2225 | 4.24 | 45.4278 | 5.1946 | 0.0111 |  |  | 11 | 184326 | 197754 | 128 | 119 | 109 | 101
296.803 | 296.803 | 2226 | 2226 | 4.03 | 50.3106 | 7.773 | 0.0247 |  |  | 14 | 190430 | 196533 | 720 | 130 | 0 | 111
296.836 | 296.836 | 2227 | 2227 | 3.79 | 187.5176 | 20.8491 | 0.178 |  |  | 33 | 185547 | 186768 | -1810 | 150 | 0 | 128
296.862 | 296.862 | 2228 | 2228 | 3.51 | 427.2285 | 72.8091 | 2.1714 |  |  | 139 | 147705 | 150146 | 119 | 258 | 101 | 219
296.985 | 296.985 | 2229 | 2229 | 3.85 | 104.0215 | 14.2366 | 0.083 |  |  | 25 | 185547 | 189209 | -1972 | 155 | 0 | 132
296.991 | 296.991 | 2230 | 2230 | 3.9 | 415.0567 | 22.1599 | 0.2011 |  |  | 24 | 192871 | 224609 | 153 | 146 | 130 | 124
297.056 | 297.056 | 2231 | 2231 | 3.93 | 200.2129 | 21.1994 | 0.1841 |  |  | 37 | 187988 | 209961 | 125 | 253 | 106 | 215
297.069 | 297.069 | 2232 | 2232 | 3.73 | 188.4589 | 25.2002 | 0.2601 |  |  | 32 | 184326 | 211182 | 102 | 20 | 87 | 17
297.129 | 297.129 | 2233 | 2233 | 3.95 | 140.6426 | 13.593 | 0.0757 |  |  | 20 | 195313 | 191650 | 201 | 153 | 171 | 130
297.192 | 297.192 | 2234 | 2234 | 4.3 | 29.0351 | 4.1553 | 0.0071 |  |  | 6 | 184326 | 217285 | 163 | 228 | 139 | 194
297.21 | 297.21 | 2235 | 2235 | 4.16 | 33.1855 | 5.2339 | 0.0112 |  |  | 8 | 181885 | 205078 | 105 | 155 | 89 | 132
297.242 | 297.242 | 2236 | 2236 | 4.18 | 48.8458 | 6.0885 | 0.0152 |  |  | 8 | 194092 | 196533 | 100 | 244 | 85 | 207
297.265 | 297.265 | 2237 | 2237 | 4.14 | 67.8535 | 7.8454 | 0.0252 |  |  | 13 | 180664 | 198975 | 105 | 265 | 89 | 225
297.354 | 297.354 | 2238 | 2238 | 3.71 | 68.377 | 10.5527 | 0.0456 |  |  | 15 | 187988 | 183105 | 175 | 255 | 149 | 217
297.366 | 297.366 | 2239 | 2239 | 4.1 | 47.3456 | 4.7665 | 0.0093 |  |  | 4 | 185547 | 196533 | 286 | 192 | 243 | 163
297.408 | 297.408 | 2240 | 2240 | 3.89 | 195.8184 | 20.7919 | 0.1771 |  |  | 31 | 186768 | 190430 | 200 | 152 | 170 | 129
297.482 | 297.482 | 2241 | 2241 | 4.49 | 29.8028 | 3.3502 | 0.0046 |  |  | 3 | 137939 | 238037 | 13 | 209 | 11 | 178
297.491 | 297.491 | 2242 | 2242 | 4.26 | 42.7422 | 5.1404 | 0.0108 |  |  | 8 | 189209 | 201416 | 284 | 211 | 241 | 179
297.535 | 297.535 | 2243 | 2243 | 3.92 | 75.7012 | 11.8053 | 0.0571 |  |  | 20 | 194092 | 190430 | 128 | 161 | 109 | 137
297.606 | 297.606 | 2244 | 2244 | 4.24 | 79.6075 | 7.6804 | 0.0242 |  |  | 13 | 185547 | 197754 | 174 | 259 | 148 | 220
297.618 | 297.618 | 2245 | 2245 | 4.29 | 35.1739 | 4.8896 | 0.0098 |  |  | 8 | 192871 | 198975 | -846 | 146 | 0 | 124
297.657 | 297.657 | 2246 | 2246 | 3.82 | 95.6855 | 11.2464 | 0.0518 |  |  | 20 | 185547 | 191650 | -3074 | 186 | 0 | 158
297.727 | 297.727 | 2247 | 2247 | 4.08 | 62.7265 | 7.4278 | 0.0226 |  |  | 11 | 194092 | 191650 | 183 | 84 | 156 | 71
297.742 | 297.742 | 2248 | 2248 | 4.12 | 46.1249 | 7.6931 | 0.0242 |  |  | 12 | 180664 | 197754 | 2243 | 221 | 0 | 188
297.781 | 297.781 | 2249 | 2249 | 4.05 | 81.5606 | 7.891 | 0.0255 |  |  | 12 | 185547 | 192871 | 175 | 245 | 149 | 208
297.831 | 297.831 | 2250 | 2250 | 3.91 | 122.0879 | 12.8055 | 0.0672 |  |  | 19 | 195313 | 196533 | 328 | 151 | 0 | 128
297.898 | 297.898 | 2251 | 2251 | 4.1 | 46.6132 | 7.6694 | 0.0241 |  |  | 12 | 187988 | 206299 | 164 | 209 | 139 | 178
297.914 | 297.914 | 2252 | 2252 | 4.01 | 121.1114 | 10.6393 | 0.0464 |  |  | 16 | 185547 | 195313 | 200 | 242 | 170 | 206
297.955 | 297.955 | 2253 | 2253 | 3.97 | 98.1622 | 14.9237 | 0.0912 |  |  | 27 | 185547 | 190430 | -1020 | 256 | 0 | 218
298.031 | 298.031 | 2254 | 2254 | 4.48 | 44.2071 | 3.5925 | 0.0053 |  |  | 5 | 192871 | 211182 | 349 | 177 | 0 | 150
298.038 | 298.038 | 2255 | 2255 | 4.23 | 42.0098 | 6.1181 | 0.0153 |  |  | 9 | 190430 | 206299 | 15 | 156 | 13 | 133
298.082 | 298.082 | 2256 | 2256 | 4.3 | 31.2676 | 5.4384 | 0.0121 |  |  | 9 | 185547 | 217285 | -2364 | 173 | 0 | 147
298.148 | 298.148 | 2257 | 2257 | 3.78 | 175.3106 | 23.3727 | 0.2238 |  |  | 40 | 187988 | 190430 | -1264 | 152 | 0 | 129
298.163 | 298.163 | 2258 | 2258 | 3.97 | 83.5137 | 11.678 | 0.0559 |  |  | 23 | 186768 | 194092 | 186 | 348 | 158 | 0
298.206 | 298.206 | 2259 | 2259 | 3.99 | 104.4746 | 15.9984 | 0.1048 |  |  | 29 | 185547 | 197754 | 104 | 132 | 88 | 112
298.278 | 298.278 | 2260 | 2260 | 3.98 | 92.7558 | 13.2884 | 0.0723 |  |  | 24 | 179443 | 206299 | 164 | 150 | 139 | 128
298.288 | 298.288 | 2261 | 2261 | 3.87 | 95.7208 | 14.6682 | 0.0881 |  |  | 25 | 184326 | 194092 | -2327 | 176 | 0 | 150
298.332 | 298.332 | 2262 | 2262 | 3.87 | 122.5762 | 24.9279 | 0.2545 |  |  | 45 | 195313 | 194092 | 639 | 191 | 0 | 162
298.357 | 298.357 | 2263 | 2263 | 3.8 | 164.5684 | 22.1907 | 0.2017 |  |  | 38 | 196533 | 190430 | 2670 | 230 | 0 | 196
298.469 | 298.469 | 2264 | 2264 | 3.93 | 84.4903 | 11.6052 | 0.0552 |  |  | 23 | 186768 | 192871 | 1755 | 150 | 0 | 128
298.477 | 298.477 | 2265 | 2265 | 3.9 | 154.3145 | 15.3187 | 0.0961 |  |  | 26 | 195313 | 195313 | 200 | 268 | 170 | 228
298.538 | 298.538 | 2266 | 2266 | 3.89 | 187.5176 | 34.4596 | 0.4864 |  |  | 79 | 185547 | 192871 | -310 | 84 | 0 | 71
298.553 | 298.553 | 2267 | 2267 | 3.61 | 276.3848 | 34.5698 | 0.4895 |  |  | 59 | 196533 | 189209 | 200 | 152 | 170 | 129
298.621 | 298.621 | 2268 | 2268 | 3.88 | 307.1465 | 29.5623 | 0.358 |  |  | 47 | 189209 | 189209 | 140 | 206 | 119 | 175
298.632 | 298.632 | 2269 | 2269 | 3.79 | 439.4708 | 46.1767 | 0.8734 |  |  | 79 | 194092 | 189209 | 201 | 150 | 171 | 128
298.691 | 298.691 | 2270 | 2270 | 3.84 | 593.7676 | 63.6414 | 1.659 |  |  | 104 | 195313 | 197754 | 300 | 149 | 255 | 127
298.71 | 298.71 | 2271 | 2271 | 3.94 | 193.377 | 26.0111 | 0.2771 |  |  | 55 | 189209 | 195313 | 283 | 150 | 241 | 128
298.776 | 298.776 | 2272 | 2272 | 3.95 | 188.9825 | 20.8326 | 0.1778 |  |  | 35 | 189209 | 191650 | 137 | 179 | 116 | 152
298.788 | 298.788 | 2273 | 2273 | 3.9 | 175.7636 | 24.3735 | 0.2433 |  |  | 54 | 181885 | 196533 | 2658 | 176 | 0 | 150
298.832 | 298.832 | 2274 | 2274 | 3.94 | 138.6895 | 21.731 | 0.1934 |  |  | 42 | 189209 | 200195 | 198 | 159 | 168 | 135
298.857 | 298.857 | 2275 | 2275 | 3.81 | 56.17 | 12.9897 | 0.0691 |  |  | 30 | 192871 | 195313 | 3444 | 151 | 0 | 128
298.969 | 298.969 | 2276 | 2276 | 3.87 | 112.2871 | 21.5969 | 0.191 |  |  | 40 | 183105 | 194092 | 248 | 257 | 211 | 218
298.975 | 298.975 | 2277 | 2277 | 3.81 | 260.7598 | 29.4822 | 0.356 |  |  | 48 | 186768 | 189209 | 137 | 146 | 116 | 124
299.041 | 299.041 | 2278 | 2278 | 3.95 | 109.3926 | 15.1739 | 0.0943 |  |  | 27 | 191650 | 198975 | 1114 | 231 | 0 | 196
299.053 | 299.053 | 2279 | 2279 | 3.73 | 676.7402 | 76.0815 | 2.3709 |  |  | 97 | 174561 | 190430 | 186 | 146 | 158 | 124
299.098 | 299.098 | 2280 | 2280 | 3.78 | 244.1583 | 44.9412 | 0.8273 |  |  | 80 | 189209 | 194092 | -2152 | 146 | 0 | 124
299.124 | 299.124 | 2281 | 2281 | 4.04 | 54.6699 | 8.8032 | 0.0317 |  |  | 14 | 185547 | 197754 | 186 | 157 | 158 | 133
299.237 | 299.237 | 2282 | 2282 | 3.77 | 358.9044 | 36.8919 | 0.5575 |  |  | 59 | 187988 | 191650 | 200 | 150 | 170 | 128
299.314 | 299.314 | 2283 | 2283 | 4 | 99.1387 | 15.2571 | 0.0953 |  |  | 24 | 180664 | 197754 | 1474 | 98 | 0 | 83
299.387 | 299.387 | 2284 | 2284 | 3.82 | 94.2559 | 17.5512 | 0.1262 |  |  | 35 | 181885 | 190430 | 1487 | 171 | 0 | 145
299.397 | 299.397 | 2285 | 2285 | 3.83 | 279.7675 | 36.5253 | 0.5464 |  |  | 53 | 179443 | 191650 | 159 | 169 | 135 | 144
299.458 | 299.458 | 2286 | 2286 | 3.92 | 93.7324 | 13.11 | 0.0704 |  |  | 23 | 192871 | 195313 | 96 | 155 | 82 | 132
299.475 | 299.475 | 2287 | 2287 | 3.99 | 72.7363 | 8.5859 | 0.0302 |  |  | 12 | 185547 | 214844 | 261 | 387 | 222 | 0
299.513 | 299.513 | 2288 | 2288 | 3.86 | 111.834 | 19.3197 | 0.1529 |  |  | 39 | 191650 | 194092 | 95 | 150 | 81 | 128
299.594 | 299.594 | 2289 | 2289 | 4.17 | 43.4747 | 6.0049 | 0.0148 |  |  | 10 | 184326 | 197754 | 96 | 160 | 82 | 136
299.6 | 299.6 | 2290 | 2290 | 3.75 | 319.3536 | 66.7865 | 1.827 |  |  | 155 | 187988 | 196533 | 25 | 150 | 21 | 128
299.642 | 299.642 | 2291 | 2291 | 3.98 | 49.7871 | 6.9516 | 0.0198 |  |  | 8 | 194092 | 198975 | 260 | 133 | 221 | 113
299.71 | 299.71 | 2292 | 2292 | 3.81 | 129.8652 | 18.6212 | 0.142 |  |  | 28 | 185547 | 197754 | 164 | 153 | 139 | 130
299.725 | 299.725 | 2293 | 2293 | 3.83 | 76.6425 | 10.4506 | 0.0447 |  |  | 17 | 147705 | 192871 | 103 | 149 | 88 | 127
299.787 | 299.787 | 2294 | 2294 | 3.88 | 226.5449 | 22.0052 | 0.1983 |  |  | 30 | 183105 | 222168 | 162 | 171 | 138 | 145
299.803 | 299.803 | 2295 | 2295 | 3.92 | 224.627 | 37.949 | 0.5899 |  |  | 67 | 186768 | 212402 | 1497 | 306 | 0 | 0
299.849 | 299.849 | 2296 | 2296 | 3.9 | 170.3925 | 25.6658 | 0.2698 |  |  | 49 | 179443 | 192871 | 104 | 153 | 88 | 130
299.874 | 299.874 | 2297 | 2297 | 3.77 | 185.041 | 36.3824 | 0.5422 |  |  | 67 | 181885 | 190430 | 263 | 143 | 224 | 122
299.992 | 299.992 | 2298 | 2298 | 3.84 | 170.3925 | 22.8099 | 0.2131 |  |  | 32 | 183105 | 196533 | 104 | 129 | 88 | 110
300.075 | 300.075 | 2299 | 2299 | 4.01 | 69.8066 | 8.7404 | 0.0313 |  |  | 13 | 185547 | 195313 | 158 | 146 | 134 | 124
300.085 | 300.085 | 2300 | 2300 | 3.78 | 230.4511 | 27.2843 | 0.3049 |  |  | 36 | 184326 | 205078 | 291 | 184 | 247 | 156
300.127 | 300.127 | 2301 | 2301 | 4.12 | 51.7402 | 6.5097 | 0.0174 |  |  | 8 | 151367 | 209961 | 163 | 124 | 139 | 105
300.195 | 300.195 | 2302 | 2302 | 4.2 | 45.9161 | 5.6633 | 0.0131 |  |  | 9 | 194092 | 198975 | 97 | 146 | 82 | 124
300.21 | 300.21 | 2303 | 2303 | 3.79 | 577.1308 | 62.5384 | 1.602 |  |  | 74 | 179443 | 206299 | 163 | 52 | 139 | 44
300.242 | 300.242 | 2304 | 2304 | 4.51 | 22.9669 | 3.2563 | 0.0043 |  |  | 4 | 183105 | 239258 | 149 | 176 | 127 | 150
300.266 | 300.266 | 2305 | 2305 | 4.04 | 77.1308 | 8.7303 | 0.0312 |  |  | 13 | 183105 | 197754 | 222 | 150 | 189 | 128
300.36 | 300.36 | 2306 | 2306 | 4.1 | 81.0371 | 10.106 | 0.0418 |  |  | 19 | 181885 | 196533 | 167 | 237 | 142 | 201
300.368 | 300.368 | 2307 | 2307 | 3.82 | 263.166 | 29.9805 | 0.3682 |  |  | 42 | 180664 | 197754 | 163 | 219 | 139 | 186
300.436 | 300.436 | 2308 | 2308 | 3.97 | 739.2402 | 77.0173 | 2.4296 |  |  | 113 | 183105 | 208740 | 162 | 184 | 138 | 156
300.444 | 300.444 | 2309 | 2309 | 4.06 | 45.3925 | 7.2698 | 0.0216 |  |  | 16 | 183105 | 185547 | 254 | 234 | 216 | 199
300.514 | 300.514 | 2310 | 2310 | 3.66 | 143.084 | 20.6403 | 0.1745 |  |  | 41 | 194092 | 198975 | 264 | 149 | 224 | 127
300.523 | 300.523 | 2311 | 2311 | 3.99 | 58.0878 | 8.1681 | 0.0273 |  |  | 12 | 185547 | 190430 | 161 | 149 | 137 | 127
300.587 | 300.587 | 2312 | 2312 | 4.28 | 34.1621 | 5.6293 | 0.013 |  |  | 8 | 184326 | 202637 | 106 | 124 | 90 | 105
300.602 | 300.602 | 2313 | 2313 | 3.79 | 190.4121 | 23.5086 | 0.2264 |  |  | 32 | 185547 | 201416 | 212 | 148 | 180 | 126
300.64 | 300.64 | 2314 | 2314 | 3.73 | 390.1191 | 48.2546 | 0.9538 |  |  | 61 | 184326 | 190430 | 100 | 220 | 85 | 187
300.717 | 300.717 | 2315 | 2315 | 3.76 | 390.1191 | 52.2855 | 1.1198 |  |  | 78 | 151367 | 190430 | 100 | 149 | 85 | 127
300.726 | 300.726 | 2316 | 2316 | 3.81 | 265.1544 | 31.4338 | 0.4047 |  |  | 48 | 185547 | 190430 | 138 | 252 | 117 | 214
300.793 | 300.793 | 2317 | 2317 | 3.83 | 165.0567 | 20.7113 | 0.1757 |  |  | 38 | 184326 | 187988 | 44 | 155 | 37 | 132
300.861 | 300.861 | 2318 | 2318 | 3.88 | 263.6895 | 26.3832 | 0.2851 |  |  | 26 | 142822 | 217285 | 208 | 152 | 177 | 129
300.937 | 300.937 | 2319 | 2319 | 4.32 | 31.9648 | 4.7875 | 0.0094 |  |  | 8 | 184326 | 196533 | 271 | 199 | 230 | 169
300.95 | 300.95 | 2320 | 2320 | 4.11 | 40.545 | 7.3473 | 0.0221 |  |  | 12 | 180664 | 197754 | 168 | 172 | 143 | 146
300.972 | 300.972 | 2321 | 2321 | 5.1 | 1.4825 | 0.6658 | 0.0002 |  |  | 1 | 1221 | 413818 | 1025 | 150 | 0 | 128
301.021 | 301.021 | 2322 | 2322 | 3.93 | 165.5097 | 17.8735 | 0.1309 |  |  | 24 | 195313 | 189209 | 158 | 296 | 134 | 252
301.051 | 301.051 | 2323 | 2323 | 4.1 | 58.0878 | 8.9775 | 0.033 |  |  | 16 | 183105 | 196533 | 273 | 149 | 232 | 127
301.097 | 301.097 | 2324 | 2324 | 4.14 | 59.0644 | 6.42 | 0.0169 |  |  | 10 | 183105 | 195313 | 104 | 124 | 88 | 105
301.146 | 301.146 | 2325 | 2325 | 4.4 | 24.92 | 2.9185 | 0.0035 |  |  | 3 | 181885 | 239258 | 297 | 127 | 252 | 108
301.194 | 301.194 | 2326 | 2326 | 4.18 | 41.7304 | 6.357 | 0.0166 |  |  | 8 | 151367 | 216064 | 164 | 125 | 139 | 106
301.242 | 301.242 | 2327 | 2327 | 4.05 | 63.9825 | 8.0854 | 0.0268 |  |  | 13 | 180664 | 198975 | 256 | 269 | 218 | 229
301.286 | 301.286 | 2328 | 2328 | 4.08 | 63.4589 | 8.4736 | 0.0294 |  |  | 12 | 179443 | 197754 | 261 | 151 | 222 | 128
301.336 | 301.336 | 2329 | 2329 | 3.98 | 46.8926 | 8.2163 | 0.0277 |  |  | 15 | 194092 | 185547 | -929 | 130 | 0 | 111
301.438 | 301.438 | 2330 | 2330 | 5.22 | 1.7266 | 0.5322 | 0.0001 |  |  | 0 | 333252 | 471191 | -2329 | 150 | 0 | 128
301.444 | 301.444 | 2331 | 2331 | 4.22 | 24.4317 | 4.1688 | 0.0071 |  |  | 5 | 192871 | 197754 | -1577 | -10 | 0 | 0
301.471 | 301.471 | 2332 | 2332 | 3.88 | 92.2675 | 11.8375 | 0.0574 |  |  | 20 | 183105 | 195313 | 261 | 148 | 222 | 126
301.54 | 301.54 | 2333 | 2333 | 4.12 | 128.4356 | 12.2882 | 0.0618 |  |  | 16 | 194092 | 195313 | 201 | 153 | 171 | 130
301.554 | 301.554 | 2334 | 2334 | 4.15 | 49.334 | 8.1313 | 0.0271 |  |  | 16 | 185547 | 200195 | 148 | 153 | 126 | 130
301.599 | 301.599 | 2335 | 2335 | 4.32 | 37.127 | 5.0099 | 0.0103 |  |  | 8 | 194092 | 207520 | 95 | 151 | 81 | 128
301.624 | 301.624 | 2336 | 2336 | 4.09 | 68.3417 | 8.7276 | 0.0312 |  |  | 14 | 194092 | 200195 | 214 | 152 | 182 | 129
301.718 | 301.718 | 2337 | 2337 | 4.45 | 31.7559 | 2.98 | 0.0036 |  |  | 3 | 195313 | 234375 | 92 | 269 | 78 | 229
301.725 | 301.725 | 2338 | 2338 | 3.87 | 70.7831 | 8.8805 | 0.0323 |  |  | 13 | 189209 | 197754 | 214 | 137 | 182 | 116
301.763 | 301.763 | 2339 | 2339 | 4.24 | 37.58 | 5.9323 | 0.0144 |  |  | 10 | 195313 | 202637 | 214 | 245 | 182 | 208
301.79 | 301.79 | 2340 | 2340 | 4.24 | 52.2285 | 5.9949 | 0.0147 |  |  | 9 | 183105 | 228271 | 261 | 124 | 222 | 105
301.884 | 301.884 | 2341 | 2341 | 4.04 | 67.3652 | 8.3335 | 0.0284 |  |  | 15 | 194092 | 195313 | 186 | 146 | 158 | 124
301.902 | 301.902 | 2342 | 2342 | 4.13 | 60.5292 | 7.5467 | 0.0233 |  |  | 12 | 185547 | 198975 | 214 | 152 | 182 | 129
301.986 | 301.986 | 2343 | 2343 | 4.1 | 46.1602 | 6.2994 | 0.0163 |  |  | 9 | 189209 | 206299 | 257 | 153 | 218 | 130
302.061 | 302.061 | 2344 | 2344 | 5.16 | 1.2383 | 0.5422 | 0.0001 |  |  | 0 | 186768 | 467529 | 110 | 150 | 94 | 128
302.07 | 302.07 | 2345 | 2345 | 4.44 | 24.8847 | 3.6961 | 0.0056 |  |  | 5 | 185547 | 224609 | 228 | 118 | 194 | 100
302.092 | 302.092 | 2346 | 2346 | 4.22 | 30.7441 | 4.2782 | 0.0075 |  |  | 5 | 185547 | 192871 | 86 | 153 | 73 | 130
302.101 | 302.101 | 2347 | 2347 | 4.18 | 48.8105 | 5.4147 | 0.012 |  |  | 8 | 181885 | 192871 | 104 | 124 | 88 | 105
302.14 | 302.14 | 2348 | 2348 | 4.02 | 54.1816 | 7.6862 | 0.0242 |  |  | 14 | 179443 | 198975 | 164 | 353 | 139 | 0
302.209 | 302.209 | 2349 | 2349 | 4.34 | 48.8105 | 5.5847 | 0.0128 |  |  | 8 | 183105 | 197754 | 151 | 201 | 128 | 171
302.286 | 302.286 | 2350 | 2350 | 5.09 | 1.9708 | 0.7162 | 0.0002 |  |  | 0 | 1221 | 426025 | 285 | 150 | 242 | 128
302.32 | 302.32 | 2351 | 2351 | 4.03 | 81.5253 | 9.8653 | 0.0399 |  |  | 13 | 183105 | 207520 | 164 | 204 | 139 | 173
302.393 | 302.393 | 2352 | 2352 | 5.2 | 1.2383 | 0.5266 | 0.0001 |  |  | 0 | 1448975 | 467529 | 382 | 150 | 0 | 128
302.423 | 302.423 | 2353 | 2353 | 4.08 | 33.2208 | 3.8509 | 0.0061 |  |  | 7 | 183105 | 207520 | 11 | 267 | 9 | 227
302.474 | 302.474 | 2354 | 2354 | 4.25 | 32.4531 | 5.0074 | 0.0103 |  |  | 9 | 187988 | 200195 | 214 | 445 | 182 | 0
302.546 | 302.546 | 2355 | 2355 | 3.97 | 84.002 | 7.9274 | 0.0257 |  |  | 12 | 194092 | 239258 | 96 | 221 | 82 | 188
302.553 | 302.553 | 2356 | 2356 | 3.59 | 304.2169 | 42.6733 | 0.7459 |  |  | 65 | 187988 | 186768 | 96 | 172 | 82 | 146
302.594 | 302.594 | 2357 | 2357 | 4.12 | 74.6894 | 9.7167 | 0.0387 |  |  | 17 | 194092 | 198975 | 161 | 150 | 137 | 128
302.66 | 302.66 | 2358 | 2358 | 3.79 | 61.0528 | 10.025 | 0.0412 |  |  | 20 | 183105 | 195313 | -255 | 176 | 0 | 150
302.728 | 302.728 | 2359 | 2359 | 4.11 | 70.8184 | 7.0609 | 0.0204 |  |  | 11 | 194092 | 195313 | 96 | 150 | 82 | 128
302.741 | 302.741 | 2360 | 2360 | 4.29 | 38.8007 | 4.9762 | 0.0101 |  |  | 6 | 185547 | 220947 | 160 | 147 | 136 | 125
302.785 | 302.785 | 2361 | 2361 | 4.49 | 25.4083 | 4.0072 | 0.0066 |  |  | 7 | 184326 | 198975 | 152 | 155 | 129 | 132
302.857 | 302.857 | 2362 | 2362 | 4.27 | 31.2676 | 3.9327 | 0.0063 |  |  | 4 | 129395 | 230713 | -51 | 144 | 0 | 122
302.875 | 302.875 | 2363 | 2363 | 4.24 | 52.9609 | 5.6605 | 0.0131 |  |  | 10 | 178223 | 209961 | 183 | 171 | 156 | 145
302.96 | 302.96 | 2364 | 2364 | 4.54 | 24.92 | 3.5437 | 0.0051 |  |  | 6 | 185547 | 240479 | 149 | 151 | 127 | 128
302.977 | 302.977 | 2365 | 2365 | 4.11 | 73.2598 | 9.8612 | 0.0398 |  |  | 17 | 194092 | 198975 | 177 | 217 | 150 | 184
303.011 | 303.011 | 2366 | 2366 | 3.95 | 105.9747 | 13.5504 | 0.0752 |  |  | 20 | 185547 | 196533 | 95 | 241 | 81 | 205
303.038 | 303.038 | 2367 | 2367 | 4.25 | 45.3925 | 6.0502 | 0.015 |  |  | 10 | 194092 | 200195 | 186 | 249 | 158 | 212
303.133 | 303.133 | 2368 | 2368 | 4.26 | 49.0546 | 6.5397 | 0.0175 |  |  | 10 | 185547 | 209961 | 215 | 147 | 183 | 125
303.148 | 303.148 | 2369 | 2369 | 4.7 | 24.92 | 2.964 | 0.0036 |  |  | 4 | 180664 | 231934 | 76 | 149 | 65 | 127
303.181 | 303.181 | 2370 | 2370 | 3.92 | 98.6152 | 11.0225 | 0.0498 |  |  | 16 | 187988 | 196533 | 186 | 172 | 158 | 146
303.207 | 303.207 | 2371 | 2371 | 3.82 | 141.0956 | 16.6354 | 0.1134 |  |  | 28 | 194092 | 195313 | 186 | 245 | 158 | 208
303.302 | 303.302 | 2372 | 2372 | 3.78 | 188.9472 | 18.0705 | 0.1338 |  |  | 30 | 194092 | 194092 | 186 | 161 | 158 | 137
303.319 | 303.319 | 2373 | 2373 | 3.69 | 68.377 | 9.8294 | 0.0396 |  |  | 19 | 141602 | 144043 | 236 | 127 | 201 | 108
303.354 | 303.354 | 2374 | 2374 | 3.68 | 195.8184 | 20.3941 | 0.1704 |  |  | 28 | 194092 | 201416 | 320 | 150 | 0 | 128
303.382 | 303.382 | 2375 | 2375 | 3.97 | 109.8809 | 11.2402 | 0.0517 |  |  | 15 | 194092 | 197754 | 224 | 124 | 190 | 105
303.475 | 303.475 | 2376 | 2376 | 3.96 | 109.8809 | 12.3814 | 0.0628 |  |  | 18 | 195313 | 201416 | 224 | 16 | 190 | 14
303.491 | 303.491 | 2377 | 2377 | 3.86 | 170.4278 | 30.8632 | 0.3902 |  |  | 63 | 192871 | 195313 | 95 | 152 | 81 | 129
303.529 | 303.529 | 2378 | 2378 | 3.78 | 369.6465 | 47.2364 | 0.9139 |  |  | 92 | 186768 | 190430 | 95 | 197 | 81 | 167
303.615 | 303.615 | 2379 | 2379 | 4 | 100.08 | 15.1748 | 0.0943 |  |  | 30 | 185547 | 200195 | 214 | 199 | 182 | 169
303.632 | 303.632 | 2380 | 2380 | 3.9 | 448.2598 | 111.9656 | 5.1349 |  |  | 205 | 191650 | 205078 | 1042 | 160 | 0 | 136
303.675 | 303.675 | 2381 | 2381 | 4 | 91.3262 | 12.396 | 0.0629 |  |  | 23 | 194092 | 197754 | 82 | 131 | 70 | 111
303.748 | 303.748 | 2382 | 2382 | 4.11 | 46.6485 | 6.3965 | 0.0168 |  |  | 11 | 184326 | 205078 | 269 | 163 | 229 | 139
303.757 | 303.757 | 2383 | 2383 | 4.04 | 90.3497 | 11.1028 | 0.0505 |  |  | 19 | 194092 | 198975 | 95 | 151 | 81 | 128
303.801 | 303.801 | 2384 | 2384 | 3.96 | 90.8379 | 12.9533 | 0.0687 |  |  | 24 | 195313 | 197754 | 262 | 248 | 223 | 211
303.873 | 303.873 | 2385 | 2385 | 3.82 | 82.5019 | 12.8043 | 0.0672 |  |  | 25 | 180664 | 190430 | -5 | 152 | 0 | 129
303.886 | 303.886 | 2386 | 2386 | 4.6 | 30.7794 | 2.9201 | 0.0035 |  |  | 4 | 180664 | 257568 | -12 | 176 | 0 | 150
303.945 | 303.945 | 2387 | 2387 | 3.89 | 169.9395 | 20.558 | 0.1731 |  |  | 34 | 184326 | 195313 | 95 | 221 | 81 | 188
303.961 | 303.961 | 2388 | 2388 | 4.15 | 29.8028 | 5.2616 | 0.0113 |  |  | 5 | 180664 | 209961 | 281 | 164 | 239 | 139
304.002 | 304.002 | 2389 | 2389 | 4.02 | 30.7441 | 5.6361 | 0.013 |  |  | 8 | 187988 | 190430 | -2534 | 28 | 0 | 24
304.068 | 304.068 | 2390 | 2390 | 4.22 | 35.6622 | 5.6735 | 0.0132 |  |  | 9 | 186768 | 198975 | 96 | 126 | 82 | 107
304.086 | 304.086 | 2391 | 2391 | 4.01 | 103.0097 | 12.4265 | 0.0632 |  |  | 20 | 181885 | 191650 | 154 | 243 | 131 | 207
304.129 | 304.129 | 2392 | 2392 | 4.15 | 29.3145 | 5.0444 | 0.0104 |  |  | 8 | 192871 | 200195 | -38 | 164 | 0 | 139
304.195 | 304.195 | 2393 | 2393 | 3.99 | 125.0176 | 12.1841 | 0.0608 |  |  | 21 | 186768 | 192871 | 95 | 149 | 81 | 127
304.21 | 304.21 | 2394 | 2394 | 4.61 | 31.9648 | 3.5712 | 0.0052 |  |  | 5 | 194092 | 203857 | 152 | 126 | 129 | 107
304.251 | 304.251 | 2395 | 2395 | 3.91 | 258.8067 | 34.3082 | 0.4821 |  |  | 48 | 189209 | 198975 | 307 | 273 | 0 | 232
304.338 | 304.338 | 2396 | 2396 | 4.21 | 35.6622 | 5.1489 | 0.0109 |  |  | 11 | 184326 | 192871 | 85 | 169 | 72 | 144
304.35 | 304.35 | 2397 | 2397 | 3.84 | 112.2871 | 16.7664 | 0.1151 |  |  | 40 | 186768 | 191650 | 215 | 155 | 183 | 132
304.393 | 304.393 | 2398 | 2398 | 3.77 | 156.2676 | 23.889 | 0.2338 |  |  | 49 | 185547 | 189209 | 151 | 152 | 128 | 129
304.466 | 304.466 | 2399 | 2399 | 3.46 | 156.2676 | 20.6296 | 0.1743 |  |  | 30 | 195313 | 192871 | 151 | 167 | 128 | 142
304.476 | 304.476 | 2400 | 2400 | 3.76 | 266.6192 | 29.4291 | 0.3547 |  |  | 53 | 183105 | 186768 | 86 | 189 | 73 | 161
304.538 | 304.538 | 2401 | 2401 | 4.03 | 55.1934 | 9.9595 | 0.0406 |  |  | 17 | 195313 | 200195 | 112 | 167 | 95 | 142
304.554 | 304.554 | 2402 | 2402 | 4.13 | 49.8223 | 6.8748 | 0.0194 |  |  | 11 | 184326 | 213623 | 94 | 322 | 80 | 0
304.613 | 304.613 | 2403 | 2403 | 3.88 | 90.5938 | 13.4421 | 0.074 |  |  | 23 | 194092 | 195313 | 3119 | 185 | 0 | 157
304.69 | 304.69 | 2404 | 2404 | 4.61 | 29.8028 | 3.4199 | 0.0048 |  |  | 5 | 194092 | 262451 | 73 | 284 | 62 | 241
304.76 | 304.76 | 2405 | 2405 | 4.3 | 29.3145 | 3.9415 | 0.0064 |  |  | 4 | 179443 | 205078 | 748 | 94 | 0 | 80
304.772 | 304.772 | 2406 | 2406 | 4.04 | 35.1739 | 5.297 | 0.0115 |  |  | 8 | 195313 | 201416 | 95 | 149 | 81 | 127
304.813 | 304.813 | 2407 | 2407 | 4.54 | 27.3614 | 3.1851 | 0.0042 |  |  | 5 | 194092 | 235596 | 179 | 170 | 152 | 145
304.884 | 304.884 | 2408 | 2408 | 3.7 | 342.3028 | 47.2176 | 0.9132 |  |  | 76 | 194092 | 189209 | 174 | 173 | 148 | 147
304.897 | 304.897 | 2409 | 2409 | 3.57 | 193.8653 | 29.773 | 0.3631 |  |  | 52 | 194092 | 196533 | 307 | 163 | 0 | 139
304.958 | 304.958 | 2410 | 2410 | 4.25 | 34.1621 | 5.0224 | 0.0103 |  |  | 8 | 183105 | 200195 | 346 | 281 | 0 | 239
305.022 | 305.022 | 2411 | 2411 | 4.13 | 53.7286 | 8.419 | 0.029 |  |  | 15 | 194092 | 198975 | 355 | 149 | 0 | 127
305.085 | 305.085 | 2412 | 2412 | 4.49 | 19.0253 | 2.5799 | 0.0027 |  |  | 3 | 194092 | 268555 | 152 | 149 | 129 | 127
305.135 | 305.135 | 2413 | 2413 | 4.24 | 53.205 | 6.9271 | 0.0197 |  |  | 13 | 194092 | 201416 | 214 | 150 | 182 | 128
305.163 | 305.163 | 2414 | 2414 | 5.08 | 1.4825 | 0.7311 | 0.0002 |  |  | 0 | 2441 | 423584 | 140 | 150 | 119 | 128
305.212 | 305.212 | 2415 | 2415 | 5.21 | 1.7266 | 0.5551 | 0.0001 |  |  | 0 | 194092 | 452881 | -357 | 150 | 0 | 128
305.241 | 305.241 | 2416 | 2416 | 4.37 | 26.8378 | 4.305 | 0.0076 |  |  | 7 | 179443 | 205078 | -3056 | 108 | 0 | 92
305.268 | 305.268 | 2417 | 2417 | 3.93 | 46.1249 | 5.4373 | 0.0121 |  |  | 7 | 112305 | 152588 | 242 | 157 | 206 | 133
305.315 | 305.315 | 2418 | 2418 | 4.09 | 47.3809 | 5.8258 | 0.0139 |  |  | 10 | 194092 | 195313 | 136 | 151 | 116 | 128
305.361 | 305.361 | 2419 | 2419 | 4.09 | 46.8574 | 6.9789 | 0.0199 |  |  | 8 | 184326 | 195313 | 3087 | 190 | 0 | 162
305.405 | 305.405 | 2420 | 2420 | 4.59 | 21.4667 | 3.0243 | 0.0037 |  |  | 3 | 181885 | 251465 | 134 | 254 | 114 | 216
305.456 | 305.456 | 2421 | 2421 | 4.17 | 75.7012 | 9.6667 | 0.0383 |  |  | 18 | 194092 | 200195 | 306 | 151 | 0 | 128
305.503 | 305.503 | 2422 | 2422 | 4.25 | 30.7794 | 4.4387 | 0.0081 |  |  | 6 | 186768 | 197754 | 38 | 155 | 32 | 132
305.549 | 305.549 | 2423 | 2423 | 4.13 | 43.9277 | 6.3687 | 0.0166 |  |  | 7 | 129395 | 217285 | 1 | 149 | 1 | 127
305.594 | 305.594 | 2424 | 2424 | 4.02 | 131.3653 | 14.9554 | 0.0916 |  |  | 26 | 194092 | 197754 | 96 | 284 | 82 | 241
305.641 | 305.641 | 2425 | 2425 | 3.91 | 52.7167 | 9.1838 | 0.0345 |  |  | 12 | 184326 | 196533 | -3170 | 207 | 0 | 176
305.69 | 305.69 | 2426 | 2426 | 4.12 | 34.1621 | 5.9151 | 0.0143 |  |  | 7 | 141602 | 213623 | 63 | 261 | 54 | 222
305.771 | 305.771 | 2427 | 2427 | 4.11 | 65.4473 | 8.8323 | 0.032 |  |  | 16 | 194092 | 198975 | 95 | 192 | 81 | 163
305.796 | 305.796 | 2428 | 2428 | 4.55 | 22.7227 | 3.6682 | 0.0055 |  |  | 6 | 187988 | 211182 | 180 | 229 | 153 | 195
305.845 | 305.845 | 2429 | 2429 | 4.34 | 39.289 | 4.1087 | 0.0069 |  |  | 6 | 183105 | 196533 | 351 | 143 | 0 | 122
305.889 | 305.889 | 2430 | 2430 | 4.18 | 69.3183 | 8.5777 | 0.0301 |  |  | 15 | 194092 | 201416 | 214 | 149 | 182 | 127
305.977 | 305.977 | 2431 | 2431 | 3.88 | 127.9121 | 12.9438 | 0.0686 |  |  | 19 | 183105 | 189209 | 104 | 150 | 88 | 128
305.993 | 305.993 | 2432 | 2432 | 4.25 | 30.7441 | 4.6257 | 0.0088 |  |  | 7 | 180664 | 219727 | 134 | 152 | 114 | 129
306.029 | 306.029 | 2433 | 2433 | 4.29 | 31.2324 | 4.5648 | 0.0085 |  |  | 5 | 181885 | 209961 | 113 | 124 | 96 | 105
306.096 | 306.096 | 2434 | 2434 | 3.69 | 178.7286 | 29.514 | 0.3568 |  |  | 53 | 184326 | 190430 | -2688 | 160 | 0 | 136
306.174 | 306.174 | 2435 | 2435 | 4.41 | 36.6035 | 4.7764 | 0.0093 |  |  | 6 | 183105 | 227051 | 135 | 215 | 115 | 183
306.237 | 306.237 | 2436 | 2436 | 3.85 | 91.291 | 10.4399 | 0.0446 |  |  | 17 | 185547 | 197754 | 228 | 126 | 194 | 107
306.311 | 306.311 | 2437 | 2437 | 3.99 | 74.2364 | 7.713 | 0.0244 |  |  | 12 | 194092 | 194092 | 96 | 179 | 82 | 152
306.32 | 306.32 | 2438 | 2438 | 4.58 | 28.3379 | 2.8539 | 0.0033 |  |  | 4 | 195313 | 223389 | 149 | 148 | 127 | 126
306.36 | 306.36 | 2439 | 2439 | 4.59 | 24.8847 | 3.0537 | 0.0038 |  |  | 3 | 183105 | 247803 | 147 | 173 | 125 | 147
306.409 | 306.409 | 2440 | 2440 | 3.98 | 60.0762 | 9.287 | 0.0353 |  |  | 14 | 195313 | 195313 | 304 | 342 | 0 | 0
306.476 | 306.476 | 2441 | 2441 | 4.04 | 94.7442 | 9.4389 | 0.0365 |  |  | 14 | 195313 | 194092 | 96 | 212 | 82 | 180
306.494 | 306.494 | 2442 | 2442 | 4.09 | 102.5567 | 9.6887 | 0.0384 |  |  | 13 | 181885 | 202637 | 168 | 154 | 143 | 131
306.533 | 306.533 | 2443 | 2443 | 4.29 | 28.8262 | 3.4858 | 0.005 |  |  | 4 | 191650 | 213623 | -582 | 274 | 0 | 233
306.599 | 306.599 | 2444 | 2444 | 4.04 | 106.9512 | 12.8667 | 0.0678 |  |  | 24 | 194092 | 196533 | 148 | 178 | 126 | 151
306.666 | 306.666 | 2445 | 2445 | 4.9 | 23.211 | 2.0539 | 0.0017 |  |  | 2 | 177002 | 303955 | 267 | 149 | 227 | 127
306.68 | 306.68 | 2446 | 2446 | 4.09 | 98.6152 | 12.5043 | 0.064 |  |  | 20 | 187988 | 201416 | 239 | 186 | 203 | 158
306.717 | 306.717 | 2447 | 2447 | 3.81 | 313.4942 | 35.165 | 0.5065 |  |  | 56 | 194092 | 194092 | 95 | 153 | 81 | 130
306.792 | 306.792 | 2448 | 2448 | 4.02 | 25.8613 | 4.5556 | 0.0085 |  |  | 8 | 179443 | 194092 | -183 | 149 | 0 | 127
306.807 | 306.807 | 2449 | 2449 | 3.94 | 121.5997 | 13.2681 | 0.0721 |  |  | 18 | 195313 | 192871 | 95 | 252 | 81 | 214
306.841 | 306.841 | 2450 | 2450 | 4.09 | 49.8223 | 6.3236 | 0.0164 |  |  | 12 | 190430 | 197754 | 97 | 271 | 82 | 230
306.87 | 306.87 | 2451 | 2451 | 5.18 | 1.7266 | 0.6587 | 0.0002 |  |  | 1 | 1221 | 433350 | 999 | 150 | 0 | 128
306.925 | 306.925 | 2452 | 2452 | 3.86 | 252.459 | 25.242 | 0.261 |  |  | 37 | 185547 | 191650 | 189 | 171 | 161 | 145
306.998 | 306.998 | 2453 | 2453 | 4.2 | 45.8808 | 5.3873 | 0.0119 |  |  | 7 | 192871 | 192871 | 160 | 168 | 136 | 143
307.007 | 307.007 | 2454 | 2454 | 4.28 | 57.5996 | 6.1626 | 0.0156 |  |  | 8 | 180664 | 220947 | 261 | 154 | 222 | 131
307.045 | 307.045 | 2455 | 2455 | 4.06 | 51.2872 | 5.9449 | 0.0145 |  |  | 10 | 183105 | 191650 | 86 | 228 | 73 | 194
307.095 | 307.095 | 2456 | 2456 | 4.08 | 68.377 | 8.185 | 0.0274 |  |  | 8 | 178223 | 189209 | 318 | 155 | 0 | 132
307.166 | 307.166 | 2457 | 2457 | 4.31 | 45.8808 | 5.8799 | 0.0142 |  |  | 10 | 183105 | 222168 | 261 | 152 | 222 | 129
307.179 | 307.179 | 2458 | 2458 | 3.97 | 104.9981 | 10.793 | 0.0477 |  |  | 15 | 194092 | 192871 | 95 | 243 | 81 | 207
307.215 | 307.215 | 2459 | 2459 | 4.18 | 24.92 | 3.8862 | 0.0062 |  |  | 5 | 179443 | 207520 | -2946 | 450 | 0 | 0
307.242 | 307.242 | 2460 | 2460 | 3.74 | 1000.4706 | 411.2197 | 69.264 |  |  | 654 | 140381 | 186768 | 129 | 149 | 110 | 127
307.29 | 307.29 | 2461 | 2461 | 4.24 | 34.4062 | 4.304 | 0.0076 |  |  | 7 | 184326 | 201416 | 3844 | 180 | 0 | 153
307.405 | 307.405 | 2462 | 2462 | 4.4 | 32.7325 | 4.4822 | 0.0082 |  |  | 7 | 180664 | 228271 | 15 | 176 | 13 | 150
307.413 | 307.413 | 2463 | 2463 | 3.82 | 59.5879 | 6.9466 | 0.0198 |  |  | 9 | 183105 | 196533 | 152 | 351 | 129 | 0
307.455 | 307.455 | 2464 | 2464 | 3.95 | 69.8066 | 11.6532 | 0.0556 |  |  | 17 | 181885 | 207520 | 135 | 159 | 115 | 135
307.529 | 307.529 | 2465 | 2465 | 4.07 | 47.8339 | 6.3658 | 0.0166 |  |  | 9 | 183105 | 211182 | 101 | 124 | 86 | 105
307.538 | 307.538 | 2466 | 2466 | 4.06 | 43.7188 | 5.6593 | 0.0131 |  |  | 9 | 183105 | 205078 | 173 | 149 | 147 | 127
307.582 | 307.582 | 2467 | 2467 | 3.98 | 68.3417 | 9.6801 | 0.0384 |  |  | 15 | 181885 | 217285 | 135 | 152 | 115 | 129
307.652 | 307.652 | 2468 | 2468 | 4 | 116.1933 | 15.2345 | 0.0951 |  |  | 22 | 184326 | 214844 | -2659 | 197 | 0 | 167
307.664 | 307.664 | 2469 | 2469 | 4.09 | 61.9941 | 7.0448 | 0.0203 |  |  | 12 | 194092 | 197754 | 214 | 149 | 182 | 127
307.726 | 307.726 | 2470 | 2470 | 4.2 | 41.4863 | 5.9074 | 0.0143 |  |  | 9 | 179443 | 194092 | 217 | 212 | 184 | 180
307.741 | 307.741 | 2471 | 2471 | 3.78 | 161.8476 | 23.6474 | 0.229 |  |  | 38 | 184326 | 203857 | 260 | 134 | 221 | 114
307.773 | 307.773 | 2472 | 2472 | 4.14 | 48.3222 | 6.9106 | 0.0196 |  |  | 8 | 179443 | 202637 | 260 | 154 | 221 | 131
307.798 | 307.798 | 2473 | 2473 | 3.87 | 93.7324 | 13.086 | 0.0701 |  |  | 17 | 189209 | 192871 | 246 | 147 | 209 | 125
307.849 | 307.849 | 2474 | 2474 | 4.09 | 69.3183 | 7.1163 | 0.0207 |  |  | 9 | 183105 | 216064 | 135 | 152 | 115 | 129
307.941 | 307.941 | 2475 | 2475 | 3.92 | 68.83 | 11.6629 | 0.0557 |  |  | 19 | 185547 | 194092 | -2972 | 152 | 0 | 129
308.015 | 308.015 | 2476 | 2476 | 4.1 | 54.461 | 8.4821 | 0.0295 |  |  | 12 | 185547 | 197754 | 1841 | 174 | 0 | 148
308.023 | 308.023 | 2477 | 2477 | 4.2 | 63.7031 | 7.2771 | 0.0217 |  |  | 12 | 194092 | 192871 | 177 | 172 | 150 | 146
308.083 | 308.083 | 2478 | 2478 | 4.44 | 29.8028 | 3.8694 | 0.0061 |  |  | 5 | 194092 | 200195 | -130 | 149 | 0 | 127
308.101 | 308.101 | 2479 | 2479 | 4.15 | 56.6583 | 6.7458 | 0.0186 |  |  | 9 | 183105 | 220947 | 92 | 152 | 78 | 129
308.13 | 308.13 | 2480 | 2480 | 4.12 | 70.2949 | 7.7931 | 0.0249 |  |  | 12 | 181885 | 192871 | 104 | 144 | 88 | 122
308.154 | 308.154 | 2481 | 2481 | 4.18 | 42.9511 | 6.0456 | 0.015 |  |  | 11 | 183105 | 192871 | 2194 | 226 | 0 | 192
308.241 | 308.241 | 2482 | 2482 | 4.11 | 61.5411 | 7.9997 | 0.0262 |  |  | 12 | 179443 | 196533 | -3264 | 139 | 0 | 118
308.259 | 308.259 | 2483 | 2483 | 4.09 | 60.5645 | 7.191 | 0.0212 |  |  | 11 | 179443 | 187988 | 162 | 261 | 138 | 222
308.299 | 308.299 | 2484 | 2484 | 3.71 | 236.3105 | 26.5541 | 0.2888 |  |  | 40 | 181885 | 187988 | 101 | 205 | 86 | 174
308.378 | 308.378 | 2485 | 2485 | 4.15 | 68.3417 | 6.9947 | 0.02 |  |  | 10 | 180664 | 208740 | 260 | 183 | 221 | 156
308.428 | 308.428 | 2486 | 2486 | 4.16 | 63.4589 | 7.316 | 0.0219 |  |  | 11 | 183105 | 194092 | 133 | 233 | 113 | 198
308.455 | 308.455 | 2487 | 2487 | 4.04 | 64.9238 | 7.7774 | 0.0248 |  |  | 8 | 184326 | 184326 | -149 | 200 | 0 | 170
308.502 | 308.502 | 2488 | 2488 | 3.88 | 151.8378 | 17.6553 | 0.1277 |  |  | 23 | 183105 | 205078 | 163 | 152 | 139 | 129
308.554 | 308.554 | 2489 | 2489 | 3.98 | 117.1699 | 12.5798 | 0.0648 |  |  | 17 | 179443 | 213623 | 261 | 152 | 222 | 129
308.608 | 308.608 | 2490 | 2490 | 4.02 | 49.7871 | 8.4152 | 0.029 |  |  | 11 | 186768 | 192871 | 664 | 125 | 0 | 106
308.656 | 308.656 | 2491 | 2491 | 4.48 | 32.7325 | 4.2892 | 0.0075 |  |  | 7 | 183105 | 205078 | 149 | 215 | 127 | 183
308.704 | 308.704 | 2492 | 2492 | 4.07 | 77.6191 | 13.3517 | 0.073 |  |  | 23 | 184326 | 191650 | 159 | 150 | 135 | 128
308.749 | 308.749 | 2493 | 2493 | 4.16 | 54.7051 | 5.5507 | 0.0126 |  |  | 8 | 186768 | 195313 | 188 | 255 | 160 | 217
308.801 | 308.801 | 2494 | 2494 | 4.12 | 68.377 | 8.4528 | 0.0293 |  |  | 9 | 194092 | 191650 | 324 | 179 | 0 | 152
308.852 | 308.852 | 2495 | 2495 | 5.2 | 1.7266 | 0.705 | 0.0002 |  |  | 1 | 1221 | 437012 | 1449 | 150 | 0 | 128
308.896 | 308.896 | 2496 | 2496 | 4.15 | 68.377 | 9.2408 | 0.035 |  |  | 15 | 183105 | 191650 | 168 | 242 | 143 | 206
308.923 | 308.923 | 2497 | 2497 | 4.11 | 45.9161 | 6.2186 | 0.0158 |  |  | 8 | 184326 | 212402 | 125 | 125 | 106 | 106
308.974 | 308.974 | 2498 | 2498 | 4.51 | 46.4044 | 4.0656 | 0.0068 |  |  | 5 | 179443 | 244141 | 92 | 289 | 78 | 246
309.02 | 309.02 | 2499 | 2499 | 4.05 | 88.3965 | 10.8295 | 0.048 |  |  | 14 | 183105 | 211182 | 174 | 262 | 148 | 223
309.067 | 309.067 | 2500 | 2500 | 4.4 | 42.9864 | 4.5054 | 0.0083 |  |  | 7 | 184326 | 214844 | 258 | 227 | 219 | 193
309.159 | 309.159 | 2501 | 2501 | 4.08 | 69.3536 | 6.7955 | 0.0189 |  |  | 9 | 185547 | 194092 | 201 | 146 | 171 | 124
309.222 | 309.222 | 2502 | 2502 | 4.56 | 35.9063 | 4.0281 | 0.0066 |  |  | 6 | 194092 | 235596 | 262 | 212 | 223 | 180
309.242 | 309.242 | 2503 | 2503 | 3.98 | 134.7833 | 14.0466 | 0.0808 |  |  | 19 | 185547 | 190430 | 163 | 152 | 139 | 129
309.273 | 309.273 | 2504 | 2504 | 4.1 | 64.4708 | 8.6653 | 0.0308 |  |  | 14 | 194092 | 205078 | 237 | 137 | 201 | 116
309.296 | 309.296 | 2505 | 2505 | 4.29 | 40.0214 | 5.2769 | 0.0114 |  |  | 7 | 185547 | 206299 | 240 | 258 | 204 | 219
309.35 | 309.35 | 2506 | 2506 | 4.37 | 34.1621 | 4.5732 | 0.0086 |  |  | 7 | 183105 | 197754 | 104 | 149 | 88 | 127
309.397 | 309.397 | 2507 | 2507 | 3.96 | 106.916 | 15.5701 | 0.0993 |  |  | 26 | 185547 | 190430 | 106 | 245 | 90 | 208
309.442 | 309.442 | 2508 | 2508 | 3.88 | 171.3691 | 21.1033 | 0.1824 |  |  | 31 | 185547 | 191650 | 251 | 159 | 213 | 135
309.54 | 309.54 | 2509 | 2509 | 4.36 | 36.8829 | 4.9935 | 0.0102 |  |  | 8 | 184326 | 214844 | 176 | 156 | 150 | 133
309.557 | 309.557 | 2510 | 2510 | 4.57 | 35.1739 | 3.7897 | 0.0059 |  |  | 5 | 187988 | 202637 | 164 | 153 | 139 | 130
309.596 | 309.596 | 2511 | 2511 | 3.94 | 165.0567 | 18.6574 | 0.1426 |  |  | 29 | 189209 | 196533 | 303 | 150 | 0 | 128
309.664 | 309.664 | 2512 | 2512 | 4.06 | 94.2559 | 9.0237 | 0.0334 |  |  | 13 | 185547 | 192871 | 201 | 284 | 171 | 241
309.679 | 309.679 | 2513 | 2513 | 4.31 | 32.2089 | 5.3073 | 0.0115 |  |  | 9 | 195313 | 196533 | 18 | 152 | 15 | 129
309.724 | 309.724 | 2514 | 2514 | 3.97 | 56.8671 | 10.612 | 0.0461 |  |  | 22 | 180664 | 189209 | 3474 | 153 | 0 | 130
309.795 | 309.795 | 2515 | 2515 | 4.24 | 46.8574 | 5.8354 | 0.0139 |  |  | 9 | 194092 | 197754 | 309 | 149 | 0 | 127
309.804 | 309.804 | 2516 | 2516 | 3.88 | 103.9863 | 16.3335 | 0.1093 |  |  | 33 | 183105 | 207520 | 261 | 165 | 222 | 140
309.849 | 309.849 | 2517 | 2517 | 3.74 | 274.8847 | 32.7735 | 0.44 |  |  | 51 | 194092 | 186768 | 98 | 144 | 83 | 122
309.924 | 309.924 | 2518 | 2518 | 4.31 | 37.127 | 5.1425 | 0.0108 |  |  | 8 | 194092 | 200195 | 95 | 220 | 81 | 187
309.975 | 309.975 | 2519 | 2519 | 3.65 | 245.0996 | 27.9103 | 0.3191 |  |  | 32 | 183105 | 186768 | 100 | 235 | 85 | 200
309.999 | 309.999 | 2520 | 2520 | 4.02 | 69.3183 | 7.4763 | 0.0229 |  |  | 13 | 181885 | 205078 | 260 | 176 | 221 | 150
310.051 | 310.051 | 2521 | 2521 | 4.34 | 48.3222 | 5.0606 | 0.0105 |  |  | 6 | 181885 | 212402 | 261 | 172 | 222 | 146
310.143 | 310.143 | 2522 | 2522 | 4.32 | 28.791 | 4.1547 | 0.0071 |  |  | 5 | 151367 | 198975 | 160 | 242 | 136 | 206
310.191 | 310.191 | 2523 | 2523 | 4.05 | 57.1465 | 7.3375 | 0.0221 |  |  | 11 | 187988 | 206299 | 269 | 149 | 229 | 127
310.259 | 310.259 | 2524 | 2524 | 4.17 | 54.7051 | 8.4902 | 0.0295 |  |  | 18 | 184326 | 191650 | 116 | 147 | 99 | 125
310.274 | 310.274 | 2525 | 2525 | 3.93 | 84.455 | 8.3149 | 0.0283 |  |  | 12 | 183105 | 185547 | 103 | 299 | 88 | 254
310.318 | 310.318 | 2526 | 2526 | 4.38 | 40.0567 | 4.4532 | 0.0081 |  |  | 7 | 184326 | 225830 | 1253 | 149 | 0 | 127
310.342 | 310.342 | 2527 | 2527 | 4.46 | 40.0214 | 4.2335 | 0.0073 |  |  | 5 | 183105 | 209961 | 103 | 154 | 88 | 131
310.427 | 310.427 | 2528 | 2528 | 4.37 | 34.4415 | 4.4077 | 0.008 |  |  | 6 | 183105 | 206299 | 301 | 176 | 0 | 150
310.445 | 310.445 | 2529 | 2529 | 4.21 | 41.5215 | 5.6076 | 0.0129 |  |  | 7 | 183105 | 201416 | 174 | 149 | 148 | 127
310.483 | 310.483 | 2530 | 2530 | 5.13 | 1.2383 | 0.5342 | 0.0001 |  |  | 0 | 181885 | 476074 | 207 | 150 | 176 | 128
310.506 | 310.506 | 2531 | 2531 | 4.19 | 85.4316 | 8.4188 | 0.029 |  |  | 13 | 181885 | 192871 | 103 | 245 | 88 | 208
310.533 | 310.533 | 2532 | 2532 | 4.11 | 56.6583 | 6.7701 | 0.0188 |  |  | 9 | 183105 | 198975 | 95 | 145 | 81 | 123
310.583 | 310.583 | 2533 | 2533 | 4.21 | 35.9063 | 5.2696 | 0.0114 |  |  | 9 | 183105 | 192871 | 196 | 118 | 167 | 100
310.632 | 310.632 | 2534 | 2534 | 3.92 | 135.7246 | 18.6075 | 0.1418 |  |  | 34 | 183105 | 196533 | 261 | 152 | 222 | 129
310.679 | 310.679 | 2535 | 2535 | 4.7 | 22.9669 | 2.6757 | 0.0029 |  |  | 3 | 194092 | 281982 | 22 | -109 | 19 | 0
310.735 | 310.735 | 2536 | 2536 | 4.52 | 26.3496 | 3.8823 | 0.0062 |  |  | 5 | 194092 | 252686 | 151 | 225 | 128 | 191
310.816 | 310.816 | 2537 | 2537 | 4 | 94.7089 | 9.1417 | 0.0342 |  |  | 11 | 181885 | 197754 | 259 | 227 | 220 | 193
310.887 | 310.887 | 2538 | 2538 | 4.07 | 135.7598 | 15.8741 | 0.1032 |  |  | 23 | 184326 | 197754 | 1474 | 149 | 0 | 127
310.898 | 310.898 | 2539 | 2539 | 3.89 | 104.4746 | 12.363 | 0.0626 |  |  | 17 | 180664 | 186768 | 87 | 156 | 74 | 133
310.961 | 310.961 | 2540 | 2540 | 4.39 | 44.9042 | 4.5279 | 0.0084 |  |  | 5 | 183105 | 242920 | 260 | 154 | 221 | 131
310.976 | 310.976 | 2541 | 2541 | 3.93 | 369.6113 | 34.3314 | 0.4828 |  |  | 43 | 181885 | 194092 | 260 | 187 | 221 | 159
311.012 | 311.012 | 2542 | 2542 | 4.42 | 36.1504 | 3.6578 | 0.0055 |  |  | 4 | 180664 | 223389 | 90 | 286 | 77 | 243
311.036 | 311.036 | 2543 | 2543 | 3.93 | 103.045 | 12.5599 | 0.0646 |  |  | 24 | 195313 | 196533 | 96 | 150 | 82 | 128
311.082 | 311.082 | 2544 | 2544 | 4.49 | 24.4317 | 3.0717 | 0.0039 |  |  | 4 | 184326 | 202637 | -250 | 278 | 0 | 236
311.183 | 311.183 | 2545 | 2545 | 4.09 | 88.3613 | 8.8802 | 0.0323 |  |  | 12 | 184326 | 195313 | 105 | 250 | 89 | 213
311.197 | 311.197 | 2546 | 2546 | 4.54 | 35.1739 | 4.7579 | 0.0093 |  |  | 7 | 194092 | 230713 | 281 | 175 | 239 | 149
311.253 | 311.253 | 2547 | 2547 | 4.53 | 26.3496 | 3.9177 | 0.0063 |  |  | 5 | 183105 | 228271 | 629 | 234 | 0 | 199
311.32 | 311.32 | 2548 | 2548 | 4.01 | 84.9786 | 11.1004 | 0.0505 |  |  | 17 | 185547 | 195313 | -204 | 128 | 0 | 109
311.335 | 311.335 | 2549 | 2549 | 3.86 | 171.8926 | 21.7655 | 0.194 |  |  | 34 | 185547 | 195313 | 162 | 214 | 138 | 182
311.377 | 311.377 | 2550 | 2550 | 4.48 | 39.0801 | 3.5674 | 0.0052 |  |  | 4 | 183105 | 239258 | 94 | 290 | 80 | 247
311.442 | 311.442 | 2551 | 2551 | 3.75 | 311.0175 | 33.4112 | 0.4572 |  |  | 44 | 183105 | 186768 | 100 | 154 | 85 | 131
311.461 | 311.461 | 2552 | 2552 | 3.86 | 130.8417 | 21.1411 | 0.1831 |  |  | 34 | 189209 | 196533 | 101 | 196 | 86 | 167
311.506 | 311.506 | 2553 | 2553 | 3.91 | 81.0371 | 9.841 | 0.0397 |  |  | 12 | 183105 | 191650 | 100 | 151 | 85 | 128
311.532 | 311.532 | 2554 | 2554 | 4.35 | 33.1855 | 4.4401 | 0.0081 |  |  | 6 | 180664 | 211182 | 101 | 149 | 86 | 127
311.58 | 311.58 | 2555 | 2555 | 3.92 | 82.5019 | 8.0754 | 0.0267 |  |  | 9 | 147705 | 185547 | 103 | 284 | 88 | 241
311.625 | 311.625 | 2556 | 2556 | 3.82 | 355.4864 | 38.4642 | 0.606 |  |  | 40 | 118408 | 195313 | 77 | 146 | 65 | 124
311.672 | 311.672 | 2557 | 2557 | 3.83 | 275.373 | 24.9957 | 0.2559 |  |  | 44 | 184326 | 186768 | 103 | 199 | 88 | 169
311.776 | 311.776 | 2558 | 2558 | 3.79 | 180.6464 | 27.4209 | 0.308 |  |  | 53 | 184326 | 189209 | 260 | 211 | 221 | 179
311.789 | 311.789 | 2559 | 2559 | 3.57 | 330.5488 | 35.6346 | 0.5201 |  |  | 45 | 187988 | 186768 | 160 | 146 | 136 | 124
311.852 | 311.852 | 2560 | 2560 | 4.23 | 45.6719 | 5.6253 | 0.013 |  |  | 9 | 179443 | 197754 | 300 | 154 | 255 | 131
311.868 | 311.868 | 2561 | 2561 | 3.81 | 121.0761 | 13.3452 | 0.0729 |  |  | 21 | 181885 | 187988 | 260 | 152 | 221 | 129
311.906 | 311.906 | 2562 | 2562 | 3.99 | 88.3965 | 11.9471 | 0.0585 |  |  | 23 | 185547 | 196533 | 84 | 151 | 71 | 128
311.978 | 311.978 | 2563 | 2563 | 3.88 | 83.4785 | 9.2676 | 0.0352 |  |  | 11 | 181885 | 187988 | 260 | 235 | 221 | 200
311.992 | 311.992 | 2564 | 2564 | 3.74 | 382.3066 | 51.325 | 1.079 |  |  | 85 | 185547 | 185547 | 161 | 257 | 137 | 218
312.027 | 312.027 | 2565 | 2565 | 3.39 | 382.3066 | 33.0045 | 0.4462 |  |  | 51 | 181885 | 186768 | 161 | 116 | 137 | 99
312.051 | 312.051 | 2566 | 2566 | 4.03 | 64.9238 | 9.3029 | 0.0354 |  |  | 14 | 186768 | 217285 | 119 | 152 | 101 | 129
312.116 | 312.116 | 2567 | 2567 | 3.83 | 145.4902 | 18.6815 | 0.1429 |  |  | 27 | 181885 | 192871 | 101 | 299 | 86 | 254
312.213 | 312.213 | 2568 | 2568 | 3.74 | 99.5917 | 14.0373 | 0.0807 |  |  | 20 | 147705 | 184326 | 103 | 148 | 88 | 126
312.226 | 312.226 | 2569 | 2569 | 3.78 | 77.6191 | 9.9676 | 0.0407 |  |  | 19 | 181885 | 198975 | 105 | 149 | 89 | 127
312.269 | 312.269 | 2570 | 2570 | 4.22 | 38.0683 | 5.9325 | 0.0144 |  |  | 10 | 178223 | 219727 | 684 | 149 | 0 | 127
312.342 | 312.342 | 2571 | 2571 | 3.94 | 103.0097 | 14.7612 | 0.0892 |  |  | 31 | 185547 | 195313 | 159 | 213 | 135 | 181
312.351 | 312.351 | 2572 | 2572 | 3.96 | 70.3301 | 10.5995 | 0.046 |  |  | 22 | 184326 | 191650 | 264 | 274 | 224 | 233
312.414 | 312.414 | 2573 | 2573 | 3.88 | 142.0722 | 20.9072 | 0.179 |  |  | 37 | 184326 | 192871 | 105 | 156 | 89 | 133
312.43 | 312.43 | 2574 | 2574 | 3.79 | 262.1894 | 32.1259 | 0.4227 |  |  | 67 | 184326 | 190430 | 159 | 154 | 135 | 131
312.473 | 312.473 | 2575 | 2575 | 3.79 | 262.1894 | 38.7555 | 0.6152 |  |  | 72 | 190430 | 192871 | -2127 | 126 | 0 | 107
312.499 | 312.499 | 2576 | 2576 | 4.18 | 39.0801 | 6.7342 | 0.0186 |  |  | 12 | 194092 | 197754 | 176 | 157 | 150 | 133
312.607 | 312.607 | 2577 | 2577 | 4.06 | 51.2519 | 6.192 | 0.0157 |  |  | 10 | 180664 | 189209 | 260 | 131 | 221 | 111
312.618 | 312.618 | 2578 | 2578 | 4.29 | 45.3925 | 5.644 | 0.013 |  |  | 10 | 183105 | 198975 | 105 | 153 | 89 | 130
312.675 | 312.675 | 2579 | 2579 | 4.19 | 54.1816 | 7.8219 | 0.0251 |  |  | 11 | 184326 | 196533 | 261 | 153 | 222 | 130
312.741 | 312.741 | 2580 | 2580 | 4.27 | 48.8458 | 5.5143 | 0.0125 |  |  | 9 | 194092 | 209961 | 153 | 153 | 130 | 130
312.757 | 312.757 | 2581 | 2581 | 4.21 | 27.3614 | 4.7569 | 0.0093 |  |  | 7 | 194092 | 194092 | -50 | 156 | 0 | 133
312.795 | 312.795 | 2582 | 2582 | 4.43 | 25.373 | 3.1822 | 0.0041 |  |  | 5 | 183105 | 223389 | -1 | 149 | 0 | 127
312.845 | 312.845 | 2583 | 2583 | 4.09 | 66.8769 | 7.9296 | 0.0258 |  |  | 11 | 185547 | 195313 | 292 | 172 | 248 | 146
312.909 | 312.909 | 2584 | 2584 | 3.97 | 83.9667 | 11.6701 | 0.0558 |  |  | 18 | 187988 | 190430 | 160 | 273 | 136 | 232
312.976 | 312.976 | 2585 | 2585 | 3.79 | 173.3222 | 19.22 | 0.1513 |  |  | 30 | 184326 | 187988 | 104 | 149 | 88 | 127
312.991 | 312.991 | 2586 | 2586 | 3.82 | 112.2871 | 13.7427 | 0.0774 |  |  | 23 | 183105 | 189209 | 104 | 154 | 88 | 131
313.06 | 313.06 | 2587 | 2587 | 4.3 | 29.7675 | 4.0494 | 0.0067 |  |  | 5 | 185547 | 196533 | 82 | 179 | 70 | 152
313.069 | 313.069 | 2588 | 2588 | 3.72 | 348.6152 | 36.0549 | 0.5325 |  |  | 52 | 184326 | 187988 | 159 | 133 | 135 | 113
313.106 | 313.106 | 2589 | 2589 | 4.04 | 62.9706 | 7.8422 | 0.0252 |  |  | 14 | 183105 | 201416 | 135 | 150 | 115 | 128
313.134 | 313.134 | 2590 | 2590 | 3.85 | 169.9395 | 23.737 | 0.2308 |  |  | 41 | 194092 | 192871 | 302 | 131 | 0 | 111
313.234 | 313.234 | 2591 | 2591 | 3.84 | 134.295 | 16.8874 | 0.1168 |  |  | 31 | 194092 | 194092 | 133 | 146 | 113 | 124
313.241 | 313.241 | 2592 | 2592 | 3.83 | 1000.4706 | 213.5932 | 18.6868 |  |  | 365 | 185547 | 192871 | 217 | 166 | 184 | 141
313.286 | 313.286 | 2593 | 2593 | 3.52 | 177.2285 | 27.2924 | 0.3051 |  |  | 56 | 142822 | 152588 | -3447 | 151 | 0 | 128
313.314 | 313.314 | 2594 | 2594 | 3.83 | 186.0528 | 28.3531 | 0.3293 |  |  | 53 | 186768 | 194092 | 93 | 255 | 79 | 217
313.426 | 313.426 | 2595 | 2595 | 3.71 | 698.2246 | 136.6224 | 7.6455 |  |  | 319 | 184326 | 190430 | 488 | 191 | 0 | 162
313.526 | 313.526 | 2596 | 2596 | 3.85 | 154.3145 | 18.0987 | 0.1342 |  |  | 23 | 189209 | 198975 | 124 | 194 | 105 | 165
313.538 | 313.538 | 2597 | 2597 | 3.82 | 669.416 | 78.7608 | 2.5409 |  |  | 100 | 183105 | 196533 | 102 | 149 | 87 | 127
313.58 | 313.58 | 2598 | 2598 | 3.8 | 162.0917 | 20.6849 | 0.1753 |  |  | 32 | 180664 | 189209 | 104 | 153 | 88 | 130
313.651 | 313.651 | 2599 | 2599 | 3.82 | 120.1348 | 15.0264 | 0.0925 |  |  | 23 | 180664 | 190430 | 163 | 353 | 139 | 0
313.67 | 313.67 | 2600 | 2600 | 3.79 | 260.7246 | 33.6191 | 0.4629 |  |  | 63 | 186768 | 189209 | 260 | 152 | 221 | 129
313.69 | 313.69 | 2601 | 2601 | 4.08 | 54.2169 | 7.3053 | 0.0219 |  |  | 14 | 194092 | 197754 | 137 | 126 | 116 | 107
313.792 | 313.792 | 2602 | 2602 | 3.71 | 172.3456 | 21.0008 | 0.1806 |  |  | 27 | 147705 | 186768 | 102 | 200 | 87 | 170
313.804 | 313.804 | 2603 | 2603 | 4 | 46.1249 | 8.5525 | 0.03 |  |  | 13 | 187988 | 196533 | 2271 | 147 | 0 | 125
313.847 | 313.847 | 2604 | 2604 | 3.68 | 420.3925 | 44.2814 | 0.8032 |  |  | 65 | 183105 | 187988 | 229 | 202 | 195 | 172
313.924 | 313.924 | 2605 | 2605 | 3.83 | 116.1933 | 16.1679 | 0.1071 |  |  | 30 | 183105 | 195313 | -2483 | 153 | 0 | 130
314 | 314 | 2606 | 2606 | 3.73 | 206.0723 | 32.8301 | 0.4415 |  |  | 51 | 186768 | 183105 | 175 | 225 | 149 | 191
314.009 | 314.009 | 2607 | 2607 | 4.14 | 45.9161 | 6.4971 | 0.0173 |  |  | 12 | 183105 | 200195 | 94 | 174 | 80 | 148
314.078 | 314.078 | 2608 | 2608 | 3.99 | 40.0214 | 7.3436 | 0.0221 |  |  | 11 | 185547 | 196533 | 145 | 149 | 123 | 127
314.085 | 314.085 | 2609 | 2609 | 3.99 | 83.9667 | 10.779 | 0.0476 |  |  | 15 | 180664 | 220947 | 164 | 232 | 139 | 197
314.13 | 314.13 | 2610 | 2610 | 3.83 | 91.7792 | 12.8663 | 0.0678 |  |  | 18 | 185547 | 189209 | 100 | 153 | 85 | 130
314.154 | 314.154 | 2611 | 2611 | 3.93 | 84.4903 | 14.2057 | 0.0827 |  |  | 25 | 186768 | 192871 | 95 | 292 | 81 | 248
314.266 | 314.266 | 2612 | 2612 | 4.07 | 64.4355 | 8.8438 | 0.032 |  |  | 11 | 185547 | 197754 | 316 | 149 | 0 | 127
314.272 | 314.272 | 2613 | 2613 | 3.81 | 63.4589 | 12.2324 | 0.0613 |  |  | 23 | 185547 | 194092 | -1105 | 146 | 0 | 124
314.331 | 314.331 | 2614 | 2614 | 3.93 | 96.1738 | 14.5748 | 0.087 |  |  | 20 | 191650 | 194092 | 448 | 153 | 0 | 130
314.406 | 314.406 | 2615 | 2615 | 4.17 | 37.127 | 6.0552 | 0.015 |  |  | 12 | 179443 | 195313 | 1803 | 201 | 0 | 171
314.414 | 314.414 | 2616 | 2616 | 4.28 | 33.2208 | 4.6349 | 0.0088 |  |  | 8 | 183105 | 206299 | 166 | 149 | 141 | 127
314.459 | 314.459 | 2617 | 2617 | 3.93 | 50.7636 | 6.8643 | 0.0193 |  |  | 14 | 194092 | 196533 | 215 | 224 | 183 | 190
314.484 | 314.484 | 2618 | 2618 | 4.04 | 91.8145 | 11.4093 | 0.0533 |  |  | 18 | 183105 | 195313 | 301 | 153 | 0 | 130
314.533 | 314.533 | 2619 | 2619 | 3.98 | 54.2169 | 10.6728 | 0.0467 |  |  | 16 | 181885 | 192871 | 2766 | 244 | 0 | 207
314.584 | 314.584 | 2620 | 2620 | 3.88 | 227.5214 | 30.7574 | 0.3875 |  |  | 63 | 183105 | 189209 | 230 | 173 | 196 | 147
314.69 | 314.69 | 2621 | 2621 | 3.96 | 68.8653 | 10.809 | 0.0479 |  |  | 17 | 183105 | 191650 | -28 | 253 | 0 | 215
314.74 | 314.74 | 2622 | 2622 | 4.11 | 42.4981 | 7.1648 | 0.021 |  |  | 15 | 194092 | 196533 | 293 | 150 | 249 | 128
314.765 | 314.765 | 2623 | 2623 | 3.73 | 268.084 | 47.7587 | 0.9343 |  |  | 108 | 183105 | 187988 | 174 | 174 | 148 | 148
314.816 | 314.816 | 2624 | 2624 | 3.77 | 329.0839 | 36.2861 | 0.5393 |  |  | 58 | 183105 | 194092 | 103 | 164 | 88 | 139
314.949 | 314.949 | 2625 | 2625 | 3.69 | 121.0761 | 16.7824 | 0.1154 |  |  | 21 | 178223 | 191650 | 159 | 151 | 135 | 128
314.96 | 314.96 | 2626 | 2626 | 3.97 | 111.3458 | 15.2138 | 0.0948 |  |  | 29 | 192871 | 197754 | 84 | 149 | 71 | 127
315.005 | 315.005 | 2627 | 2627 | 3.97 | 113.7872 | 13.3319 | 0.0728 |  |  | 27 | 185547 | 194092 | 56 | 254 | 48 | 216
315.03 | 315.03 | 2628 | 2628 | 3.99 | 111.834 | 15.7388 | 0.1015 |  |  | 31 | 186768 | 191650 | 301 | 150 | 0 | 128
315.084 | 315.084 | 2629 | 2629 | 3.8 | 223.6504 | 26.83 | 0.2949 |  |  | 50 | 194092 | 194092 | 135 | 150 | 115 | 128
315.187 | 315.187 | 2630 | 2630 | 3.7 | 261.7011 | 28.9227 | 0.3426 |  |  | 59 | 184326 | 179443 | 84 | 147 | 71 | 125
315.197 | 315.197 | 2631 | 2631 | 4.04 | 65.9356 | 10.5705 | 0.0458 |  |  | 20 | 185547 | 196533 | 175 | 154 | 149 | 131
315.261 | 315.261 | 2632 | 2632 | 4.1 | 61.9941 | 9.3559 | 0.0359 |  |  | 18 | 179443 | 195313 | 261 | 151 | 222 | 128
315.272 | 315.272 | 2633 | 2633 | 3.95 | 111.834 | 20.6311 | 0.1743 |  |  | 44 | 195313 | 196533 | 699 | 138 | 0 | 117
315.331 | 315.331 | 2634 | 2634 | 3.76 | 712.873 | 96.3834 | 3.8051 |  |  | 168 | 196533 | 194092 | 213 | 150 | 181 | 128
315.422 | 315.422 | 2635 | 2635 | 3.88 | 137.6777 | 21.8487 | 0.1955 |  |  | 31 | 195313 | 195313 | 148 | 152 | 126 | 129
315.429 | 315.429 | 2636 | 2636 | 3.79 | 137.6777 | 25.3213 | 0.2626 |  |  | 52 | 185547 | 191650 | -3046 | 145 | 0 | 123
315.498 | 315.498 | 2637 | 2637 | 3.83 | 100.1153 | 8.5495 | 0.0299 |  |  | 10 | 195313 | 196533 | 216 | 149 | 184 | 127
315.507 | 315.507 | 2638 | 2638 | 4.05 | 85.9199 | 10.7415 | 0.0473 |  |  | 21 | 195313 | 196533 | 215 | 270 | 183 | 230
315.548 | 315.548 | 2639 | 2639 | 3.81 | 753.4003 | 87.7301 | 3.1525 |  |  | 159 | 194092 | 194092 | 214 | 269 | 182 | 229
315.635 | 315.635 | 2640 | 2640 | 3.85 | 146.0137 | 21.3267 | 0.1863 |  |  | 44 | 186768 | 190430 | 174 | 147 | 148 | 125
315.648 | 315.648 | 2641 | 2641 | 4.48 | 32.4883 | 4.2762 | 0.0075 |  |  | 7 | 186768 | 218506 | 173 | 194 | 147 | 165
315.715 | 315.715 | 2642 | 2642 | 4.17 | 50.7989 | 6.1197 | 0.0153 |  |  | 10 | 194092 | 197754 | 96 | 149 | 82 | 127
315.726 | 315.726 | 2643 | 2643 | 3.73 | 426.2519 | 56.1365 | 1.2908 |  |  | 87 | 192871 | 191650 | 188 | 189 | 160 | 161
315.764 | 315.764 | 2644 | 2644 | 3.79 | 355.9394 | 41.8226 | 0.7164 |  |  | 81 | 185547 | 187988 | 230 | 149 | 196 | 127
315.841 | 315.841 | 2645 | 2645 | 3.61 | 164.5684 | 21.2689 | 0.1853 |  |  | 29 | 179443 | 185547 | 158 | 151 | 134 | 128
315.853 | 315.853 | 2646 | 2646 | 3.85 | 105.4864 | 10.4168 | 0.0444 |  |  | 16 | 192871 | 203857 | 154 | 147 | 131 | 125
315.912 | 315.912 | 2647 | 2647 | 4.39 | 35.1739 | 3.4538 | 0.0049 |  |  | 5 | 181885 | 206299 | 109 | 150 | 93 | 128
315.93 | 315.93 | 2648 | 2648 | 4.18 | 51.7754 | 6.9327 | 0.0197 |  |  | 13 | 181885 | 197754 | 86 | 173 | 73 | 147
315.964 | 315.964 | 2649 | 2649 | 4.09 | 45.4278 | 8.5215 | 0.0297 |  |  | 20 | 194092 | 196533 | 230 | 133 | 196 | 113
315.991 | 315.991 | 2650 | 2650 | 4.16 | 35.1739 | 6.7218 | 0.0185 |  |  | 17 | 186768 | 197754 | 813 | 94 | 0 | 80
316.088 | 316.088 | 2651 | 2651 | 3.94 | 78.5956 | 12.4353 | 0.0633 |  |  | 22 | 183105 | 192871 | 229 | 188 | 195 | 160
316.101 | 316.101 | 2652 | 2652 | 3.74 | 412.6153 | 64.1671 | 1.6865 |  |  | 135 | 194092 | 190430 | 203 | 233 | 173 | 198
316.143 | 316.143 | 2653 | 2653 | 3.99 | 87.9083 | 11.9 | 0.058 |  |  | 26 | 195313 | 196533 | 85 | 253 | 72 | 215
316.214 | 316.214 | 2654 | 2654 | 3.78 | 57.5996 | 7.9622 | 0.026 |  |  | 15 | 194092 | 196533 | 75 | 149 | 64 | 127
316.226 | 316.226 | 2655 | 2655 | 3.66 | 179.7051 | 33.7009 | 0.4652 |  |  | 50 | 197754 | 187988 | 266 | 167 | 226 | 142
316.287 | 316.287 | 2656 | 2656 | 3.91 | 101.5801 | 11.7176 | 0.0562 |  |  | 14 | 136719 | 195313 | 308 | 149 | 0 | 127
316.304 | 316.304 | 2657 | 2657 | 3.65 | 165.545 | 24.5036 | 0.2459 |  |  | 51 | 195313 | 195313 | 189 | 172 | 161 | 146
316.345 | 316.345 | 2658 | 2658 | 3.86 | 132.3419 | 21.8985 | 0.1964 |  |  | 37 | 191650 | 195313 | -541 | 151 | 0 | 128
316.423 | 316.423 | 2659 | 2659 | 3.94 | 59.5527 | 9.7521 | 0.039 |  |  | 17 | 194092 | 198975 | 143 | 150 | 122 | 128
316.429 | 316.429 | 2660 | 2660 | 4.06 | 83.0254 | 10.8253 | 0.048 |  |  | 17 | 192871 | 196533 | 262 | 151 | 223 | 128
316.493 | 316.493 | 2661 | 2661 | 3.78 | 346.6973 | 47.7808 | 0.9351 |  |  | 102 | 194092 | 194092 | 149 | 151 | 127 | 128
316.507 | 316.507 | 2662 | 2662 | 4.16 | 69.8419 | 8.1776 | 0.0274 |  |  | 13 | 194092 | 201416 | 291 | 293 | 247 | 249
316.573 | 316.573 | 2663 | 2663 | 3.72 | 291.4863 | 30.6948 | 0.3859 |  |  | 46 | 189209 | 185547 | 227 | 248 | 193 | 211
316.587 | 316.587 | 2664 | 2664 | 4.24 | 40.0567 | 5.8386 | 0.014 |  |  | 12 | 183105 | 194092 | 191 | 174 | 162 | 148
316.63 | 316.63 | 2665 | 2665 | 3.82 | 186.0528 | 21.4336 | 0.1882 |  |  | 27 | 186768 | 191650 | 149 | 152 | 127 | 129
316.655 | 316.655 | 2666 | 2666 | 3.77 | 364.7637 | 48.0006 | 0.9437 |  |  | 97 | 194092 | 195313 | 149 | 153 | 127 | 130
316.71 | 316.71 | 2667 | 2667 | 3.72 | 151.8378 | 17.1814 | 0.1209 |  |  | 27 | 185547 | 185547 | 151 | 146 | 128 | 124
316.824 | 316.824 | 2668 | 2668 | 4.2 | 33.709 | 5.4394 | 0.0121 |  |  | 8 | 195313 | 195313 | -49 | 94 | 0 | 80
316.836 | 316.836 | 2669 | 2669 | 4.14 | 38.3477 | 5.0432 | 0.0104 |  |  | 10 | 180664 | 185547 | 211 | 149 | 179 | 127
316.873 | 316.873 | 2670 | 2670 | 4.17 | 34.6503 | 5.511 | 0.0124 |  |  | 9 | 186768 | 195313 | 214 | 155 | 182 | 132
316.942 | 316.942 | 2671 | 2671 | 3.94 | 94.7089 | 9.6716 | 0.0383 |  |  | 14 | 185547 | 187988 | 104 | 182 | 88 | 155
316.96 | 316.96 | 2672 | 2672 | 4.27 | 44.416 | 4.9307 | 0.01 |  |  | 8 | 186768 | 195313 | 105 | 120 | 89 | 102
316.995 | 316.995 | 2673 | 2673 | 4.11 | 42.4628 | 7.2278 | 0.0214 |  |  | 13 | 183105 | 197754 | 3109 | 155 | 0 | 132
317.019 | 317.019 | 2674 | 2674 | 3.68 | 48.3575 | 6.349 | 0.0165 |  |  | 8 | 178223 | 179443 | 53 | 150 | 45 | 128
317.068 | 317.068 | 2675 | 2675 | 4.11 | 49.334 | 6.3405 | 0.0165 |  |  | 11 | 185547 | 205078 | 173 | 276 | 147 | 235
317.118 | 317.118 | 2676 | 2676 | 4.29 | 32.2089 | 4.4783 | 0.0082 |  |  | 6 | 185547 | 197754 | 159 | 154 | 135 | 131
317.192 | 317.192 | 2677 | 2677 | 3.83 | 156.2676 | 20.3506 | 0.1696 |  |  | 38 | 194092 | 192871 | 134 | 153 | 114 | 130
317.267 | 317.267 | 2678 | 2678 | 4.59 | 20.4902 | 2.9368 | 0.0035 |  |  | 5 | 185547 | 242920 | -171 | 194 | 0 | 165
317.275 | 317.275 | 2679 | 2679 | 4.36 | 47.3809 | 5.5404 | 0.0126 |  |  | 9 | 194092 | 216064 | 116 | 154 | 99 | 131
317.316 | 317.316 | 2680 | 2680 | 4.15 | 52.7167 | 6.6533 | 0.0181 |  |  | 10 | 185547 | 195313 | 106 | 147 | 90 | 125
317.383 | 317.383 | 2681 | 2681 | 4.12 | 57.5996 | 7.0143 | 0.0202 |  |  | 11 | 187988 | 192871 | 105 | 175 | 89 | 149
317.398 | 317.398 | 2682 | 2682 | 4.11 | 44.9042 | 6.8862 | 0.0194 |  |  | 11 | 189209 | 197754 | 158 | 165 | 134 | 140
317.441 | 317.441 | 2683 | 2683 | 3.99 | 99.5917 | 13.4765 | 0.0744 |  |  | 24 | 185547 | 189209 | -403 | 230 | 0 | 196
317.51 | 317.51 | 2684 | 2684 | 4.22 | 37.127 | 5.741 | 0.0135 |  |  | 11 | 179443 | 201416 | 37 | 145 | 31 | 123
317.523 | 317.523 | 2685 | 2685 | 4.11 | 30.7794 | 5.9212 | 0.0144 |  |  | 14 | 194092 | 196533 | 121 | 193 | 103 | 164
317.566 | 317.566 | 2686 | 2686 | 3.97 | 99.1387 | 11.9486 | 0.0585 |  |  | 20 | 195313 | 201416 | 276 | 181 | 235 | 154
317.638 | 317.638 | 2687 | 2687 | 3.78 | 157.7325 | 21.2024 | 0.1841 |  |  | 40 | 194092 | 194092 | 133 | 111 | 113 | 94
317.648 | 317.648 | 2688 | 2688 | 4.02 | 58.6114 | 7.555 | 0.0234 |  |  | 16 | 185547 | 194092 | 137 | 124 | 116 | 105
317.72 | 317.72 | 2689 | 2689 | 4.15 | 60.0762 | 8.2753 | 0.028 |  |  | 12 | 186768 | 196533 | 94 | 151 | 80 | 128
317.726 | 317.726 | 2690 | 2690 | 4.64 | 18.7812 | 2.8248 | 0.0033 |  |  | 4 | 186768 | 229492 | 190 | 141 | 162 | 120
317.785 | 317.785 | 2691 | 2691 | 3.77 | 166.0333 | 19.7994 | 0.1606 |  |  | 34 | 194092 | 192871 | 135 | 155 | 115 | 132
317.804 | 317.804 | 2692 | 2692 | 3.95 | 67.4004 | 8.6112 | 0.0304 |  |  | 12 | 189209 | 192871 | 135 | 149 | 115 | 127
317.843 | 317.843 | 2693 | 2693 | 3.9 | 114.2754 | 14.4417 | 0.0854 |  |  | 34 | 195313 | 195313 | 133 | 286 | 113 | 243
317.921 | 317.921 | 2694 | 2694 | 4 | 70.2949 | 12.0773 | 0.0597 |  |  | 17 | 172119 | 197754 | -2834 | 244 | 0 | 207
317.929 | 317.929 | 2695 | 2695 | 3.88 | 110.3339 | 17.3399 | 0.1232 |  |  | 35 | 189209 | 191650 | 158 | 152 | 134 | 129
317.988 | 317.988 | 2696 | 2696 | 4.05 | 62.4824 | 8.0779 | 0.0267 |  |  | 13 | 189209 | 190430 | 160 | 149 | 136 | 127
318.038 | 318.038 | 2697 | 2697 | 3.91 | 90.3497 | 15.8332 | 0.1027 |  |  | 31 | 192871 | 195313 | 135 | 151 | 115 | 128
318.064 | 318.064 | 2698 | 2698 | 3.89 | 121.5997 | 14.4798 | 0.0859 |  |  | 25 | 141602 | 192871 | 187 | 153 | 159 | 130
318.162 | 318.162 | 2699 | 2699 | 3.76 | 251.4472 | 25.6423 | 0.2693 |  |  | 47 | 190430 | 191650 | 158 | 149 | 134 | 127
318.179 | 318.179 | 2700 | 2700 | 3.84 | 123.0645 | 16.2804 | 0.1086 |  |  | 31 | 194092 | 194092 | 134 | 176 | 114 | 150
318.22 | 318.22 | 2701 | 2701 | 3.78 | 177.2637 | 25.0943 | 0.2579 |  |  | 42 | 194092 | 196533 | 133 | 168 | 113 | 143
318.312 | 318.312 | 2702 | 2702 | 3.82 | 219.7442 | 27.4819 | 0.3094 |  |  | 47 | 191650 | 200195 | 277 | 126 | 235 | 107
318.319 | 318.319 | 2703 | 2703 | 3.68 | 219.7442 | 34.8055 | 0.4962 |  |  | 75 | 192871 | 197754 | 277 | 151 | 235 | 128
318.392 | 318.392 | 2704 | 2704 | 3.7 | 255.877 | 49.816 | 1.0165 |  |  | 94 | 185547 | 194092 | 2249 | 148 | 0 | 126
318.398 | 318.398 | 2705 | 2705 | 3.68 | 219.7442 | 27.7345 | 0.3151 |  |  | 48 | 190430 | 200195 | 277 | 148 | 235 | 126
318.484 | 318.484 | 2706 | 2706 | 3.62 | 219.7442 | 32.0682 | 0.4212 |  |  | 47 | 187988 | 190430 | 277 | 144 | 235 | 122
318.491 | 318.491 | 2707 | 2707 | 3.62 | 219.7442 | 20.6025 | 0.1739 |  |  | 29 | 195313 | 202637 | 277 | 353 | 235 | 0
318.576 | 318.576 | 2708 | 2708 | 4.01 | 71.795 | 13.0921 | 0.0702 |  |  | 29 | 185547 | 197754 | 107 | 275 | 91 | 234
318.585 | 318.585 | 2709 | 2709 | 3.9 | 189.959 | 22.0485 | 0.1991 |  |  | 29 | 192871 | 189209 | 343 | 100 | 0 | 85
318.644 | 318.644 | 2710 | 2710 | 3.91 | 69.8419 | 12.4411 | 0.0634 |  |  | 22 | 185547 | 191650 | -2512 | 124 | 0 | 105
318.724 | 318.724 | 2711 | 2711 | 3.77 | 248.5175 | 31.8878 | 0.4165 |  |  | 39 | 178223 | 192871 | -154 | 265 | 0 | 225
318.742 | 318.742 | 2712 | 2712 | 3.65 | 106.9512 | 18.9923 | 0.1477 |  |  | 27 | 178223 | 175781 | 1929 | 275 | 0 | 234
318.787 | 318.787 | 2713 | 2713 | 3.88 | 109.8809 | 18.7823 | 0.1445 |  |  | 33 | 192871 | 195313 | 1679 | 152 | 0 | 129
318.815 | 318.815 | 2714 | 2714 | 4.33 | 45.4278 | 5.4318 | 0.0121 |  |  | 9 | 194092 | 203857 | 114 | 242 | 97 | 206
318.915 | 318.915 | 2715 | 2715 | 3.89 | 152.3614 | 17.3354 | 0.1231 |  |  | 24 | 185547 | 192871 | 149 | 149 | 127 | 127
318.931 | 318.931 | 2716 | 2716 | 4.21 | 69.8066 | 8.3436 | 0.0285 |  |  | 13 | 189209 | 194092 | 96 | 150 | 82 | 128
318.973 | 318.973 | 2717 | 2717 | 3.96 | 78.1426 | 11.8718 | 0.0577 |  |  | 19 | 194092 | 195313 | 230 | 153 | 196 | 130
319.049 | 319.049 | 2718 | 2718 | 4.03 | 68.83 | 6.8096 | 0.019 |  |  | 10 | 184326 | 190430 | 152 | 146 | 129 | 124
319.112 | 319.112 | 2719 | 2719 | 4.01 | 106.9512 | 15.3171 | 0.0961 |  |  | 29 | 183105 | 196533 | 207 | 153 | 176 | 130
319.181 | 319.181 | 2720 | 2720 | 4.18 | 43.7188 | 7.0603 | 0.0204 |  |  | 11 | 189209 | 197754 | 174 | 178 | 148 | 151
319.195 | 319.195 | 2721 | 2721 | 4.09 | 54.6699 | 8.1631 | 0.0273 |  |  | 15 | 184326 | 192871 | 157 | 176 | 133 | 150
319.235 | 319.235 | 2722 | 2722 | 4.11 | 66.4239 | 8.9521 | 0.0328 |  |  | 14 | 185547 | 192871 | 1346 | 264 | 0 | 224
319.303 | 319.303 | 2723 | 2723 | 4.02 | 128.8886 | 16.3436 | 0.1094 |  |  | 28 | 185547 | 194092 | 152 | 147 | 129 | 125
319.32 | 319.32 | 2724 | 2724 | 4.18 | 59.5879 | 5.7409 | 0.0135 |  |  | 9 | 194092 | 196533 | 367 | 153 | 0 | 130
319.361 | 319.361 | 2725 | 2725 | 3.74 | 150.8613 | 21.1981 | 0.1841 |  |  | 35 | 185547 | 187988 | 159 | 241 | 135 | 205
319.441 | 319.441 | 2726 | 2726 | 4.01 | 73.2598 | 10.8958 | 0.0486 |  |  | 17 | 192871 | 195313 | 326 | 147 | 0 | 125
319.504 | 319.504 | 2727 | 2727 | 3.89 | 105.4864 | 13.4037 | 0.0736 |  |  | 20 | 195313 | 198975 | 309 | 143 | 0 | 122
319.523 | 319.523 | 2728 | 2728 | 3.46 | 1000.4706 | 396.5576 | 64.4129 |  |  | 628 | 185547 | 170898 | 106 | 150 | 90 | 128
319.563 | 319.563 | 2729 | 2729 | 3.85 | 117.6934 | 20.0469 | 0.1646 |  |  | 26 | 184326 | 186768 | 416 | 148 | 0 | 126
319.64 | 319.64 | 2730 | 2730 | 4.1 | 27.3614 | 5.6043 | 0.0129 |  |  | 12 | 187988 | 192871 | 321 | 99 | 0 | 84
319.648 | 319.648 | 2731 | 2731 | 3.94 | 221.6973 | 25.8202 | 0.2731 |  |  | 39 | 194092 | 196533 | 309 | 189 | 0 | 161
319.709 | 319.709 | 2732 | 2732 | 4.07 | 53.2403 | 8.3074 | 0.0283 |  |  | 14 | 194092 | 197754 | 309 | 150 | 0 | 128
319.726 | 319.726 | 2733 | 2733 | 4.22 | 50.3106 | 6.2483 | 0.016 |  |  | 11 | 194092 | 198975 | 173 | 152 | 147 | 129
319.761 | 319.761 | 2734 | 2734 | 3.93 | 132.3419 | 20.6406 | 0.1745 |  |  | 39 | 186768 | 194092 | 95 | 150 | 81 | 128
319.785 | 319.785 | 2735 | 2735 | 3.87 | 95.2325 | 15.4484 | 0.0978 |  |  | 26 | 189209 | 195313 | 113 | 150 | 96 | 128
319.842 | 319.842 | 2736 | 2736 | 3.85 | 192.8887 | 22.0712 | 0.1995 |  |  | 32 | 175781 | 192871 | 170 | 153 | 145 | 130
319.899 | 319.899 | 2737 | 2737 | 3.72 | 218.7324 | 31.8533 | 0.4156 |  |  | 76 | 195313 | 192871 | 1326 | 218 | 0 | 185
319.954 | 319.954 | 2738 | 2738 | 3.65 | 309.5527 | 44.8648 | 0.8245 |  |  | 82 | 195313 | 187988 | 236 | 150 | 201 | 128
320.014 | 320.014 | 2739 | 2739 | 3.75 | 281.2676 | 36.1166 | 0.5343 |  |  | 61 | 194092 | 186768 | 367 | 174 | 0 | 148
320.086 | 320.086 | 2740 | 2740 | 3.99 | 122.5762 | 14.4558 | 0.0856 |  |  | 25 | 183105 | 192871 | 96 | 199 | 82 | 169
320.15 | 320.15 | 2741 | 2741 | 3.73 | 142.5958 | 21.278 | 0.1854 |  |  | 43 | 187988 | 190430 | 228 | 148 | 194 | 126
320.206 | 320.206 | 2742 | 2742 | 3.9 | 113.2989 | 16.7243 | 0.1146 |  |  | 30 | 185547 | 192871 | 148 | 175 | 126 | 149
320.315 | 320.315 | 2743 | 2743 | 3.97 | 148.9434 | 17.601 | 0.1269 |  |  | 28 | 195313 | 197754 | 174 | 152 | 148 | 129
320.383 | 320.383 | 2744 | 2744 | 3.99 | 90.3497 | 14.4725 | 0.0858 |  |  | 24 | 186768 | 189209 | 123 | 216 | 105 | 184
320.398 | 320.398 | 2745 | 2745 | 3.94 | 132.7949 | 15.3558 | 0.0966 |  |  | 27 | 190430 | 192871 | 308 | 149 | 0 | 127
320.443 | 320.443 | 2746 | 2746 | 3.86 | 132.7949 | 23.0806 | 0.2182 |  |  | 43 | 184326 | 194092 | -75 | 151 | 0 | 128
320.468 | 320.468 | 2747 | 2747 | 3.45 | 132.7949 | 35.9061 | 0.5281 |  |  | 65 | 125732 | 155029 | -3825 | 144 | 0 | 122
320.596 | 320.596 | 2748 | 2748 | 3.81 | 132.7949 | 19.1526 | 0.1503 |  |  | 37 | 185547 | 195313 | -3609 | 228 | 0 | 194
320.666 | 320.666 | 2749 | 2749 | 3.8 | 132.7949 | 22.3636 | 0.2049 |  |  | 39 | 189209 | 192871 | -75 | 156 | 0 | 133
320.679 | 320.679 | 2750 | 2750 | 3.84 | 132.7949 | 23.6723 | 0.2295 |  |  | 43 | 195313 | 196533 | -3004 | 151 | 0 | 128
320.743 | 320.743 | 2751 | 2751 | 3.95 | 151.3848 | 18.7774 | 0.1444 |  |  | 45 | 194092 | 196533 | 173 | 152 | 147 | 129
320.757 | 320.757 | 2752 | 2752 | 3.46 | 151.3848 | 21.4764 | 0.1889 |  |  | 29 | 195313 | 200195 | 2540 | 172 | 0 | 146
320.816 | 320.816 | 2753 | 2753 | 3.25 | 151.3848 | 15.8979 | 0.1035 |  |  | 21 | 184326 | 187988 | 173 | 252 | 147 | 214
320.88 | 320.88 | 2754 | 2754 | 3.43 | 151.3848 | 22.7301 | 0.2116 |  |  | 35 | 184326 | 194092 | 173 | 80 | 147 | 68
320.898 | 320.898 | 2755 | 2755 | 3.56 | 458.0254 | 62.1853 | 1.5839 |  |  | 87 | 186768 | 187988 | 172 | 138 | 146 | 117
320.963 | 320.963 | 2756 | 2756 | 3.64 | 1000.4706 | 188.9894 | 14.6297 |  |  | 351 | 194092 | 191650 | 140 | 117 | 119 | 99
320.976 | 320.976 | 2757 | 2757 | 3.57 | 287.127 | 56.8809 | 1.3252 |  |  | 113 | 185547 | 189209 | 309 | 150 | 0 | 128
321.053 | 321.053 | 2758 | 2758 | 3.48 | 476.0919 | 66.8134 | 1.8285 |  |  | 94 | 190430 | 184326 | 125 | 130 | 106 | 111
321.138 | 321.138 | 2759 | 2759 | 3.47 | 151.3848 | 27.3945 | 0.3074 |  |  | 46 | 183105 | 189209 | -456 | 154 | 0 | 131
321.148 | 321.148 | 2760 | 2760 | 3.49 | 236.7988 | 30.0218 | 0.3692 |  |  | 57 | 180664 | 189209 | 103 | 150 | 88 | 128
321.214 | 321.214 | 2761 | 2761 | 3.41 | 438.4589 | 44.4444 | 0.8091 |  |  | 59 | 184326 | 186768 | 103 | 147 | 88 | 125
321.226 | 321.226 | 2762 | 2762 | 3.8 | 211.4434 | 28.3562 | 0.3293 |  |  | 61 | 192871 | 191650 | 173 | 226 | 147 | 192
321.297 | 321.297 | 2763 | 2763 | 3.73 | 196.795 | 37.3709 | 0.572 |  |  | 62 | 194092 | 190430 | 77 | 108 | 65 | 92
321.305 | 321.305 | 2764 | 2764 | 3.76 | 148.4199 | 17.2968 | 0.1225 |  |  | 24 | 181885 | 187988 | 103 | 225 | 88 | 191
321.384 | 321.384 | 2765 | 2765 | 4.01 | 82.0489 | 10.2326 | 0.0429 |  |  | 16 | 185547 | 196533 | 172 | 71 | 146 | 60
321.398 | 321.398 | 2766 | 2766 | 3.93 | 194.3536 | 25.9384 | 0.2756 |  |  | 43 | 192871 | 194092 | 280 | 152 | 238 | 129
321.443 | 321.443 | 2767 | 2767 | 3.74 | 176.2519 | 22.3712 | 0.205 |  |  | 44 | 179443 | 185547 | 102 | 149 | 87 | 127
321.467 | 321.467 | 2768 | 2768 | 3.91 | 65.9003 | 8.5254 | 0.0298 |  |  | 13 | 185547 | 195313 | 159 | 202 | 135 | 172
321.565 | 321.565 | 2769 | 2769 | 3.83 | 126.4825 | 14.7048 | 0.0886 |  |  | 28 | 194092 | 189209 | 98 | 149 | 83 | 127
321.643 | 321.643 | 2770 | 2770 | 3.84 | 245.5878 | 26.1747 | 0.2806 |  |  | 50 | 194092 | 191650 | 285 | 126 | 242 | 107
321.718 | 321.718 | 2771 | 2771 | 3.84 | 210.9199 | 25.2895 | 0.262 |  |  | 35 | 181885 | 186768 | 136 | 111 | 116 | 94
321.726 | 321.726 | 2772 | 2772 | 3.87 | 296.8926 | 35.4675 | 0.5153 |  |  | 61 | 192871 | 195313 | 279 | 257 | 237 | 218
321.789 | 321.789 | 2773 | 2773 | 3.8 | 442.8887 | 43.009 | 0.7577 |  |  | 59 | 195313 | 198975 | 164 | 176 | 139 | 150
321.804 | 321.804 | 2774 | 2774 | 3.69 | 355.9747 | 33.0175 | 0.4465 |  |  | 35 | 186768 | 201416 | 189 | 140 | 161 | 119
321.845 | 321.845 | 2775 | 2775 | 3.69 | 630.877 | 86.6506 | 3.0754 |  |  | 162 | 192871 | 195313 | 173 | 152 | 147 | 129
321.942 | 321.942 | 2776 | 2776 | 3.74 | 935.5645 | 121.6606 | 6.0626 |  |  | 266 | 194092 | 195313 | 173 | 148 | 147 | 126
322.033 | 322.033 | 2777 | 2777 | 3.68 | 355.9747 | 38.0107 | 0.5918 |  |  | 58 | 194092 | 196533 | 189 | 148 | 161 | 126
322.108 | 322.108 | 2778 | 2778 | 3.71 | 515.6426 | 68.2827 | 1.9098 |  |  | 128 | 189209 | 191650 | 1873 | 153 | 0 | 130
322.116 | 322.116 | 2779 | 2779 | 3.69 | 492.1699 | 98.8747 | 4.0043 |  |  | 227 | 186768 | 191650 | 291 | 175 | 247 | 149
322.206 | 322.206 | 2780 | 2780 | 3.7 | 355.9747 | 38.9862 | 0.6226 |  |  | 54 | 179443 | 196533 | 189 | 149 | 161 | 127
322.276 | 322.276 | 2781 | 2781 | 3.73 | 355.9747 | 47.2452 | 0.9143 |  |  | 83 | 194092 | 196533 | 189 | 0 | 161 | 0
322.288 | 322.288 | 2782 | 2782 | 3.73 | 283.1855 | 30.3616 | 0.3776 |  |  | 44 | 189209 | 195313 | 145 | 169 | 123 | 144
322.366 | 322.366 | 2783 | 2783 | 3.92 | 113.7519 | 14.5581 | 0.0868 |  |  | 24 | 184326 | 187988 | 101 | 204 | 86 | 173
322.382 | 322.382 | 2784 | 2784 | 3.78 | 250.9942 | 36.2528 | 0.5383 |  |  | 57 | 187988 | 185547 | -916 | 173 | 0 | 147
322.424 | 322.424 | 2785 | 2785 | 3.85 | 115.705 | 15.4431 | 0.0977 |  |  | 28 | 185547 | 187988 | 159 | 149 | 135 | 127
322.5 | 322.5 | 2786 | 2786 | 3.95 | 163.5566 | 22.4566 | 0.2066 |  |  | 43 | 187988 | 191650 | 150 | 129 | 128 | 110
322.507 | 322.507 | 2787 | 2787 | 3.76 | 154.7675 | 22.5774 | 0.2088 |  |  | 42 | 187988 | 187988 | 151 | 146 | 128 | 124
322.574 | 322.574 | 2788 | 2788 | 3.73 | 145.5254 | 18.696 | 0.1432 |  |  | 34 | 187988 | 192871 | 192 | 189 | 163 | 161
322.586 | 322.586 | 2789 | 2789 | 4.18 | 44.9042 | 6.3424 | 0.0165 |  |  | 12 | 179443 | 191650 | 101 | 124 | 86 | 105
322.631 | 322.631 | 2790 | 2790 | 4.01 | 64.4355 | 8.3631 | 0.0286 |  |  | 13 | 178223 | 189209 | 150 | 152 | 128 | 129
322.657 | 322.657 | 2791 | 2791 | 3.92 | 70.7831 | 8.1836 | 0.0274 |  |  | 15 | 187988 | 197754 | 151 | 126 | 128 | 107
322.705 | 322.705 | 2792 | 2792 | 3.68 | 311.5058 | 37.9908 | 0.5912 |  |  | 66 | 185547 | 186768 | 102 | 157 | 87 | 133
322.752 | 322.752 | 2793 | 2793 | 4.03 | 81.5253 | 10.2992 | 0.0434 |  |  | 18 | 184326 | 191650 | 229 | 123 | 195 | 105
322.811 | 322.811 | 2794 | 2794 | 3.88 | 114.2402 | 12.8931 | 0.0681 |  |  | 26 | 186768 | 189209 | 152 | 148 | 129 | 126
322.871 | 322.871 | 2795 | 2795 | 3.98 | 92.2675 | 15.6385 | 0.1002 |  |  | 31 | 184326 | 194092 | 296 | 147 | 252 | 125
322.921 | 322.921 | 2796 | 2796 | 3.9 | 148.4551 | 22.4985 | 0.2073 |  |  | 41 | 194092 | 191650 | 280 | 261 | 238 | 222
322.976 | 322.976 | 2797 | 2797 | 3.8 | 148.4199 | 15.2934 | 0.0958 |  |  | 22 | 191650 | 190430 | 151 | 188 | 128 | 160
323.029 | 323.029 | 2798 | 2798 | 3.68 | 160.1739 | 30.1417 | 0.3721 |  |  | 60 | 186768 | 192871 | 140 | 182 | 119 | 155
323.081 | 323.081 | 2799 | 2799 | 4.04 | 87.42 | 14.5652 | 0.0869 |  |  | 29 | 185547 | 189209 | 272 | 158 | 231 | 134
323.141 | 323.141 | 2800 | 2800 | 3.77 | 313.0059 | 37.2478 | 0.5683 |  |  | 76 | 186768 | 190430 | 277 | 151 | 235 | 128
323.256 | 323.256 | 2801 | 2801 | 3.92 | 93.2794 | 12.2143 | 0.0611 |  |  | 20 | 178223 | 191650 | 162 | 198 | 138 | 168
323.273 | 323.273 | 2802 | 2802 | 3.89 | 262.7129 | 30.6014 | 0.3836 |  |  | 51 | 184326 | 189209 | 86 | 295 | 73 | 251
323.31 | 323.31 | 2803 | 2803 | 3.78 | 130.3535 | 21.8799 | 0.1961 |  |  | 31 | 185547 | 190430 | -2586 | 153 | 0 | 130
323.388 | 323.388 | 2804 | 2804 | 3.91 | 1000.4706 | 430.3892 | 75.8722 |  |  | 840 | 181885 | 189209 | 190 | 143 | 162 | 122
323.401 | 323.401 | 2805 | 2805 | 3.55 | 205.5488 | 22.5473 | 0.2082 |  |  | 37 | 183105 | 189209 | 151 | 267 | 128 | 227
323.472 | 323.472 | 2806 | 2806 | 3.78 | 353.045 | 51.4617 | 1.0847 |  |  | 94 | 190430 | 192871 | 328 | 149 | 0 | 127
323.556 | 323.556 | 2807 | 2807 | 3.9 | 43.9629 | 6.3731 | 0.0166 |  |  | 11 | 140381 | 168457 | 249 | 139 | 212 | 118
323.57 | 323.57 | 2808 | 2808 | 3.78 | 250.9589 | 37.5979 | 0.579 |  |  | 74 | 181885 | 186768 | 158 | 154 | 134 | 131
323.611 | 323.611 | 2809 | 2809 | 3.81 | 122.0527 | 15.2754 | 0.0956 |  |  | 30 | 186768 | 187988 | 160 | 147 | 136 | 125
323.678 | 323.678 | 2810 | 2810 | 3.76 | 267.0722 | 28.1449 | 0.3245 |  |  | 42 | 183105 | 185547 | 228 | 349 | 194 | 0
323.695 | 323.695 | 2811 | 2811 | 3.97 | 75.1777 | 9.0929 | 0.0339 |  |  | 15 | 187988 | 189209 | 160 | 21 | 136 | 18
323.738 | 323.738 | 2812 | 2812 | 3.97 | 61.5058 | 7.0239 | 0.0202 |  |  | 12 | 183105 | 185547 | 119 | 126 | 101 | 107
323.811 | 323.811 | 2813 | 2813 | 3.79 | 220.1972 | 27.9556 | 0.3201 |  |  | 48 | 192871 | 186768 | 227 | 224 | 193 | 190
323.82 | 323.82 | 2814 | 2814 | 3.94 | 129.9004 | 13.3818 | 0.0733 |  |  | 20 | 192871 | 191650 | 126 | 183 | 107 | 156
323.881 | 323.881 | 2815 | 2815 | 4.01 | 92.3028 | 11.6505 | 0.0556 |  |  | 22 | 185547 | 190430 | 201 | 154 | 171 | 131
323.899 | 323.899 | 2816 | 2816 | 4.04 | 75.1777 | 11.2107 | 0.0515 |  |  | 19 | 185547 | 194092 | -942 | 147 | 0 | 125
323.94 | 323.94 | 2817 | 2817 | 3.81 | 341.3262 | 35.0178 | 0.5023 |  |  | 54 | 194092 | 190430 | 151 | 154 | 128 | 131
324.014 | 324.014 | 2818 | 2818 | 3.92 | 123.0645 | 15.7163 | 0.1012 |  |  | 24 | 194092 | 189209 | 62 | 168 | 53 | 143
324.023 | 324.023 | 2819 | 2819 | 3.81 | 295.9161 | 23.572 | 0.2276 |  |  | 36 | 194092 | 192871 | 135 | 153 | 115 | 130
324.088 | 324.088 | 2820 | 2820 | 3.84 | 283.709 | 34.2345 | 0.4801 |  |  | 58 | 185547 | 190430 | 194 | 241 | 165 | 205
324.101 | 324.101 | 2821 | 2821 | 3.87 | 159.6856 | 13.2969 | 0.0724 |  |  | 19 | 184326 | 191650 | 201 | 152 | 171 | 129
324.16 | 324.16 | 2822 | 2822 | 3.9 | 110.3692 | 15.0797 | 0.0931 |  |  | 26 | 194092 | 195313 | 119 | 141 | 101 | 120
324.229 | 324.229 | 2823 | 2823 | 3.71 | 234.3926 | 35.1746 | 0.5068 |  |  | 63 | 186768 | 189209 | 137 | 30 | 116 | 26
324.242 | 324.242 | 2824 | 2824 | 4.03 | 51.7754 | 8.4433 | 0.0292 |  |  | 16 | 186768 | 197754 | 319 | 156 | 0 | 133
324.313 | 324.313 | 2825 | 2825 | 3.69 | 394.0253 | 51.5692 | 1.0893 |  |  | 81 | 194092 | 190430 | 213 | 242 | 181 | 206
324.32 | 324.32 | 2826 | 2826 | 3.9 | 86.4434 | 15.8164 | 0.1025 |  |  | 45 | 185547 | 187988 | 2170 | 149 | 0 | 127
324.387 | 324.387 | 2827 | 2827 | 3.85 | 242.1699 | 25.9515 | 0.2759 |  |  | 58 | 185547 | 187988 | 103 | 189 | 88 | 161
324.398 | 324.398 | 2828 | 2828 | 3.55 | 229.0215 | 30.5542 | 0.3824 |  |  | 36 | 125732 | 153809 | 53 | 30 | 45 | 26
324.461 | 324.461 | 2829 | 2829 | 3.83 | 251.4472 | 27.6528 | 0.3132 |  |  | 39 | 187988 | 186768 | 82 | 154 | 70 | 131
324.476 | 324.476 | 2830 | 2830 | 3.67 | 300.7989 | 50.1529 | 1.0303 |  |  | 71 | 191650 | 185547 | 176 | 148 | 150 | 126
324.537 | 324.537 | 2831 | 2831 | 3.66 | 975.5683 | 106.4818 | 4.6442 |  |  | 214 | 184326 | 187988 | 288 | 178 | 245 | 151
324.554 | 324.554 | 2832 | 2832 | 3.76 | 506.8536 | 60.911 | 1.5197 |  |  | 96 | 194092 | 191650 | -88 | 145 | 0 | 123
324.62 | 324.62 | 2833 | 2833 | 3.67 | 382.8301 | 51.2175 | 1.0745 |  |  | 73 | 189209 | 190430 | 1246 | 123 | 0 | 105
324.632 | 324.632 | 2834 | 2834 | 3.76 | 597.1856 | 72.9309 | 2.1786 |  |  | 143 | 186768 | 187988 | 201 | 166 | 171 | 141
324.696 | 324.696 | 2835 | 2835 | 3.78 | 735.3339 | 95.4108 | 3.7287 |  |  | 216 | 185547 | 190430 | 158 | 143 | 134 | 122
324.71 | 324.71 | 2836 | 2836 | 3.79 | 581.5606 | 69.072 | 1.9542 |  |  | 106 | 185547 | 187988 | 163 | 167 | 139 | 142
324.795 | 324.795 | 2837 | 2837 | 3.72 | 1000.4706 | 241.9789 | 23.9836 |  |  | 511 | 184326 | 186768 | 698 | 159 | 0 | 135
324.804 | 324.804 | 2838 | 2838 | 3.73 | 317.8887 | 35.6474 | 0.5205 |  |  | 67 | 186768 | 191650 | 2809 | 149 | 0 | 127
324.896 | 324.896 | 2839 | 2839 | 3.72 | 185.5292 | 25.4684 | 0.2657 |  |  | 54 | 184326 | 184326 | 159 | 152 | 135 | 129
324.97 | 324.97 | 2840 | 2840 | 3.68 | 320.3301 | 49.9233 | 1.0209 |  |  | 93 | 185547 | 187988 | -377 | -4 | 0 | 0
324.976 | 324.976 | 2841 | 2841 | 3.69 | 116.6816 | 17.1549 | 0.1205 |  |  | 30 | 196533 | 187988 | 97 | 224 | 82 | 190
325.058 | 325.058 | 2842 | 2842 | 3.61 | 440.9003 | 45.3267 | 0.8415 |  |  | 67 | 179443 | 185547 | 160 | 120 | 136 | 102
325.07 | 325.07 | 2843 | 2843 | 3.81 | 153.3027 | 17.8637 | 0.1307 |  |  | 33 | 186768 | 187988 | 119 | 198 | 101 | 168
325.13 | 325.13 | 2844 | 2844 | 3.61 | 387.7129 | 56.8115 | 1.322 |  |  | 116 | 186768 | 192871 | 2081 | 150 | 0 | 128
325.148 | 325.148 | 2845 | 2845 | 3.73 | 1000.4706 | 139.7365 | 7.998 |  |  | 204 | 185547 | 187988 | 135 | 229 | 115 | 195
325.22 | 325.22 | 2846 | 2846 | 3.52 | 161.6387 | 26.0436 | 0.2778 |  |  | 41 | 194092 | 180664 | 280 | 151 | 238 | 128
325.226 | 325.226 | 2847 | 2847 | 3.65 | 515.1191 | 72.6218 | 2.1602 |  |  | 133 | 194092 | 185547 | 162 | 122 | 138 | 104
325.291 | 325.291 | 2848 | 2848 | 3.6 | 382.3066 | 50.5628 | 1.0472 |  |  | 89 | 183105 | 184326 | 179 | 135 | 152 | 115
325.304 | 325.304 | 2849 | 2849 | 3.53 | 424.334 | 74.3363 | 2.2634 |  |  | 143 | 186768 | 187988 | 176 | 150 | 150 | 128
325.374 | 325.374 | 2850 | 2850 | 3.85 | 1000.4706 | 421.6348 | 72.817 |  |  | 685 | 185547 | 192871 | 160 | 134 | 136 | 114
325.382 | 325.382 | 2851 | 2851 | 3.42 | 161.6387 | 27.2666 | 0.3045 |  |  | 36 | 150146 | 164795 | 71 | 166 | 60 | 141
325.464 | 325.464 | 2852 | 2852 | 3.67 | 1000.4706 | 805.5002 | 265.761 |  |  | 1173 | 186768 | 190430 | 161 | 162 | 137 | 138
325.476 | 325.476 | 2853 | 2853 | 3.94 | 90.3497 | 11.5969 | 0.0551 |  |  | 21 | 184326 | 191650 | 3659 | 275 | 0 | 234
325.508 | 325.508 | 2854 | 2854 | 4.07 | 74.2364 | 9.4639 | 0.0367 |  |  | 11 | 187988 | 201416 | 45 | 161 | 38 | 137
325.534 | 325.534 | 2855 | 2855 | 3.82 | 467.2675 | 55.671 | 1.2695 |  |  | 96 | 186768 | 187988 | 159 | -64 | 135 | 0
325.583 | 325.583 | 2856 | 2856 | 3.86 | 147.4786 | 17.2955 | 0.1225 |  |  | 27 | 194092 | 192871 | 153 | 150 | 130 | 128
325.682 | 325.682 | 2857 | 2857 | 3.65 | 529.7675 | 53.2248 | 1.1603 |  |  | 79 | 183105 | 185547 | 160 | 193 | 136 | 164
325.695 | 325.695 | 2858 | 2858 | 3.92 | 114.7285 | 15.4478 | 0.0977 |  |  | 25 | 185547 | 186768 | 160 | 148 | 136 | 126
325.758 | 325.758 | 2859 | 2859 | 4.06 | 62.5176 | 8.3355 | 0.0285 |  |  | 14 | 187988 | 191650 | 193 | 149 | 164 | 127
325.773 | 325.773 | 2860 | 2860 | 3.74 | 1000.4706 | 167.2471 | 11.4572 |  |  | 323 | 189209 | 189209 | 215 | 121 | 183 | 103
325.813 | 325.813 | 2861 | 2861 | 3.74 | 613.7519 | 74.1796 | 2.2539 |  |  | 132 | 186768 | 194092 | 134 | 161 | 114 | 137
325.9 | 325.9 | 2862 | 2862 | 3.74 | 303.6933 | 38.5437 | 0.6085 |  |  | 79 | 185547 | 187988 | 135 | 264 | 115 | 224
325.914 | 325.914 | 2863 | 2863 | 3.78 | 457.5019 | 71.8958 | 2.1172 |  |  | 183 | 187988 | 186768 | 160 | 276 | 136 | 235
325.977 | 325.977 | 2864 | 2864 | 3.81 | 1000.4706 | 222.1328 | 20.2109 |  |  | 501 | 183105 | 190430 | -1394 | 141 | 0 | 120
325.992 | 325.992 | 2865 | 2865 | 3.69 | 1000.4706 | 178.7287 | 13.0842 |  |  | 359 | 184326 | 183105 | 133 | 149 | 113 | 127
326.068 | 326.068 | 2866 | 2866 | 3.8 | 425.2753 | 72.334 | 2.1431 |  |  | 210 | 186768 | 189209 | 152 | 145 | 129 | 123
326.171 | 326.171 | 2867 | 2867 | 4.05 | 91.8145 | 11.8579 | 0.0576 |  |  | 21 | 185547 | 190430 | 192 | 217 | 163 | 184
326.179 | 326.179 | 2868 | 2868 | 3.92 | 99.627 | 12.3977 | 0.063 |  |  | 22 | 185547 | 192871 | 289 | 155 | 246 | 132
326.24 | 326.24 | 2869 | 2869 | 3.75 | 340.3497 | 50.3604 | 1.0388 |  |  | 98 | 185547 | 189209 | 1998 | 225 | 0 | 191
326.257 | 326.257 | 2870 | 2870 | 3.64 | 340.3144 | 33.1509 | 0.4501 |  |  | 51 | 181885 | 185547 | 151 | 199 | 128 | 169
326.319 | 326.319 | 2871 | 2871 | 3.74 | 340.3144 | 31.5419 | 0.4075 |  |  | 58 | 187988 | 192871 | 151 | 149 | 128 | 127
326.336 | 326.336 | 2872 | 2872 | 3.96 | 73.2598 | 11.0444 | 0.05 |  |  | 25 | 185547 | 189209 | 195 | 157 | 166 | 133
326.376 | 326.376 | 2873 | 2873 | 3.59 | 502.4238 | 62.0476 | 1.5769 |  |  | 123 | 185547 | 186768 | 151 | 191 | 128 | 162
326.467 | 326.467 | 2874 | 2874 | 3.7 | 363.2636 | 57.0138 | 1.3314 |  |  | 140 | 184326 | 186768 | 151 | 153 | 128 | 130
326.476 | 326.476 | 2875 | 2875 | 3.75 | 1000.4706 | 251.1838 | 25.843 |  |  | 535 | 185547 | 187988 | 510 | 154 | 0 | 131
326.548 | 326.548 | 2876 | 2876 | 3.74 | 273.9434 | 30.1134 | 0.3714 |  |  | 52 | 181885 | 191650 | 227 | 145 | 193 | 123
326.554 | 326.554 | 2877 | 2877 | 3.75 | 273.9434 | 33.3359 | 0.4552 |  |  | 63 | 183105 | 190430 | 227 | 150 | 193 | 128
326.622 | 326.622 | 2878 | 2878 | 3.69 | 273.9434 | 37.3102 | 0.5702 |  |  | 70 | 189209 | 194092 | 2787 | 103 | 0 | 88
326.633 | 326.633 | 2879 | 2879 | 3.68 | 283.1855 | 29.7543 | 0.3626 |  |  | 32 | 185547 | 229492 | 258 | 155 | 219 | 132
326.707 | 326.707 | 2880 | 2880 | 3.73 | 298.3222 | 32.9079 | 0.4436 |  |  | 40 | 189209 | 189209 | 261 | 150 | 222 | 128
326.78 | 326.78 | 2881 | 2881 | 3.9 | 174.334 | 23.3981 | 0.2242 |  |  | 56 | 186768 | 192871 | -3009 | 150 | 0 | 128
326.789 | 326.789 | 2882 | 2882 | 3.77 | 241.2286 | 28.1803 | 0.3253 |  |  | 45 | 184326 | 190430 | 291 | 201 | 247 | 171
326.853 | 326.853 | 2883 | 2883 | 3.67 | 209.9786 | 30.0405 | 0.3696 |  |  | 52 | 189209 | 189209 | 194 | 177 | 165 | 150
326.867 | 326.867 | 2884 | 2884 | 4.08 | 55.1581 | 7.5367 | 0.0233 |  |  | 13 | 183105 | 187988 | 151 | 64 | 128 | 54
326.93 | 326.93 | 2885 | 2885 | 3.68 | 418.9277 | 40.2364 | 0.6631 |  |  | 66 | 147705 | 178223 | 161 | 151 | 137 | 128
326.945 | 326.945 | 2886 | 2886 | 3.4 | 188.9472 | 34.4296 | 0.4855 |  |  | 73 | 189209 | 187988 | 158 | 151 | 134 | 128
327.007 | 327.007 | 2887 | 2887 | 3.43 | 327.6191 | 46.6509 | 0.8914 |  |  | 83 | 186768 | 190430 | 150 | 177 | 128 | 150
327.023 | 327.023 | 2888 | 2888 | 3.8 | 140.6074 | 23.7634 | 0.2313 |  |  | 53 | 181885 | 186768 | 105 | 146 | 89 | 124
327.096 | 327.096 | 2889 | 2889 | 3.79 | 546.8926 | 50.1431 | 1.0299 |  |  | 81 | 186768 | 197754 | 288 | 167 | 245 | 142
327.168 | 327.168 | 2890 | 2890 | 3.68 | 164.0801 | 25.2704 | 0.2616 |  |  | 53 | 187988 | 191650 | 516 | 150 | 0 | 128
327.179 | 327.179 | 2891 | 2891 | 3.71 | 276.8378 | 36.9115 | 0.5581 |  |  | 73 | 189209 | 191650 | 94 | 155 | 80 | 132
327.249 | 327.249 | 2892 | 2892 | 3.8 | 541.9746 | 80.3429 | 2.644 |  |  | 167 | 184326 | 190430 | 116 | 161 | 99 | 137
327.257 | 327.257 | 2893 | 2893 | 3.74 | 243.67 | 47.8221 | 0.9367 |  |  | 108 | 181885 | 189209 | 194 | 265 | 165 | 225
327.339 | 327.339 | 2894 | 2894 | 3.7 | 821.795 | 102.1225 | 4.2717 |  |  | 188 | 185547 | 189209 | 207 | 150 | 176 | 128
327.351 | 327.351 | 2895 | 2895 | 3.69 | 363.2989 | 45.6765 | 0.8546 |  |  | 66 | 187988 | 190430 | -3242 | 149 | 0 | 127
327.431 | 327.431 | 2896 | 2896 | 3.26 | 137.2247 | 15.5871 | 0.0995 |  |  | 24 | 180664 | 194092 | 162 | 125 | 138 | 106
327.445 | 327.445 | 2897 | 2897 | 3.86 | 41.0333 | 8.8331 | 0.032 |  |  | 15 | 184326 | 184326 | -3589 | 158 | 0 | 134
327.487 | 327.487 | 2898 | 2898 | 4.02 | 64.959 | 7.9689 | 0.026 |  |  | 13 | 185547 | 190430 | 139 | 125 | 118 | 106
327.555 | 327.555 | 2899 | 2899 | 3.69 | 283.709 | 49.0288 | 0.9846 |  |  | 112 | 184326 | 185547 | 89 | 129 | 76 | 110
327.57 | 327.57 | 2900 | 2900 | 3.74 | 137.6777 | 17.9033 | 0.1313 |  |  | 21 | 147705 | 184326 | 229 | 224 | 195 | 190
327.64 | 327.64 | 2901 | 2901 | 3.72 | 182.5996 | 21.9146 | 0.1967 |  |  | 33 | 181885 | 186768 | 229 | 90 | 195 | 77
327.648 | 327.648 | 2902 | 2902 | 3.8 | 141.0956 | 22.8837 | 0.2145 |  |  | 42 | 184326 | 186768 | 262 | 85 | 223 | 72
327.72 | 327.72 | 2903 | 2903 | 3.54 | 248.5528 | 26.8818 | 0.296 |  |  | 48 | 187988 | 192871 | 191 | 154 | 162 | 131
327.726 | 327.726 | 2904 | 2904 | 4.16 | 51.2519 | 6.4399 | 0.017 |  |  | 10 | 185547 | 194092 | 101 | 124 | 86 | 105
327.786 | 327.786 | 2905 | 2905 | 3.86 | 145.5254 | 22.3957 | 0.2054 |  |  | 49 | 186768 | 189209 | 195 | 208 | 166 | 177
327.804 | 327.804 | 2906 | 2906 | 3.72 | 112.7753 | 14.3098 | 0.0839 |  |  | 27 | 185547 | 184326 | 151 | 210 | 128 | 179
327.844 | 327.844 | 2907 | 2907 | 4.02 | 67.3652 | 10.1844 | 0.0425 |  |  | 20 | 186768 | 194092 | 161 | 238 | 137 | 202
327.926 | 327.926 | 2908 | 2908 | 3.81 | 169.9395 | 20.327 | 0.1692 |  |  | 32 | 185547 | 190430 | 207 | 155 | 176 | 132
327.945 | 327.945 | 2909 | 2909 | 3.73 | 233.4161 | 36.435 | 0.5437 |  |  | 67 | 184326 | 189209 | 4 | 153 | 3 | 130
327.988 | 327.988 | 2910 | 2910 | 3.95 | 91.8145 | 12.1109 | 0.0601 |  |  | 26 | 183105 | 191650 | 195 | 149 | 166 | 127
328.015 | 328.015 | 2911 | 2911 | 3.77 | 253.9239 | 34.249 | 0.4805 |  |  | 74 | 184326 | 187988 | 203 | 170 | 173 | 145
328.068 | 328.068 | 2912 | 2912 | 3.74 | 242.2051 | 33.4375 | 0.458 |  |  | 81 | 185547 | 189209 | 195 | 153 | 166 | 130
328.13 | 328.13 | 2913 | 2913 | 3.92 | 116.2286 | 16.2675 | 0.1084 |  |  | 34 | 186768 | 190430 | 194 | 151 | 165 | 128
328.186 | 328.186 | 2914 | 2914 | 3.84 | 110.8575 | 12.69 | 0.066 |  |  | 18 | 183105 | 195313 | 635 | 99 | 0 | 84
328.239 | 328.239 | 2915 | 2915 | 3.47 | 429.7051 | 50.7602 | 1.0554 |  |  | 89 | 186768 | 190430 | 194 | 238 | 165 | 202
328.335 | 328.335 | 2916 | 2916 | 3.87 | 189.959 | 25.2099 | 0.2603 |  |  | 47 | 186768 | 191650 | 200 | 145 | 170 | 123
328.351 | 328.351 | 2917 | 2917 | 3.77 | 455.0958 | 60.5694 | 1.5027 |  |  | 124 | 186768 | 191650 | 189 | 164 | 161 | 139
328.392 | 328.392 | 2918 | 2918 | 3.46 | 139.3867 | 20.9597 | 0.1799 |  |  | 34 | 147705 | 189209 | 164 | 172 | 139 | 146
328.469 | 328.469 | 2919 | 2919 | 3.83 | 33.709 | 6.2354 | 0.0159 |  |  | 10 | 147705 | 178223 | -48 | 128 | 0 | 109
328.476 | 328.476 | 2920 | 2920 | 3.87 | 196.795 | 18.4183 | 0.139 |  |  | 26 | 185547 | 194092 | 164 | 153 | 139 | 130
328.536 | 328.536 | 2921 | 2921 | 3.87 | 158.2208 | 21.5023 | 0.1894 |  |  | 42 | 185547 | 190430 | 194 | 153 | 165 | 130
328.554 | 328.554 | 2922 | 2922 | 3.69 | 333.4785 | 44.8725 | 0.8247 |  |  | 69 | 186768 | 189209 | -2994 | 173 | 0 | 147
328.593 | 328.593 | 2923 | 2923 | 3.75 | 198.7481 | 26.8196 | 0.2946 |  |  | 57 | 190430 | 191650 | 320 | 93 | 0 | 79
328.676 | 328.676 | 2924 | 2924 | 4.28 | 41.4863 | 5.2385 | 0.0112 |  |  | 8 | 183105 | 195313 | 151 | 172 | 128 | 146
328.74 | 328.74 | 2925 | 2925 | 3.98 | 104.9981 | 14.5786 | 0.0871 |  |  | 28 | 183105 | 192871 | 222 | 195 | 189 | 166
328.757 | 328.757 | 2926 | 2926 | 3.82 | 84.002 | 9.3382 | 0.0357 |  |  | 11 | 194092 | 196533 | 305 | 153 | 0 | 130
328.794 | 328.794 | 2927 | 2927 | 4.24 | 37.8594 | 4.6336 | 0.0088 |  |  | 7 | 187988 | 198975 | 474 | 202 | 0 | 172
328.819 | 328.819 | 2928 | 2928 | 3.73 | 299.334 | 44.2279 | 0.8012 |  |  | 65 | 185547 | 192871 | 290 | 150 | 247 | 128
328.864 | 328.864 | 2929 | 2929 | 3.73 | 312.0294 | 44.2459 | 0.8019 |  |  | 75 | 185547 | 187988 | -1829 | 136 | 0 | 116
328.989 | 328.989 | 2930 | 2930 | 3.83 | 43.9629 | 7.8706 | 0.0254 |  |  | 15 | 179443 | 187988 | 225 | 77 | 191 | 65
329.054 | 329.054 | 2931 | 2931 | 3.62 | 507.7949 | 69.1402 | 1.958 |  |  | 133 | 186768 | 185547 | 104 | 135 | 88 | 115
329.07 | 329.07 | 2932 | 2932 | 3.76 | 344.7089 | 36.879 | 0.5571 |  |  | 60 | 184326 | 187988 | 227 | 150 | 193 | 128
329.149 | 329.149 | 2933 | 2933 | 3.04 | 261.7364 | 35.0704 | 0.5038 |  |  | 73 | 184326 | 191650 | -3041 | 264 | 0 | 224
329.163 | 329.163 | 2934 | 2934 | 3.71 | 815.4473 | 126.6661 | 6.5717 |  |  | 292 | 186768 | 187988 | 128 | 148 | 109 | 126
329.233 | 329.233 | 2935 | 2935 | 3.69 | 367.6934 | 54.2976 | 1.2076 |  |  | 92 | 184326 | 183105 | -125 | 182 | 0 | 155
329.242 | 329.242 | 2936 | 2936 | 3.81 | 619.123 | 55.4844 | 1.261 |  |  | 78 | 185547 | 222168 | 163 | 128 | 139 | 109
329.323 | 329.323 | 2937 | 2937 | 3.29 | 176.2519 | 24.2379 | 0.2406 |  |  | 45 | 189209 | 189209 | 161 | 150 | 137 | 128
329.336 | 329.336 | 2938 | 2938 | 3.53 | 525.373 | 63.3679 | 1.6447 |  |  | 95 | 183105 | 181885 | 160 | 153 | 136 | 130
329.407 | 329.407 | 2939 | 2939 | 3.81 | 452.1661 | 56.7912 | 1.3211 |  |  | 117 | 189209 | 191650 | 163 | 152 | 139 | 129
329.413 | 329.413 | 2940 | 2940 | 3.7 | 897.9316 | 141.3122 | 8.1794 |  |  | 337 | 185547 | 187988 | 105 | 149 | 89 | 127
329.485 | 329.485 | 2941 | 2941 | 3.75 | 204.5722 | 32.663 | 0.437 |  |  | 65 | 184326 | 189209 | 134 | 148 | 114 | 126
329.491 | 329.491 | 2942 | 2942 | 3.73 | 137.7129 | 25.0854 | 0.2578 |  |  | 52 | 181885 | 187988 | 128 | 338 | 109 | 0
329.566 | 329.566 | 2943 | 2943 | 3.74 | 462.9083 | 81.7175 | 2.7352 |  |  | 202 | 184326 | 187988 | 126 | 151 | 107 | 128
329.657 | 329.657 | 2944 | 2944 | 3.59 | 99.1035 | 19.0369 | 0.1484 |  |  | 34 | 180664 | 179443 | 262 | 146 | 223 | 124
329.665 | 329.665 | 2945 | 2945 | 3.78 | 625.9942 | 67.1763 | 1.8484 |  |  | 114 | 185547 | 191650 | 165 | 251 | 140 | 213
329.737 | 329.737 | 2946 | 2946 | 3.68 | 1000.4706 | 157.2597 | 10.1297 |  |  | 284 | 184326 | 185547 | 162 | 150 | 138 | 128
329.828 | 329.828 | 2947 | 2947 | 3.81 | 275.8613 | 34.1136 | 0.4767 |  |  | 64 | 183105 | 185547 | 100 | 149 | 85 | 127
329.835 | 329.835 | 2948 | 2948 | 3.71 | 342.7911 | 48.1401 | 0.9492 |  |  | 95 | 183105 | 189209 | 3551 | 154 | 0 | 131
329.901 | 329.901 | 2949 | 2949 | 3.69 | 1000.4706 | 208.3571 | 17.7818 |  |  | 351 | 184326 | 189209 | 342 | 37 | 0 | 31
329.913 | 329.913 | 2950 | 2950 | 3.6 | 313.9472 | 50.1315 | 1.0294 |  |  | 116 | 181885 | 189209 | 199 | 161 | 169 | 137
329.988 | 329.988 | 2951 | 2951 | 3.61 | 48.8458 | 8.0626 | 0.0266 |  |  | 10 | 118408 | 156250 | -2842 | 150 | 0 | 128
330.052 | 330.052 | 2952 | 2952 | 3.51 | 145.4902 | 23.4287 | 0.2248 |  |  | 41 | 180664 | 185547 | 94 | 150 | 80 | 128
330.07 | 330.07 | 2953 | 2953 | 3.71 | 185.0762 | 29.482 | 0.356 |  |  | 75 | 186768 | 189209 | -2504 | 132 | 0 | 112
330.139 | 330.139 | 2954 | 2954 | 3.63 | 172.8692 | 30.7024 | 0.3861 |  |  | 51 | 183105 | 185547 | 164 | 153 | 139 | 130
330.148 | 330.148 | 2955 | 2955 | 3.52 | 1000.7148 | 485.4165 | 96.5137 |  |  | 723 | 187988 | 185547 | 155 | 158 | 132 | 134
330.219 | 330.219 | 2956 | 2956 | 4.17 | 570.2949 | 19.6117 | 0.1575 |  |  | 38 | 185547 | 307617 | 152 | 153 | 129 | 130
330.228 | 330.228 | 2957 | 2957 | 4.07 | 69.3183 | 10.5719 | 0.0458 |  |  | 21 | 186768 | 194092 | 162 | 152 | 138 | 129
330.287 | 330.287 | 2958 | 2958 | 3.73 | 169.4512 | 20.7848 | 0.177 |  |  | 37 | 189209 | 189209 | 282 | 176 | 240 | 150
330.367 | 330.367 | 2959 | 2959 | 4.09 | 37.127 | 6.5356 | 0.0175 |  |  | 12 | 187988 | 191650 | 95 | 148 | 81 | 126
330.383 | 330.383 | 2960 | 2960 | 3.78 | 184.5527 | 23.0788 | 0.2182 |  |  | 41 | 186768 | 186768 | 48 | 243 | 41 | 207
330.417 | 330.417 | 2961 | 2961 | 3.89 | 191.4239 | 20.3748 | 0.17 |  |  | 38 | 187988 | 192871 | 135 | 224 | 115 | 190
330.441 | 330.441 | 2962 | 2962 | 4.23 | 22.9669 | 3.5427 | 0.0051 |  |  | 4 | 140381 | 195313 | -647 | 256 | 0 | 218
330.538 | 330.538 | 2963 | 2963 | 3.97 | 99.627 | 10.2234 | 0.0428 |  |  | 15 | 189209 | 190430 | 300 | 247 | 255 | 210
330.555 | 330.555 | 2964 | 2964 | 3.72 | 205.0605 | 27.1655 | 0.3023 |  |  | 60 | 186768 | 186768 | 151 | 199 | 128 | 169
330.594 | 330.594 | 2965 | 2965 | 3.83 | 593.2794 | 78.5205 | 2.5254 |  |  | 129 | 185547 | 186768 | 163 | 237 | 139 | 201
330.675 | 330.675 | 2966 | 2966 | 3.75 | 97.1856 | 14.8872 | 0.0908 |  |  | 23 | 189209 | 187988 | -2837 | 11 | 0 | 9
330.743 | 330.743 | 2967 | 2967 | 3.75 | 62.5176 | 10.0562 | 0.0414 |  |  | 16 | 190430 | 187988 | -569 | 373 | 0 | 0
330.758 | 330.758 | 2968 | 2968 | 3.86 | 106.916 | 19.8168 | 0.1609 |  |  | 52 | 186768 | 190430 | 162 | 155 | 138 | 132
330.797 | 330.797 | 2969 | 2969 | 3.67 | 461.9317 | 70.0429 | 2.0095 |  |  | 133 | 184326 | 190430 | 291 | 155 | 247 | 132
330.885 | 330.885 | 2970 | 2970 | 3.86 | 79.5722 | 13.0161 | 0.0694 |  |  | 23 | 179443 | 186768 | 143 | 207 | 122 | 176
330.9 | 330.9 | 2971 | 2971 | 3.81 | 299.7871 | 36.4878 | 0.5453 |  |  | 61 | 186768 | 190430 | 293 | 277 | 249 | 235
330.942 | 330.942 | 2972 | 2972 | 3.87 | 183.1231 | 18.6 | 0.1417 |  |  | 28 | 189209 | 192871 | 190 | 143 | 162 | 122
330.967 | 330.967 | 2973 | 2973 | 3.63 | 1000.4706 | 788.3642 | 254.5738 |  |  | 1003 | 139160 | 186768 | 228 | 143 | 194 | 122
331.02 | 331.02 | 2974 | 2974 | 3.78 | 418.9277 | 69.6838 | 1.9889 |  |  | 146 | 183105 | 187988 | 152 | 260 | 129 | 221
331.121 | 331.121 | 2975 | 2975 | 4.03 | 49.0899 | 6.9954 | 0.02 |  |  | 8 | 185547 | 185547 | 2320 | 226 | 0 | 192
331.132 | 331.132 | 2976 | 2976 | 3.65 | 300.3106 | 49.6276 | 1.0088 |  |  | 122 | 186768 | 191650 | 192 | 183 | 163 | 156
331.173 | 331.173 | 2977 | 2977 | 3.78 | 451.1542 | 68.8042 | 1.9391 |  |  | 146 | 184326 | 190430 | 160 | 150 | 136 | 128
331.25 | 331.25 | 2978 | 2978 | 3.77 | 451.1542 | 63.8736 | 1.6711 |  |  | 132 | 181885 | 191650 | 160 | 126 | 136 | 107
331.257 | 331.257 | 2979 | 2979 | 3.74 | 438.9472 | 49.8043 | 1.016 |  |  | 98 | 184326 | 187988 | 132 | 181 | 112 | 154
331.342 | 331.342 | 2980 | 2980 | 3.74 | 123.0645 | 23.4678 | 0.2256 |  |  | 61 | 185547 | 189209 | 191 | 151 | 162 | 128
331.351 | 331.351 | 2981 | 2981 | 3.59 | 657.6972 | 95.615 | 3.7447 |  |  | 204 | 186768 | 184326 | 160 | 149 | 136 | 127
331.422 | 331.422 | 2982 | 2982 | 3.7 | 230.9747 | 31.0795 | 0.3956 |  |  | 58 | 184326 | 184326 | 281 | 156 | 239 | 133
331.429 | 331.429 | 2983 | 2983 | 3.54 | 361.3105 | 47.0414 | 0.9064 |  |  | 99 | 185547 | 184326 | 150 | 125 | 128 | 106
331.495 | 331.495 | 2984 | 2984 | 3.91 | 107.8925 | 14.747 | 0.0891 |  |  | 28 | 180664 | 187988 | 235 | 156 | 200 | 133
331.507 | 331.507 | 2985 | 2985 | 3.61 | 241.6816 | 33.4776 | 0.4591 |  |  | 46 | 179443 | 180664 | 2949 | 140 | 0 | 119
331.553 | 331.553 | 2986 | 2986 | 4.46 | 22.9669 | 3.0493 | 0.0038 |  |  | 3 | 183105 | 239258 | 947 | 149 | 0 | 127
331.58 | 331.58 | 2987 | 2987 | 4.11 | 59.0997 | 7.9598 | 0.026 |  |  | 15 | 185547 | 195313 | 195 | 154 | 166 | 131
331.623 | 331.623 | 2988 | 2988 | 4.06 | 78.6309 | 9.7118 | 0.0386 |  |  | 19 | 185547 | 187988 | 349 | 149 | 0 | 127
331.674 | 331.674 | 2989 | 2989 | 3.65 | 93.7676 | 12.0527 | 0.0595 |  |  | 17 | 183105 | 183105 | 118 | 185 | 100 | 157
331.721 | 331.721 | 2990 | 2990 | 3.9 | 68.8653 | 11.0376 | 0.0499 |  |  | 20 | 183105 | 192871 | 160 | 99 | 136 | 84
331.775 | 331.775 | 2991 | 2991 | 4.32 | 99.1387 | 9.7073 | 0.0386 |  |  | 11 | 189209 | 292969 | 286 | 261 | 243 | 222
331.866 | 331.866 | 2992 | 2992 | 3.96 | 79.0839 | 10.7326 | 0.0472 |  |  | 19 | 183105 | 185547 | 229 | 152 | 195 | 129
331.944 | 331.944 | 2993 | 2993 | 4.23 | 22.4433 | 3.3477 | 0.0046 |  |  | 4 | 141602 | 186768 | 113 | 154 | 96 | 131
332.007 | 332.007 | 2994 | 2994 | 3.73 | 140.8868 | 15.1528 | 0.094 |  |  | 24 | 179443 | 180664 | 334 | 154 | 0 | 131
332.079 | 332.079 | 2995 | 2995 | 3.58 | 752.4238 | 71.842 | 2.1141 |  |  | 104 | 179443 | 177002 | 320 | 148 | 0 | 126
332.087 | 332.087 | 2996 | 2996 | 3.27 | 1000.4706 | 290.4569 | 34.556 |  |  | 364 | 179443 | 163574 | 127 | 185 | 108 | 157
332.156 | 332.156 | 2997 | 2997 | 3.25 | 166.9746 | 22.9263 | 0.2153 |  |  | 31 | 133057 | 144043 | 442 | 150 | 0 | 128
332.164 | 332.164 | 2998 | 2998 | 3.68 | 667.9864 | 65.7233 | 1.7693 |  |  | 82 | 141602 | 170898 | 345 | 155 | 0 | 132
332.224 | 332.224 | 2999 | 2999 | 4.49 | 37.3359 | 4.9207 | 0.0099 |  |  | 7 | 179443 | 207520 | 227 | 152 | 193 | 129
332.299 | 332.299 | 3000 | 3000 | 5.3 | 1.2383 | 0.5431 | 0.0001 |  |  | 0 | 2017822 | 478516 | 844 | 150 | 0 | 128
332.335 | 332.335 | 3001 | 3001 | 5.21 | 1.2383 | 0.5324 | 0.0001 |  |  | 0 | 164795 | 468750 | 484 | 150 | 0 | 128
332.369 | 332.369 | 3002 | 3002 | 3.82 | 53.205 | 7.4356 | 0.0226 |  |  | 9 | 186768 | 190430 | 283 | 148 | 241 | 126
332.394 | 332.394 | 3003 | 3003 | 5.2 | 1.2383 | 0.5304 | 0.0001 |  |  | 0 | 184326 | 457764 | 4125 | 150 | 0 | 128
332.439 | 332.439 | 3004 | 3004 | 3.65 | 445.3301 | 45.1622 | 0.8354 |  |  | 61 | 185547 | 174561 | 345 | 155 | 0 | 132
332.474 | 332.474 | 3005 | 3005 | 3.63 | 122.0527 | 15.9539 | 0.1043 |  |  | 29 | 184326 | 183105 | 164 | 149 | 139 | 127
332.586 | 332.586 | 3006 | 3006 | 5.18 | 1.2383 | 0.531 | 0.0001 |  |  | 0 | 1499023 | 479736 | 1401 | 150 | 0 | 128
332.603 | 332.603 | 3007 | 3007 | 3.52 | 109.8809 | 15.0579 | 0.0929 |  |  | 23 | 147705 | 174561 | 87 | 174 | 74 | 148
332.628 | 332.628 | 3008 | 3008 | 3.94 | 60.041 | 7.8632 | 0.0253 |  |  | 12 | 183105 | 185547 | 150 | 151 | 128 | 128
332.634 | 332.634 | 3009 | 3009 | 3.69 | 265.6426 | 27.5225 | 0.3103 |  |  | 36 | 141602 | 189209 | 286 | 144 | 243 | 122
332.677 | 332.677 | 3010 | 3010 | 3.89 | 70.8184 | 7.7965 | 0.0249 |  |  | 11 | 183105 | 185547 | 314 | 131 | 0 | 111
332.753 | 332.753 | 3011 | 3011 | 4.84 | 9.0508 | 1.3452 | 0.0007 |  |  | 1 | 397949 | 390625 | 549 | 150 | 0 | 128
332.819 | 332.819 | 3012 | 3012 | 5.16 | 1.2383 | 0.5224 | 0.0001 |  |  | 0 | 186768 | 473633 | 288 | 150 | 245 | 128
332.853 | 332.853 | 3013 | 3013 | 3.83 | 66.9122 | 7.4839 | 0.0229 |  |  | 10 | 184326 | 187988 | 75 | 124 | 64 | 105
332.927 | 332.927 | 3014 | 3014 | 5.28 | 1.7266 | 0.517 | 0.0001 |  |  | 0 | 185547 | 479736 | -1933 | 150 | 0 | 128
332.961 | 332.961 | 3015 | 3015 | 3.95 | 62.0294 | 6.2838 | 0.0162 |  |  | 8 | 141602 | 186768 | 314 | 162 | 0 | 138
333.031 | 333.031 | 3016 | 3016 | 5.16 | 1.7266 | 0.522 | 0.0001 |  |  | 0 | 4980469 | 474854 | -903 | 150 | 0 | 128
333.076 | 333.076 | 3017 | 3017 | 3.89 | 74.6894 | 11.5797 | 0.0549 |  |  | 21 | 183105 | 189209 | 234 | 133 | 199 | 113
333.097 | 333.097 | 3018 | 3018 | 3.73 | 340.8027 | 41.4664 | 0.7043 |  |  | 67 | 184326 | 185547 | 179 | 178 | 152 | 151
333.206 | 333.206 | 3019 | 3019 | 5.2 | 1.7266 | 0.5381 | 0.0001 |  |  | 0 | 177002 | 457764 | -2358 | 150 | 0 | 128
333.242 | 333.242 | 3020 | 3020 | 5.3 | 1.7266 | 0.5265 | 0.0001 |  |  | 0 | 839844 | 480957 | -2087 | 150 | 0 | 128
333.278 | 333.278 | 3021 | 3021 | 5.26 | 1.2383 | 0.5344 | 0.0001 |  |  | 0 | 194092 | 477295 | 250 | 150 | 213 | 128
333.302 | 333.302 | 3022 | 3022 | 3.94 | 59.5879 | 6.8633 | 0.0193 |  |  | 11 | 183105 | 186768 | 297 | 129 | 252 | 110
333.333 | 333.333 | 3023 | 3023 | 4.26 | 28.3379 | 2.9972 | 0.0037 |  |  | 4 | 173340 | 202637 | 150 | 45 | 128 | 38
333.382 | 333.382 | 3024 | 3024 | 5.23 | 1.7266 | 0.5378 | 0.0001 |  |  | 0 | 1605225 | 463867 | -607 | 150 | 0 | 128
333.427 | 333.427 | 3025 | 3025 | 5.3 | 1.2383 | 0.5301 | 0.0001 |  |  | 0 | 953369 | 471191 | 367 | 150 | 0 | 128
333.456 | 333.456 | 3026 | 3026 | 3.83 | 642.0722 | 81.706 | 2.7344 |  |  | 151 | 185547 | 186768 | 306 | 156 | 0 | 133
333.488 | 333.488 | 3027 | 3027 | 5.21 | 1.7266 | 0.6395 | 0.0002 |  |  | 1 | 1221 | 460205 | 1425 | 150 | 0 | 128
333.559 | 333.559 | 3028 | 3028 | 5.12 | 1.7266 | 0.5257 | 0.0001 |  |  | 0 | 58594 | 479736 | -1861 | 150 | 0 | 128
333.582 | 333.582 | 3029 | 3029 | 3.66 | 252.9473 | 32.7226 | 0.4386 |  |  | 64 | 179443 | 183105 | 201 | 151 | 171 | 128
333.626 | 333.626 | 3030 | 3030 | 3.94 | 93.7324 | 11.8835 | 0.0578 |  |  | 21 | 178223 | 186768 | 11 | 175 | 9 | 149
333.726 | 333.726 | 3031 | 3031 | 5.17 | 1.7266 | 0.5399 | 0.0001 |  |  | 0 | 181885 | 467529 | -623 | 150 | 0 | 128
333.742 | 333.742 | 3032 | 3032 | 4.34 | 26.629 | 3.452 | 0.0049 |  |  | 5 | 180664 | 195313 | 176 | 149 | 150 | 127
333.766 | 333.766 | 3033 | 3033 | 4.16 | 100.6036 | 13.0893 | 0.0702 |  |  | 17 | 184326 | 281982 | 192 | 156 | 163 | 133
333.779 | 333.779 | 3034 | 3034 | 3.85 | 1000.4706 | 199.0438 | 16.2277 |  |  | 373 | 185547 | 187988 | 320 | 156 | 0 | 133
333.833 | 333.833 | 3035 | 3035 | 3.91 | 67.8535 | 8.9216 | 0.0326 |  |  | 16 | 184326 | 187988 | 150 | 208 | 128 | 177
333.927 | 333.927 | 3036 | 3036 | 4 | 170.4278 | 22.5202 | 0.2077 |  |  | 43 | 186768 | 197754 | -2807 | 157 | 0 | 133
333.954 | 333.954 | 3037 | 3037 | 5.19 | 1.4825 | 0.7034 | 0.0002 |  |  | 1 | 1221 | 415039 | 842 | 150 | 0 | 128
334.011 | 334.011 | 3038 | 3038 | 5.14 | 1.2383 | 0.5462 | 0.0001 |  |  | 0 | 3817139 | 477295 | 689 | 150 | 0 | 128
334.044 | 334.044 | 3039 | 3039 | 5.13 | 1.7266 | 0.5417 | 0.0001 |  |  | 0 | 197754 | 468750 | -1101 | 150 | 0 | 128
334.085 | 334.085 | 3040 | 3040 | 4.08 | 54.6699 | 7.9694 | 0.026 |  |  | 13 | 189209 | 195313 | 136 | 153 | 116 | 130
334.16 | 334.16 | 3041 | 3041 | 5.17 | 1.7266 | 0.5293 | 0.0001 |  |  | 0 | 78125 | 454102 | -3560 | 150 | 0 | 128
334.19 | 334.19 | 3042 | 3042 | 4.12 | 81.5606 | 10.3106 | 0.0435 |  |  | 16 | 180664 | 201416 | 137 | 135 | 116 | 115
334.262 | 334.262 | 3043 | 3043 | 4.94 | 34.9297 | 2.7395 | 0.0031 |  |  | 2 | 449219 | 440674 | 260 | 166 | 221 | 141
334.274 | 334.274 | 3044 | 3044 | 4.17 | 29.8028 | 3.8256 | 0.006 |  |  | 6 | 184326 | 191650 | 83 | 174 | 71 | 148
334.317 | 334.317 | 3045 | 3045 | 5.22 | 1.7266 | 0.5312 | 0.0001 |  |  | 0 | 225830 | 477295 | -1836 | 150 | 0 | 128
334.349 | 334.349 | 3046 | 3046 | 4.28 | 55.6464 | 6.9054 | 0.0195 |  |  | 13 | 185547 | 251465 | 158 | 152 | 134 | 129
334.416 | 334.416 | 3047 | 3047 | 5.27 | 1.2383 | 0.5328 | 0.0001 |  |  | 0 | 446777 | 468750 | 171 | 150 | 145 | 128
334.452 | 334.452 | 3048 | 3048 | 5.23 | 1.7266 | 0.5308 | 0.0001 |  |  | 0 | 334473 | 471191 | -617 | 150 | 0 | 128
334.476 | 334.476 | 3049 | 3049 | 4.42 | 26.8731 | 3.0392 | 0.0038 |  |  | 3 | 178223 | 288086 | 146 | 164 | 124 | 139
334.554 | 334.554 | 3050 | 3050 | 4.46 | 18.2929 | 2.5039 | 0.0026 |  |  | 2 | 184326 | 273438 | 152 | 150 | 129 | 128
334.618 | 334.618 | 3051 | 3051 | 3.68 | 171.4044 | 20.7024 | 0.1756 |  |  | 35 | 183105 | 189209 | 185 | 157 | 157 | 133
334.634 | 334.634 | 3052 | 3052 | 4.34 | 25.373 | 2.915 | 0.0035 |  |  | 4 | 141602 | 194092 | -38 | 137 | 0 | 116
334.693 | 334.693 | 3053 | 3053 | 4.93 | 15.8868 | 1.5561 | 0.001 |  |  | 2 | 183105 | 391846 | 2542 | 150 | 0 | 128
334.737 | 334.737 | 3054 | 3054 | 3.88 | 744.6465 | 131.8881 | 7.1248 |  |  | 278 | 187988 | 192871 | 206 | 164 | 175 | 139
334.816 | 334.816 | 3055 | 3055 | 5.27 | 1.7266 | 0.5283 | 0.0001 |  |  | 0 | 4310303 | 479736 | -1501 | 150 | 0 | 128
334.848 | 334.848 | 3056 | 3056 | 4.36 | 24.6758 | 4.5195 | 0.0084 |  |  | 9 | 180664 | 194092 | 307 | 223 | 0 | 190
334.925 | 334.925 | 3057 | 3057 | 5.15 | 1.7266 | 0.5405 | 0.0001 |  |  | 0 | 1192627 | 485840 | -994 | 150 | 0 | 128
334.991 | 334.991 | 3058 | 3058 | 3.91 | 98.1269 | 11.8894 | 0.0579 |  |  | 20 | 186768 | 187988 | 213 | 231 | 181 | 196
335.054 | 335.054 | 3059 | 3059 | 3.77 | 46.8574 | 6.0215 | 0.0149 |  |  | 6 | 194092 | 190430 | 207 | 270 | 176 | 230
335.07 | 335.07 | 3060 | 3060 | 3.52 | 70.7831 | 13.7163 | 0.0771 |  |  | 25 | 178223 | 164795 | 138 | 122 | 117 | 104
335.125 | 335.125 | 3061 | 3061 | 4.15 | 36.6035 | 4.6221 | 0.0088 |  |  | 8 | 186768 | 192871 | 152 | 149 | 129 | 127
335.144 | 335.144 | 3062 | 3062 | 4.2 | 27.3614 | 3.7825 | 0.0059 |  |  | 3 | 178223 | 202637 | 149 | 162 | 127 | 138
335.199 | 335.199 | 3063 | 3063 | 3.75 | 1000.4706 | 179.7641 | 13.2363 |  |  | 299 | 184326 | 190430 | 220 | 155 | 187 | 132
335.242 | 335.242 | 3064 | 3064 | 5.23 | 1.7266 | 0.5398 | 0.0001 |  |  | 0 | 3829346 | 477295 | -654 | 150 | 0 | 128
335.32 | 335.32 | 3065 | 3065 | 3.85 | 88.8848 | 12.8097 | 0.0672 |  |  | 26 | 185547 | 189209 | 87 | 151 | 74 | 128
335.343 | 335.343 | 3066 | 3066 | 3.92 | 110.3692 | 15.3899 | 0.097 |  |  | 33 | 178223 | 185547 | 34 | 171 | 29 | 145
335.395 | 335.395 | 3067 | 3067 | 5.22 | 1.7266 | 0.5396 | 0.0001 |  |  | 0 | 181885 | 465088 | -2818 | 150 | 0 | 128
335.472 | 335.472 | 3068 | 3068 | 4.15 | 37.0917 | 4.4812 | 0.0082 |  |  | 7 | 178223 | 187988 | -51 | 167 | 0 | 142
335.537 | 335.537 | 3069 | 3069 | 4.03 | 77.1308 | 10.8112 | 0.0479 |  |  | 16 | 194092 | 192871 | 117 | 196 | 99 | 167
335.616 | 335.616 | 3070 | 3070 | 3.87 | 105.9394 | 13.2447 | 0.0719 |  |  | 22 | 186768 | 187988 | 153 | 151 | 130 | 128
335.693 | 335.693 | 3071 | 3071 | 3.79 | 272.1992 | 39.5585 | 0.641 |  |  | 75 | 185547 | 187988 | 333 | 156 | 0 | 133
335.776 | 335.776 | 3072 | 3072 | 5.19 | 1.7266 | 0.5273 | 0.0001 |  |  | 0 | 183105 | 490723 | -400 | 150 | 0 | 128
335.789 | 335.789 | 3073 | 3073 | 3.91 | 82.2578 | 11.5327 | 0.0545 |  |  | 22 | 185547 | 187988 | 292 | 225 | 248 | 191
335.818 | 335.818 | 3074 | 3074 | 4.3 | 38.0683 | 4.3872 | 0.0079 |  |  | 6 | 173340 | 284424 | 196 | 143 | 167 | 122
335.891 | 335.891 | 3075 | 3075 | 5.25 | 1.7266 | 0.5282 | 0.0001 |  |  | 0 | 200195 | 479736 | 1405 | 150 | 0 | 128
335.93 | 335.93 | 3076 | 3076 | 4.91 | 15.8868 | 1.5045 | 0.0009 |  |  | 1 | 181885 | 397949 | 1347 | 150 | 0 | 128
335.993 | 335.993 | 3077 | 3077 | 4.2 | 33.9179 | 4.4919 | 0.0083 |  |  | 6 | 189209 | 203857 | 257 | 152 | 218 | 129
336.065 | 336.065 | 3078 | 3078 | 4.92 | 16.8633 | 1.5879 | 0.001 |  |  | 1 | 183105 | 389404 | 150 | 150 | 128 | 128
336.108 | 336.108 | 3079 | 3079 | 4.24 | 31.7206 | 3.9628 | 0.0064 |  |  | 6 | 178223 | 190430 | 11 | 168 | 9 | 143
336.135 | 336.135 | 3080 | 3080 | 3.64 | 92.9999 | 12.3271 | 0.0622 |  |  | 20 | 147705 | 155029 | 310 | 157 | 0 | 133
336.235 | 336.235 | 3081 | 3081 | 3.79 | 183.332 | 27.0955 | 0.3007 |  |  | 51 | 185547 | 187988 | 278 | 227 | 236 | 193
336.249 | 336.249 | 3082 | 3082 | 4.03 | 61.0528 | 7.3847 | 0.0223 |  |  | 14 | 184326 | 194092 | 290 | 154 | 247 | 131
336.342 | 336.342 | 3083 | 3083 | 4.17 | 45.8808 | 6.7819 | 0.0188 |  |  | 12 | 186768 | 194092 | 110 | 177 | 94 | 150
336.429 | 336.429 | 3084 | 3084 | 5.24 | 1.2383 | 0.5314 | 0.0001 |  |  | 0 | 391846 | 469971 | 131 | 150 | 111 | 128
336.464 | 336.464 | 3085 | 3085 | 3.63 | 112.8106 | 13.9906 | 0.0802 |  |  | 18 | 133057 | 164795 | 187 | 155 | 159 | 132
336.493 | 336.493 | 3086 | 3086 | 4.17 | 65.4473 | 7.4633 | 0.0228 |  |  | 8 | 190430 | 218506 | 275 | 165 | 234 | 140
336.546 | 336.546 | 3087 | 3087 | 4.09 | 59.5879 | 9.4045 | 0.0362 |  |  | 22 | 184326 | 189209 | 152 | 160 | 129 | 136
336.584 | 336.584 | 3088 | 3088 | 3.65 | 67.121 | 8.1502 | 0.0272 |  |  | 13 | 184326 | 185547 | 161 | 280 | 137 | 238
336.698 | 336.698 | 3089 | 3089 | 3.66 | 149.92 | 19.7576 | 0.1599 |  |  | 32 | 180664 | 183105 | 3025 | 208 | 0 | 177
336.772 | 336.772 | 3090 | 3090 | 5.16 | 16.8633 | 1.5883 | 0.001 |  |  | 1 | 178223 | 404053 | -2043 | 150 | 0 | 128
336.821 | 336.821 | 3091 | 3091 | 3.68 | 709.4903 | 73.4331 | 2.2087 |  |  | 108 | 183105 | 181885 | 348 | 162 | 0 | 138
336.856 | 336.856 | 3092 | 3092 | 4.12 | 49.7871 | 6.4795 | 0.0172 |  |  | 10 | 184326 | 186768 | 96 | 151 | 82 | 128
336.914 | 336.914 | 3093 | 3093 | 4.36 | 51.2519 | 5.4472 | 0.0122 |  |  | 11 | 185547 | 249023 | 162 | 153 | 138 | 130
337.007 | 337.007 | 3094 | 3094 | 5.2 | 1.2383 | 0.5237 | 0.0001 |  |  | 0 | 1369629 | 469971 | 192 | 150 | 163 | 128
337.043 | 337.043 | 3095 | 3095 | 5.16 | 1.7266 | 0.5263 | 0.0001 |  |  | 0 | 277100 | 479736 | 23 | 150 | 20 | 128
337.081 | 337.081 | 3096 | 3096 | 5.09 | 15.3985 | 1.56 | 0.001 |  |  | 1 | 181885 | 407715 | 350 | 288 | 0 | 245
337.164 | 337.164 | 3097 | 3097 | 5.08 | 15.8868 | 1.6639 | 0.0011 |  |  | 1 | 181885 | 396729 | 150 | 150 | 128 | 128
337.297 | 337.297 | 3098 | 3098 | 5.22 | 1.7266 | 0.5185 | 0.0001 |  |  | 0 | 1741943 | 472412 | -15 | 150 | 0 | 128
337.332 | 337.332 | 3099 | 3099 | 3.93 | 100.5683 | 12.075 | 0.0597 |  |  | 14 | 186768 | 196533 | 2695 | 139 | 0 | 118
337.4 | 337.4 | 3100 | 3100 | 4.12 | 57.6348 | 5.9404 | 0.0145 |  |  | 6 | 136719 | 209961 | 172 | -1 | 146 | 0
337.47 | 337.47 | 3101 | 3101 | 4.33 | 28.8262 | 3.519 | 0.0051 |  |  | 6 | 184326 | 262451 | 79 | 160 | 67 | 136
337.55 | 337.55 | 3102 | 3102 | 5.02 | 14.9102 | 1.5066 | 0.0009 |  |  | 1 | 183105 | 399170 | 2543 | 150 | 0 | 128
337.614 | 337.614 | 3103 | 3103 | 4.26 | 23.211 | 3.4651 | 0.0049 |  |  | 6 | 179443 | 186768 | 195 | 113 | 166 | 96
337.683 | 337.683 | 3104 | 3104 | 5.03 | 15.8868 | 1.5299 | 0.001 |  |  | 1 | 179443 | 394287 | -448 | 150 | 0 | 128
337.754 | 337.754 | 3105 | 3105 | 3.99 | 61.9941 | 7.8597 | 0.0253 |  |  | 15 | 185547 | 190430 | 296 | 153 | 252 | 130
337.818 | 337.818 | 3106 | 3106 | 5.23 | 1.7266 | 0.5268 | 0.0001 |  |  | 0 | 319824 | 472412 | 460 | 150 | 0 | 128
337.853 | 337.853 | 3107 | 3107 | 3.81 | 154.8028 | 16.7586 | 0.115 |  |  | 28 | 183105 | 185547 | 312 | 155 | 0 | 132
337.985 | 337.985 | 3108 | 3108 | 3.94 | 71.0273 | 8.3717 | 0.0287 |  |  | 15 | 184326 | 189209 | 324 | 186 | 0 | 158
337.994 | 337.994 | 3109 | 3109 | 4.28 | 47.3809 | 5.5693 | 0.0127 |  |  | 9 | 194092 | 212402 | 339 | 154 | 0 | 131
338.057 | 338.057 | 3110 | 3110 | 5.27 | 1.7266 | 0.5335 | 0.0001 |  |  | 0 | 181885 | 472412 | -364 | 150 | 0 | 128
338.095 | 338.095 | 3111 | 3111 | 4.5 | 16.8633 | 1.7996 | 0.0013 |  |  | 1 | 142822 | 301514 | 1546 | 234 | 0 | 199
338.123 | 338.123 | 3112 | 3112 | 4.01 | 68.83 | 9.6466 | 0.0381 |  |  | 15 | 184326 | 197754 | -44 | 150 | 0 | 128
338.165 | 338.165 | 3113 | 3113 | 5.21 | 1.7266 | 0.533 | 0.0001 |  |  | 0 | 180664 | 474854 | -377 | 150 | 0 | 128
338.266 | 338.266 | 3114 | 3114 | 4.37 | 25.1641 | 2.8749 | 0.0034 |  |  | 3 | 180664 | 206299 | 259 | 100 | 220 | 85
338.341 | 338.341 | 3115 | 3115 | 3.53 | 276.8731 | 33.5482 | 0.461 |  |  | 54 | 184326 | 178223 | 118 | 196 | 100 | 167
338.414 | 338.414 | 3116 | 3116 | 3.84 | 1000.4706 | 199.3001 | 16.2695 |  |  | 362 | 185547 | 187988 | 320 | 206 | 0 | 175
338.497 | 338.497 | 3117 | 3117 | 4.03 | 38.3477 | 3.92 | 0.0063 |  |  | 5 | 141602 | 190430 | 220 | 197 | 187 | 167
338.568 | 338.568 | 3118 | 3118 | 3.7 | 97.6739 | 11.2261 | 0.0516 |  |  | 17 | 183105 | 181885 | 108 | 150 | 92 | 128
338.635 | 338.635 | 3119 | 3119 | 5.29 | 1.2383 | 0.531 | 0.0001 |  |  | 0 | 186768 | 468750 | 1566 | 150 | 0 | 128
338.648 | 338.648 | 3120 | 3120 | 3.58 | 23.4551 | 6.2704 | 0.0161 |  |  | 10 | 142822 | 153809 | -299 | 234 | 0 | 199
338.692 | 338.692 | 3121 | 3121 | 3.67 | 65.4121 | 7.4758 | 0.0229 |  |  | 15 | 184326 | 178223 | 151 | 146 | 128 | 124
338.872 | 338.872 | 3122 | 3122 | 3.81 | 134.295 | 15.5387 | 0.0989 |  |  | 23 | 184326 | 181885 | 314 | 156 | 0 | 133
338.925 | 338.925 | 3123 | 3123 | 4.45 | 18.8165 | 2.0847 | 0.0018 |  |  | 3 | 184326 | 261230 | 419 | 73 | 0 | 62
338.99 | 338.99 | 3124 | 3124 | 3.98 | 41.4863 | 5.1391 | 0.0108 |  |  | 7 | 133057 | 178223 | 243 | 144 | 207 | 122
339.069 | 339.069 | 3125 | 3125 | 3.74 | 258.2831 | 28.1921 | 0.3255 |  |  | 36 | 133057 | 186768 | 123 | 152 | 105 | 129
339.148 | 339.148 | 3126 | 3126 | 3.93 | 70.8184 | 8.9809 | 0.033 |  |  | 15 | 184326 | 185547 | -4 | 150 | 0 | 128
339.218 | 339.218 | 3127 | 3127 | 5.18 | 1.7266 | 0.5382 | 0.0001 |  |  | 0 | 3322754 | 476074 | -1799 | 150 | 0 | 128
339.264 | 339.264 | 3128 | 3128 | 4.23 | 33.6738 | 5.0483 | 0.0104 |  |  | 8 | 186768 | 197754 | 208 | 154 | 177 | 131
339.384 | 339.384 | 3129 | 3129 | 4.86 | 14.4219 | 1.7315 | 0.0012 |  |  | 1 | 142822 | 375977 | 150 | 150 | 128 | 128
339.478 | 339.478 | 3130 | 3130 | 5 | 16.8633 | 1.4976 | 0.0009 |  |  | 1 | 2106934 | 401611 | 1546 | 150 | 0 | 128
339.524 | 339.524 | 3131 | 3131 | 3.9 | 111.834 | 15.003 | 0.0922 |  |  | 29 | 185547 | 187988 | 321 | 154 | 0 | 131
339.554 | 339.554 | 3132 | 3132 | 4.29 | 32.2442 | 4.3971 | 0.0079 |  |  | 8 | 183105 | 203857 | 80 | 174 | 68 | 148
339.638 | 339.638 | 3133 | 3133 | 4.01 | 50.7636 | 7.6066 | 0.0237 |  |  | 13 | 184326 | 186768 | 262 | 172 | 223 | 146
339.71 | 339.71 | 3134 | 3134 | 4.39 | 27.1172 | 3.5198 | 0.0051 |  |  | 5 | 178223 | 212402 | 235 | 170 | 200 | 145
339.791 | 339.791 | 3135 | 3135 | 4.22 | 29.7675 | 4.2971 | 0.0076 |  |  | 7 | 180664 | 184326 | 22 | 234 | 19 | 199
339.878 | 339.878 | 3136 | 3136 | 3.72 | 208.5137 | 22.7949 | 0.2128 |  |  | 36 | 178223 | 185547 | 138 | 160 | 117 | 136
339.955 | 339.955 | 3137 | 3137 | 3.9 | 73.2598 | 9.8048 | 0.0394 |  |  | 17 | 185547 | 187988 | 83 | 152 | 71 | 129
340.015 | 340.015 | 3138 | 3138 | 4.16 | 54.1816 | 7.6178 | 0.0238 |  |  | 14 | 184326 | 190430 | 191 | 175 | 162 | 149
340.093 | 340.093 | 3139 | 3139 | 3.73 | 167.9864 | 20.646 | 0.1746 |  |  | 30 | 141602 | 185547 | 367 | 157 | 0 | 133
340.194 | 340.194 | 3140 | 3140 | 5.08 | 15.3985 | 1.5628 | 0.001 |  |  | 1 | 178223 | 397949 | 150 | 150 | 128 | 128
340.291 | 340.291 | 3141 | 3141 | 5.17 | 1.7266 | 0.5421 | 0.0001 |  |  | 0 | 3732910 | 460205 | -383 | 150 | 0 | 128
340.416 | 340.416 | 3142 | 3142 | 5.11 | 15.8515 | 1.5112 | 0.0009 |  |  | 1 | 2106934 | 404053 | 351 | 150 | 0 | 128
340.497 | 340.497 | 3143 | 3143 | 5.15 | 1.2383 | 0.5337 | 0.0001 |  |  | 0 | 175781 | 474854 | 723 | 150 | 0 | 128
340.536 | 340.536 | 3144 | 3144 | 5.29 | 1.2383 | 0.5237 | 0.0001 |  |  | 0 | 360107 | 485840 | 929 | 150 | 0 | 128
340.634 | 340.634 | 3145 | 3145 | 4.2 | 40.998 | 5.1519 | 0.0109 |  |  | 9 | 185547 | 191650 | 293 | 149 | 249 | 127
340.706 | 340.706 | 3146 | 3146 | 5.12 | 1.7266 | 0.5386 | 0.0001 |  |  | 0 | 112305 | 465088 | -270 | 150 | 0 | 128
340.746 | 340.746 | 3147 | 3147 | 3.93 | 73.0157 | 5.6407 | 0.013 |  |  | 7 | 142822 | 205078 | 311 | 166 | 0 | 141
340.856 | 340.856 | 3148 | 3148 | 5.17 | 1.7266 | 0.5365 | 0.0001 |  |  | 0 | 183105 | 477295 | -3034 | 150 | 0 | 128
340.897 | 340.897 | 3149 | 3149 | 3.78 | 101.5801 | 12.6896 | 0.066 |  |  | 16 | 184326 | 187988 | 124 | 148 | 105 | 126
341.019 | 341.019 | 3150 | 3150 | 4.28 | 33.4296 | 4.1992 | 0.0072 |  |  | 5 | 180664 | 285645 | 319 | 200 | 0 | 170
341.084 | 341.084 | 3151 | 3151 | 3.95 | 67.8887 | 12.1695 | 0.0607 |  |  | 28 | 184326 | 186768 | 68 | 154 | 58 | 131
341.243 | 341.243 | 3152 | 3152 | 5.13 | 1.9708 | 0.6661 | 0.0002 |  |  | 1 | 1221 | 427246 | 424 | 150 | 0 | 128
341.306 | 341.306 | 3153 | 3153 | 3.42 | 138.6895 | 16.2793 | 0.1086 |  |  | 22 | 141602 | 140381 | 159 | 150 | 135 | 128
341.36 | 341.36 | 3154 | 3154 | 3.77 | 71.5156 | 11.0931 | 0.0504 |  |  | 19 | 183105 | 183105 | 278 | 155 | 236 | 132
341.43 | 341.43 | 3155 | 3155 | 4.24 | 67.4004 | 8.4353 | 0.0291 |  |  | 10 | 177002 | 252686 | 103 | 131 | 88 | 111
341.488 | 341.488 | 3156 | 3156 | 3.74 | 345.7208 | 46.0496 | 0.8686 |  |  | 93 | 185547 | 186768 | 192 | 153 | 163 | 130
341.512 | 341.512 | 3157 | 3157 | 3.74 | 94.2559 | 9.0597 | 0.0336 |  |  | 9 | 179443 | 214844 | 215 | 172 | 183 | 146
341.612 | 341.612 | 3158 | 3158 | 3.73 | 120.1348 | 14.0395 | 0.0807 |  |  | 18 | 185547 | 166016 | 43 | 150 | 37 | 128
341.686 | 341.686 | 3159 | 3159 | 5.24 | 1.7266 | 0.5379 | 0.0001 |  |  | 0 | 184326 | 466309 | 234 | 150 | 199 | 128
341.868 | 341.868 | 3160 | 3160 | 4.98 | 16.8633 | 1.4517 | 0.0009 |  |  | 1 | 74463 | 395508 | 150 | 150 | 128 | 128
341.92 | 341.92 | 3161 | 3161 | 5.23 | 1.7266 | 0.5376 | 0.0001 |  |  | 0 | 3331299 | 469971 | 465 | 150 | 0 | 128
341.979 | 341.979 | 3162 | 3162 | 3.89 | 61.0175 | 7.2534 | 0.0215 |  |  | 11 | 136719 | 198975 | 248 | 235 | 211 | 200
342.087 | 342.087 | 3163 | 3163 | 4.13 | 46.8316 | 3.3034 | 0.0045 |  |  | 4 | 179443 | 255127 | 150 | 55 | 128 | 47
342.111 | 342.111 | 3164 | 3164 | 3.97 | 54.6699 | 8.2969 | 0.0282 |  |  | 16 | 178223 | 181885 | 165 | 142 | 140 | 121
342.206 | 342.206 | 3165 | 3165 | 5.19 | 1.7266 | 0.5325 | 0.0001 |  |  | 0 | 197754 | 467529 | -1926 | 150 | 0 | 128
342.266 | 342.266 | 3166 | 3166 | 4.09 | 44.9042 | 4.7611 | 0.0093 |  |  | 5 | 133057 | 196533 | 159 | 139 | 135 | 118
342.422 | 342.422 | 3167 | 3167 | 5.02 | 14.4219 | 1.5579 | 0.001 |  |  | 1 | 2207031 | 388184 | 350 | 150 | 0 | 128
342.448 | 342.448 | 3168 | 3168 | 4.25 | 25.4083 | 4.499 | 0.0083 |  |  | 7 | 178223 | 190430 | -53 | 166 | 0 | 141
342.522 | 342.522 | 3169 | 3169 | 3.7 | 75.9101 | 11.436 | 0.0536 |  |  | 20 | 183105 | 181885 | 277 | 155 | 235 | 132
342.541 | 342.541 | 3170 | 3170 | 4.1 | 62.4824 | 8.4369 | 0.0292 |  |  | 16 | 184326 | 190430 | 108 | 180 | 92 | 153
342.607 | 342.607 | 3171 | 3171 | 3.96 | 49.5429 | 6.6675 | 0.0182 |  |  | 11 | 183105 | 186768 | 214 | 224 | 182 | 190
342.625 | 342.625 | 3172 | 3172 | 3.8 | 64.4708 | 9.546 | 0.0373 |  |  | 17 | 183105 | 184326 | 126 | 225 | 107 | 191
342.719 | 342.719 | 3173 | 3173 | 5.25 | 1.7266 | 0.5446 | 0.0001 |  |  | 0 | 186768 | 476074 | -107 | 150 | 0 | 128
342.731 | 342.731 | 3174 | 3174 | 3.99 | 64.4708 | 8.1886 | 0.0275 |  |  | 16 | 185547 | 189209 | 41 | 155 | 35 | 132
342.752 | 342.752 | 3175 | 3175 | 4.43 | 36.1152 | 3.9033 | 0.0062 |  |  | 4 | 197754 | 283203 | 74 | 174 | 63 | 148
343.106 | 343.106 | 3176 | 3176 | 5.08 | 15.3985 | 1.619 | 0.0011 |  |  | 1 | 183105 | 399170 | -2243 | 150 | 0 | 128
343.12 | 343.12 | 3177 | 3177 | 4.3 | 30.7794 | 3.896 | 0.0062 |  |  | 7 | 183105 | 234375 | 67 | 184 | 57 | 156
343.152 | 343.152 | 3178 | 3178 | 3.82 | 150.4083 | 17.2046 | 0.1212 |  |  | 29 | 184326 | 184326 | 312 | 155 | 0 | 132
343.179 | 343.179 | 3179 | 3179 | 3.91 | 95.6855 | 17.6345 | 0.1274 |  |  | 44 | 179443 | 181885 | 146 | 161 | 124 | 137
343.317 | 343.317 | 3180 | 3180 | 3.86 | 136.7364 | 22.8588 | 0.214 |  |  | 55 | 178223 | 183105 | 279 | 180 | 237 | 153
343.445 | 343.445 | 3181 | 3181 | 3.76 | 287.127 | 37.2253 | 0.5676 |  |  | 40 | 179443 | 190430 | 103 | 157 | 88 | 133
343.514 | 343.514 | 3182 | 3182 | 3.88 | 137.9571 | 21.5063 | 0.1894 |  |  | 40 | 185547 | 187988 | 344 | 228 | 0 | 194
343.539 | 343.539 | 3183 | 3183 | 4.02 | 39.0801 | 5.533 | 0.0125 |  |  | 9 | 184326 | 190430 | 140 | 142 | 119 | 121
343.58 | 343.58 | 3184 | 3184 | 4.2 | 33.6738 | 5.2753 | 0.0114 |  |  | 8 | 184326 | 190430 | 187 | 259 | 159 | 220
343.703 | 343.703 | 3185 | 3185 | 3.75 | 240.252 | 29.0793 | 0.3464 |  |  | 54 | 184326 | 186768 | 192 | 154 | 163 | 131
343.884 | 343.884 | 3186 | 3186 | 3.75 | 228.0097 | 27.8581 | 0.3179 |  |  | 39 | 184326 | 185547 | 84 | 149 | 71 | 127
343.966 | 343.966 | 3187 | 3187 | 5.08 | 15.3985 | 1.5568 | 0.001 |  |  | 1 | 181885 | 396729 | 150 | 150 | 128 | 128
344.027 | 344.027 | 3188 | 3188 | 4.24 | 25.6171 | 4.1924 | 0.0072 |  |  | 8 | 185547 | 190430 | 175 | 131 | 149 | 111
344.199 | 344.199 | 3189 | 3189 | 4.42 | 41.9746 | 4.6717 | 0.0089 |  |  | 5 | 295410 | 299072 | 190 | 168 | 162 | 143
344.317 | 344.317 | 3190 | 3190 | 4.21 | 26.3496 | 3.8354 | 0.006 |  |  | 8 | 184326 | 189209 | 149 | 115 | 127 | 98
344.341 | 344.341 | 3191 | 3191 | 3.83 | 127.9473 | 17.0197 | 0.1186 |  |  | 34 | 185547 | 186768 | 89 | 153 | 76 | 130
344.376 | 344.376 | 3192 | 3192 | 5.08 | 1.7266 | 0.5371 | 0.0001 |  |  | 0 | 1934814 | 468750 | 241 | 150 | 205 | 128
344.426 | 344.426 | 3193 | 3193 | 5.24 | 1.7266 | 0.5323 | 0.0001 |  |  | 0 | 185547 | 467529 | -2015 | 150 | 0 | 128
344.574 | 344.574 | 3194 | 3194 | 3.82 | 114.7637 | 13.6515 | 0.0763 |  |  | 23 | 184326 | 184326 | 205 | 154 | 174 | 131
344.696 | 344.696 | 3195 | 3195 | 4.97 | 16.3751 | 1.5203 | 0.0009 |  |  | 1 | 2156982 | 399170 | 1745 | 150 | 0 | 128
344.758 | 344.758 | 3196 | 3196 | 3.71 | 66.1445 | 6.2235 | 0.0159 |  |  | 6 | 131836 | 173340 | 222 | 153 | 189 | 130
344.828 | 344.828 | 3197 | 3197 | 4.01 | 71.795 | 8.4983 | 0.0296 |  |  | 16 | 180664 | 185547 | 84 | 166 | 71 | 141
344.922 | 344.922 | 3198 | 3198 | 5.03 | 16.8633 | 1.5174 | 0.0009 |  |  | 1 | 2106934 | 402832 | 150 | 150 | 128 | 128
345.05 | 345.05 | 3199 | 3199 | 4.13 | 38.0683 | 5.586 | 0.0128 |  |  | 9 | 129395 | 192871 | 98 | 145 | 83 | 123
345.118 | 345.118 | 3200 | 3200 | 3.73 | 96.209 | 11.0255 | 0.0498 |  |  | 18 | 184326 | 183105 | 110 | 266 | 94 | 226
345.26 | 345.26 | 3201 | 3201 | 3.93 | 71.7597 | 8.8576 | 0.0321 |  |  | 12 | 178223 | 191650 | -20 | 126 | 0 | 107
345.405 | 345.405 | 3202 | 3202 | 3.77 | 181.1347 | 24.129 | 0.2385 |  |  | 41 | 178223 | 186768 | 436 | 150 | 0 | 128
345.474 | 345.474 | 3203 | 3203 | 3.72 | 117.6581 | 14.4766 | 0.0858 |  |  | 24 | 184326 | 181885 | 176 | 155 | 150 | 132
345.534 | 345.534 | 3204 | 3204 | 3.65 | 165.998 | 18.3701 | 0.1382 |  |  | 25 | 184326 | 181885 | 201 | 147 | 171 | 125
345.603 | 345.603 | 3205 | 3205 | 5.23 | 1.2383 | 0.5313 | 0.0001 |  |  | 0 | 184326 | 466309 | 289 | 150 | 246 | 128
345.728 | 345.728 | 3206 | 3206 | 4.21 | 31.2676 | 3.8492 | 0.0061 |  |  | 6 | 185547 | 192871 | 228 | 179 | 194 | 152
345.854 | 345.854 | 3207 | 3207 | 4.43 | 48.3575 | 6.2621 | 0.0161 |  |  | 9 | 180664 | 311279 | 207 | 132 | 176 | 112
345.994 | 345.994 | 3208 | 3208 | 3.85 | 62.0294 | 7.3954 | 0.0224 |  |  | 11 | 140381 | 185547 | 208 | 150 | 177 | 128
346.141 | 346.141 | 3209 | 3209 | 4.23 | 14.1425 | 1.933 | 0.0015 |  |  | 3 | 139160 | 196533 | -1045 | 150 | 0 | 128
346.458 | 346.458 | 3210 | 3210 | 3.84 | 105.9394 | 15.8706 | 0.1032 |  |  | 29 | 178223 | 186768 | 50 | 147 | 43 | 125
346.612 | 346.612 | 3211 | 3211 | 4.92 | 16.3751 | 1.4948 | 0.0009 |  |  | 1 | 2106934 | 396729 | 150 | 150 | 128 | 128
346.76 | 346.76 | 3212 | 3212 | 3.75 | 66.3886 | 10.784 | 0.0476 |  |  | 19 | 184326 | 184326 | 243 | 167 | 207 | 142
346.913 | 346.913 | 3213 | 3213 | 4.03 | 50.3106 | 4.9275 | 0.0099 |  |  | 7 | 185547 | 189209 | 185 | 261 | 157 | 222
346.974 | 346.974 | 3214 | 3214 | 3.71 | 280.7441 | 37.2533 | 0.5684 |  |  | 66 | 185547 | 186768 | 158 | 157 | 134 | 133
347.096 | 347.096 | 3215 | 3215 | 5.01 | 15.8868 | 1.4841 | 0.0009 |  |  | 1 | 179443 | 393066 | 549 | 355 | 0 | 0
347.143 | 347.143 | 3216 | 3216 | 3.88 | 40.545 | 4.8428 | 0.0096 |  |  | 6 | 184326 | 185547 | 41 | 85 | 35 | 72
347.239 | 347.239 | 3217 | 3217 | 5.06 | 14.9102 | 1.4726 | 0.0009 |  |  | 1 | 2106934 | 401611 | 150 | 150 | 128 | 128
347.258 | 347.258 | 3218 | 3218 | 4.11 | 55.6464 | 7.1794 | 0.0211 |  |  | 13 | 185547 | 192871 | 124 | 144 | 105 | 122
347.496 | 347.496 | 3219 | 3219 | 5.09 | 15.3985 | 1.5044 | 0.0009 |  |  | 1 | 186768 | 402832 | 150 | 150 | 128 | 128
347.55 | 347.55 | 3220 | 3220 | 3.93 | 62.5176 | 8.1353 | 0.0271 |  |  | 14 | 185547 | 185547 | 296 | 127 | 252 | 108
347.58 | 347.58 | 3221 | 3221 | 4.13 | 62.9706 | 7.1637 | 0.021 |  |  | 8 | 178223 | 217285 | 71 | 153 | 60 | 130
347.699 | 347.699 | 3222 | 3222 | 4.58 | 14.9102 | 1.6736 | 0.0011 |  |  | 1 | 72021 | 343018 | 1347 | 171 | 0 | 145
347.755 | 347.755 | 3223 | 3223 | 5.13 | 1.7266 | 0.5391 | 0.0001 |  |  | 0 | 1507568 | 485840 | 288 | 150 | 245 | 128
347.795 | 347.795 | 3224 | 3224 | 4.24 | 26.3848 | 3.8911 | 0.0062 |  |  | 5 | 189209 | 197754 | 247 | 191 | 210 | 162
347.821 | 347.821 | 3225 | 3225 | 5.28 | 1.7266 | 0.5469 | 0.0001 |  |  | 0 | 1617432 | 482178 | -154 | 150 | 0 | 128
347.891 | 347.891 | 3226 | 3226 | 5.19 | 1.4825 | 0.656 | 0.0002 |  |  | 1 | 1221 | 422363 | 160 | 150 | 136 | 128
347.908 | 347.908 | 3227 | 3227 | 3.7 | 145.5254 | 17.5955 | 0.1268 |  |  | 25 | 183105 | 181885 | 59 | 184 | 50 | 156
347.985 | 347.985 | 3228 | 3228 | 3.77 | 216.291 | 33.8849 | 0.4703 |  |  | 66 | 184326 | 189209 | 103 | 154 | 88 | 131
348.074 | 348.074 | 3229 | 3229 | 5.03 | 15.3985 | 1.5241 | 0.001 |  |  | 1 | 180664 | 386963 | 350 | 150 | 0 | 128
348.292 | 348.292 | 3230 | 3230 | 5 | 14.4219 | 1.5311 | 0.001 |  |  | 1 | 2031250 | 393066 | -249 | 150 | 0 | 128

## Распр. зон12
N(по ампл.)1 | 3 | 1 | 2 | 0 | 0 | 0 | 0 | 0 | 6 | 0 | 2 | 1 | 3 | 1 | 1 | 1 | 0 | 0 | 2 | 4 | 4 | 2 | 0 | 2 | 0 | 2 | 1 | 2 | 1 | 1 | 5 | 3 | 0 | 0 | 3 | 0 | 4 | 1 | 0 | 3 | 2 | 5 | 4 | 0 | 5 | 0 | 4 | 3 | 1 | 1 | 3 | 3 | 5 | 2 | 2 | 2 | 1 | 3 | 1 | 5 | 3 | 3 | 5 | 8 | 17 | 8 | 16 | 15 | 12 | 10 | 10 | 6 | 11 | 6 | 6 | 11 | 17 | 8 | 5 | 11 | 22 | 28 | 9 | 6 | 10 | 11 | 5 | 43 | 12 | 6 | 4 | 6 | 3 | 8 | 5 | 10 | 8 | 2 | 6 | 5 | 6 | 1 | 2 | 2 | 14 | 7 | 6 | 5 | 7 | 9 | 8 | 2 | 18 | 16 | 18 | 18 | 5 | 4 | 6 | 0 | 4 | 14 | 6 | 9 | 10 | 16 | 38 | 178 | 28 | 12 | 13 | 8 | 15 | 24 | 24 | 30 | 22 | 18 | 35 | 5 | 9 | 12 | 8 | 4 | 6 | 7 | 14 | 16 | 25 | 26 | 4 | 4 | 5 | 3 | 8 | 17 | 9 | 15 | 10 | 6 | 11 | 21 | 12 | 6 | 11 | 13 | 12 | 4 | 9 | 12 | 14 | 5 | 12 | 5 | 7 | 14 | 8 | 4 | 6 | 8 | 8 | 14 | 8 | 8 | 1 | 4 | 7 | 2 | 7 | 5 | 1 | 3 | 11 | 16 | 16 | 17 | 4 | 5 | 9 | 7 | 6 | 3 | 7 | 4 | 4 | 4 | 9 | 3 | 4 | 3 | 7 | 6 | 13 | 5 | 2 | 5 | 3 | 7 | 8 | 9 | 20 | 15 | 6 | 6 | 2 | 3 | 5 | 5 | 5 | 4 | 5 | 6 | 4 | 6 | 15 | 3 | 4 | 6 | 6 | 2 | 11 | 7 | 8 | 4 | 11 | 8 | 15 | 5 | 6 | 2 | 4 | 10 | 4 | 9 | 7
N(по врем.)1 | 0 | 0 | 1 | 0 | 0 | 1 | 0 | 0 | 1 | 0 | 1 | 0 | 0 | 2 | 1 | 2 | 1 | 1 | 1 | 0 | 0 | 1 | 1 | 1 | 0 | 3 | 1 | 1 | 1 | 1 | 2 | 0 | 1 | 0 | 0 | 0 | 1 | 3 | 2 | 1 | 0 | 1 | 0 | 2 | 2 | 0 | 2 | 3 | 0 | 0 | 2 | 1 | 0 | 3 | 1 | 1 | 0 | 0 | 0 | 2 | 1 | 1 | 1 | 1 | 7 | 5 | 5 | 3 | 4 | 1 | 5 | 4 | 2 | 1 | 2 | 1 | 2 | 0 | 3 | 3 | 1 | 2 | 2 | 5 | 7 | 2 | 2 | 8 | 3 | 3 | 1 | 3 | 1 | 10 | 1 | 2 | 4 | 4 | 7 | 5 | 2 | 4 | 10 | 7 | 28 | 12 | 17 | 8 | 13 | 22 | 50 | 16 | 25 | 14 | 11 | 21 | 7 | 17 | 11 | 9 | 13 | 36 | 22 | 37 | 27 | 39 | 169 | 633 | 98 | 93 | 53 | 49 | 70 | 23 | 21 | 21 | 26 | 18 | 43 | 14 | 14 | 21 | 17 | 17 | 33 | 22 | 20 | 19 | 16 | 30 | 13 | 13 | 8 | 10 | 13 | 18 | 5 | 7 | 14 | 8 | 12 | 14 | 6 | 7 | 7 | 11 | 20 | 6 | 11 | 13 | 7 | 15 | 12 | 6 | 8 | 11 | 10 | 2 | 17 | 10 | 4 | 1 | 3 | 10 | 7 | 7 | 7 | 8 | 2 | 18 | 18 | 11 | 8 | 9 | 12 | 17 | 4 | 2 | 11 | 6 | 11 | 5 | 2 | 8 | 7 | 7 | 13 | 8 | 1 | 2 | 4 | 7 | 14 | 6 | 10 | 6 | 7 | 14 | 6 | 5 | 6 | 10 | 4 | 10 | 4 | 6 | 2 | 6 | 5 | 13 | 4 | 5 | 10 | 8 | 10 | 5 | 2 | 8 | 4 | 2 | 11 | 3 | 3 | 5 | 2 | 1 | 7 | 7 | 7 | 1 | 7 | 7 | 2 | 4 | 4

## Gistogram1_1-3230
N | Amp,mV | N | RMS,mV | N | E,mV^2*s | N | I,1/s | N | fkoef | N | fmax,Hz
10 | 397 | 1 | 398 | 0.05 | 1937 | 1 | 0 | 0.1 | 0 | 10000 | 0
20 | 1 | 2 | 20 | 0.1 | 507 | 2 | 0 | 0.2 | 0 | 20000 | 0
30 | 320 | 3 | 226 | 0.15 | 155 | 3 | 0 | 0.3 | 0 | 30000 | 0
40 | 524 | 4 | 202 | 0.2 | 104 | 4 | 0 | 0.4 | 0 | 40000 | 0
50 | 368 | 5 | 358 | 0.25 | 69 | 5 | 0 | 0.5 | 0 | 50000 | 1
60 | 227 | 6 | 301 | 0.3 | 59 | 6 | 1 | 0.6 | 0 | 60000 | 0
70 | 157 | 7 | 223 | 0.35 | 33 | 7 | 0 | 0.7 | 0 | 70000 | 0
80 | 151 | 8 | 155 | 0.4 | 33 | 8 | 0 | 0.8 | 0 | 80000 | 0
90 | 125 | 9 | 141 | 0.45 | 32 | 9 | 0 | 0.9 | 0 | 90000 | 0
100 | 91 | 10 | 112 | 0.5 | 19 | 10 | 0 | 1 | 0 | 100000 | 0
110 | 63 | 11 | 101 | 0.55 | 12 | 11 | 0 | 1.1 | 0 | 110000 | 0
120 | 74 | 12 | 68 | 0.6 | 18 | 12 | 0 | 1.2 | 0 | 120000 | 0
130 | 47 | 13 | 75 | 0.65 | 14 | 13 | 0 | 1.3 | 0 | 130000 | 3
140 | 52 | 14 | 62 | 0.7 | 11 | 14 | 0 | 1.4 | 0 | 140000 | 1
150 | 36 | 15 | 46 | 0.75 | 5 | 15 | 0 | 1.5 | 0 | 150000 | 2
160 | 43 | 16 | 29 | 0.8 | 10 | 16 | 0 | 1.6 | 0 | 160000 | 13
170 | 44 | 17 | 51 | 0.85 | 12 | 17 | 0 | 1.7 | 0 | 170000 | 25
180 | 30 | 18 | 32 | 0.9 | 7 | 18 | 0 | 1.8 | 0 | 180000 | 102
190 | 23 | 19 | 38 | 0.95 | 11 | 19 | 0 | 1.9 | 0 | 190000 | 291
200 | 22 | 20 | 23 | 1 | 7 | 20 | 0 | 2 | 0 | 200000 | 628
210 | 22 | 21 | 34 | 1.05 | 8 | 21 | 0 | 2.1 | 0 | 210000 | 702
220 | 17 | 22 | 30 | 1.1 | 7 | 22 | 0 | 2.2 | 1 | 220000 | 276
230 | 13 | 23 | 22 | 1.15 | 4 | 23 | 0 | 2.3 | 0 | 230000 | 142
240 | 24 | 24 | 26 | 1.2 | 6 | 24 | 0 | 2.4 | 0 | 240000 | 83
250 | 10 | 25 | 22 | 1.25 | 2 | 25 | 0 | 2.5 | 0 | 250000 | 48
260 | 15 | 26 | 27 | 1.3 | 2 | 26 | 0 | 2.6 | 0 | 260000 | 54
270 | 9 | 27 | 18 | 1.35 | 5 | 27 | 0 | 2.7 | 2 | 270000 | 42
280 | 24 | 28 | 12 | 1.4 | 6 | 28 | 0 | 2.8 | 0 | 280000 | 34
290 | 17 | 29 | 20 | 1.45 | 3 | 29 | 0 | 2.9 | 1 | 290000 | 28
300 | 16 | 30 | 16 | 1.5 | 1 | 30 | 0 | 3 | 3 | 300000 | 25
310 | 4 | 31 | 11 | 1.55 | 3 | 31 | 0 | 3.1 | 6 | 310000 | 21
320 | 12 | 32 | 20 | 1.6 | 3 | 32 | 0 | 3.2 | 3 | 320000 | 20
330 | 3 | 33 | 14 | 1.65 | 3 | 33 | 0 | 3.3 | 8 | 330000 | 17
340 | 10 | 34 | 10 | 1.7 | 2 | 34 | 0 | 3.4 | 13 | 340000 | 14
350 | 15 | 35 | 8 | 1.75 | 2 | 35 | 0 | 3.5 | 23 | 350000 | 8
360 | 7 | 36 | 8 | 1.8 | 2 | 36 | 0 | 3.6 | 45 | 360000 | 16
370 | 8 | 37 | 8 | 1.85 | 1 | 37 | 0 | 3.7 | 73 | 370000 | 16
380 | 5 | 38 | 11 | 1.9 | 2 | 38 | 0 | 3.8 | 156 | 380000 | 14
390 | 5 | 39 | 11 | 1.95 | 0 | 39 | 0 | 3.9 | 276 | 390000 | 18
400 | 9 | 40 | 4 | 2 | 3 | 40 | 0 | 4 | 318 | 400000 | 32
410 | 13 | 41 | 9 | 2.05 | 0 | 41 | 0 | 4.1 | 372 | 410000 | 69
420 | 5 | 42 | 3 | 2.1 | 3 | 42 | 0 | 4.2 | 275 | 420000 | 28
430 | 1 | 43 | 8 | 2.15 | 1 | 43 | 0 | 4.3 | 298 | 430000 | 46
440 | 7 | 44 | 5 | 2.2 | 0 | 44 | 0 | 4.4 | 286 | 440000 | 7
450 | 2 | 45 | 10 | 2.25 | 1 | 45 | 0 | 4.5 | 181 | 450000 | 10
460 | 1 | 46 | 4 | 2.3 | 0 | 46 | 0 | 4.6 | 141 | 460000 | 20
470 | 1 | 47 | 9 | 2.35 | 1 | 47 | 0 | 4.7 | 62 | 470000 | 15
480 | 0 | 48 | 7 | 2.4 | 0 | 48 | 0 | 4.8 | 40 | 480000 | 53
490 | 3 | 49 | 7 | 2.45 | 3 | 49 | 0 | 4.9 | 52 | 490000 | 131
500 | 1 | 50 | 4 | 2.5 | 1 | 50 | 0 | 5 | 53 | 500000 | 118
510 | 43 | 51 | 6 | 2.55 | 3 | 51 | 0 | 5.1 | 85 | 510000 | 49
520 | 2 | 52 | 6 | 2.6 | 0 | 52 | 0 | 5.2 | 59 | 520000 | 8
530 | 1 | 53 | 3 | 2.65 | 1 | 53 | 0 | 5.3 | 100
540 | 1 | 54 | 6 | 2.7 | 4 | 54 | 0 | 5.4 | 293
550 | 4 | 55 | 2 | 2.75 | 1 | 55 | 1 | 5.5 | 5
560 | 2 | 56 | 2 | 2.8 | 4 | 56 | 0
570 | 3 | 57 | 4 | 2.85 | 0 | 57 | 0
580 | 3 | 58 | 2 | 2.9 | 2 | 58 | 0
590 | 3 | 59 | 5 | 2.95 | 1 | 59 | 0
600 | 1 | 60 | 4 | 3 | 2 | 60 | 0
610 | 3 | 61 | 2 | 3.05 | 0 | 61 | 1
620 | 0 | 62 | 4 | 3.1 | 2 | 62 | 0
630 | 0 | 63 | 2 | 3.15 | 1 | 63 | 0
640 | 1 | 64 | 2 | 3.2 | 1 | 64 | 1
650 | 2 | 65 | 1 | 3.25 | 1 | 65 | 0
660 | 2 | 66 | 3 | 3.3 | 0 | 66 | 1
670 | 2 | 67 | 2 | 3.35 | 0 | 67 | 0
680 | 0 | 68 | 2 | 3.4 | 0 | 68 | 0
690 | 6 | 69 | 0 | 3.45 | 0 | 69 | 0
700 | 0 | 70 | 3 | 3.5 | 2 | 70 | 0
710 | 1 | 71 | 2 | 3.55 | 1 | 71 | 0
720 | 1 | 72 | 1 | 3.6 | 0 | 72 | 0
730 | 1 | 73 | 1 | 3.65 | 0 | 73 | 0
740 | 1 | 74 | 1 | 3.7 | 0 | 74 | 0
750 | 0 | 75 | 0 | 3.75 | 0 | 75 | 0
760 | 1 | 76 | 1 | 3.8 | 0 | 76 | 0
770 | 0 | 77 | 2 | 3.85 | 1 | 77 | 0
780 | 2 | 78 | 1 | 3.9 | 0 | 78 | 1
790 | 0 | 79 | 4 | 3.95 | 0 | 79 | 0
800 | 2 | 80 | 0 | 4 | 0 | 80 | 1
810 | 1 | 81 | 5 | 4.05 | 0 | 81 | 0
820 | 2 | 82 | 1 | 4.1 | 0 | 82 | 0
830 | 0 | 83 | 4 | 4.15 | 3 | 83 | 1
840 | 2 | 84 | 1 | 4.2 | 0 | 84 | 1
850 | 1 | 85 | 2 | 4.25 | 0 | 85 | 1
860 | 1 | 86 | 2 | 4.3 | 1 | 86 | 0
870 | 2 | 87 | 2 | 4.35 | 0 | 87 | 0
880 | 0 | 88 | 2 | 4.4 | 0 | 88 | 0
890 | 1 | 89 | 1 | 4.45 | 0 | 89 | 0
900 | 0 | 90 | 0 | 4.5 | 0 | 90 | 0
910 | 2 | 91 | 0 | 4.55 | 0 | 91 | 1
920 | 1 | 92 | 0 | 4.6 | 2 | 92 | 0
930 | 0 | 93 | 2 | 4.65 | 0 | 93 | 0
940 | 0 | 94 | 1 | 4.7 | 0 | 94 | 0
950 | 0 | 95 | 0 | 4.75 | 0 | 95 | 1
960 | 0 | 96 | 0 | 4.8 | 0 | 96 | 0
970 | 0 | 97 | 1 | 4.85 | 0 | 97 | 0
980 | 0 | 98 | 0 | 4.9 | 0 | 98 | 0
990 | 0 | 99 | 0 | 4.95 | 1 | 99 | 0
1000 | 0 | 100 | 0 | 5 | 1 | 100 | 0
1010 | 55 | 101 | 3 | 5.05 | 0 | 101 | 0
|  | 102 | 0 | 5.1 | 0 | 102 | 0
|  | 103 | 1 | 5.15 | 1 | 103 | 0
|  | 104 | 0 | 5.2 | 0 | 104 | 0
|  | 105 | 0 | 5.25 | 1 | 105 | 0
|  | 106 | 1 | 5.3 | 0 | 106 | 0
|  | 107 | 1 | 5.35 | 1 | 107 | 0
|  | 108 | 0 | 5.4 | 1 | 108 | 0
|  | 109 | 0 | 5.45 | 0 | 109 | 0
|  | 110 | 1 | 5.5 | 0 | 110 | 1
|  | 111 | 1 | 5.55 | 0 | 111 | 1
|  | 112 | 0 | 5.6 | 0 | 112 | 0
|  | 113 | 2 | 5.65 | 0 | 113 | 0
|  | 114 | 0 | 5.7 | 0 | 114 | 0
|  | 115 | 1 | 5.75 | 1 | 115 | 0
|  | 116 | 1 | 5.8 | 0 | 116 | 1
|  | 117 | 0 | 5.85 | 1 | 117 | 0
|  | 118 | 0 | 5.9 | 2 | 118 | 1
|  | 119 | 1 | 5.95 | 0 | 119 | 0
|  | 120 | 1 | 6 | 0 | 120 | 0
|  | 121 | 2 | 6.05 | 0 | 121 | 1
|  | 122 | 0 | 6.1 | 0 | 122 | 1
|  | 123 | 0 | 6.15 | 0 | 123 | 1
|  | 124 | 1 | 6.2 | 1 | 124 | 0
|  | 125 | 0 | 6.25 | 0 | 125 | 0
|  | 126 | 0 | 6.3 | 0 | 126 | 1
|  | 127 | 0 | 6.35 | 0 | 127 | 0
|  | 128 | 2 | 6.4 | 0 | 128 | 0
|  | 129 | 1 | 6.45 | 0 | 129 | 0
|  | 130 | 0 | 6.5 | 0 | 130 | 1
|  | 131 | 0 | 6.55 | 0 | 131 | 0
|  | 132 | 0 | 6.6 | 1 | 132 | 0
|  | 133 | 0 | 6.65 | 1 | 133 | 0
|  | 134 | 0 | 6.7 | 0 | 134 | 0
|  | 135 | 1 | 6.75 | 1 | 135 | 0
|  | 136 | 0 | 6.8 | 0 | 136 | 0
|  | 137 | 0 | 6.85 | 0 | 137 | 0
|  | 138 | 1 | 6.9 | 0 | 138 | 0
|  | 139 | 0 | 6.95 | 0 | 139 | 1
|  | 140 | 0 | 7 | 0 | 140 | 0
|  | 141 | 0 | 7.05 | 0 | 141 | 0
|  | 142 | 0 | 7.1 | 0 | 142 | 1
|  | 143 | 2 | 7.15 | 0 | 143 | 1
|  | 144 | 1 | 7.2 | 0 | 144 | 1
|  | 145 | 1 | 7.25 | 0 | 145 | 1
|  | 146 | 0 | 7.3 | 0 | 146 | 0
|  | 147 | 0 | 7.35 | 1 | 147 | 1
|  | 148 | 0 | 7.4 | 0 | 148 | 1
|  | 149 | 0 | 7.45 | 0 | 149 | 1
|  | 150 | 1 | 7.5 | 0 | 150 | 0
|  | 151 | 0 | 7.55 | 0 | 151 | 0
|  | 152 | 1 | 7.6 | 0 | 152 | 3
|  | 153 | 0 | 7.65 | 0 | 153 | 2
|  | 154 | 0 | 7.7 | 1 | 154 | 0
|  | 155 | 0 | 7.75 | 0 | 155 | 0
|  | 156 | 0 | 7.8 | 0 | 156 | 1
|  | 157 | 0 | 7.85 | 0 | 157 | 2
|  | 158 | 0 | 7.9 | 0 | 158 | 1
|  | 159 | 0 | 7.95 | 0 | 159 | 4
|  | 160 | 1 | 8 | 0 | 160 | 5
|  | 161 | 0 | 8.05 | 0 | 161 | 10
|  | 162 | 2 | 8.1 | 0 | 162 | 14
|  | 163 | 0 | 8.15 | 0 | 163 | 9
|  | 164 | 0 | 8.2 | 0 | 164 | 5
|  | 165 | 0 | 8.25 | 1 | 165 | 7
|  | 166 | 1 | 8.3 | 0 | 166 | 3
|  | 167 | 0 | 8.35 | 1 | 167 | 8
|  | 168 | 0 | 8.4 | 1 | 168 | 7
|  | 169 | 0 | 8.45 | 0 | 169 | 5
|  | 170 | 0 | 8.5 | 1 | 170 | 4
|  | 171 | 1 | 8.55 | 0 | 171 | 3
|  | 172 | 0 | 8.6 | 0 | 172 | 5
|  | 173 | 1 | 8.65 | 0 | 173 | 11
|  | 174 | 1 | 8.7 | 0 | 174 | 10
|  | 175 | 0 | 8.75 | 0 | 175 | 5
|  | 176 | 1 | 8.8 | 0 | 176 | 2
|  | 177 | 0 | 8.85 | 0 | 177 | 11
|  | 178 | 0 | 8.9 | 0 | 178 | 10
|  | 179 | 1 | 8.95 | 0 | 179 | 16
|  | 180 | 0 | 9 | 0 | 180 | 14
|  | 181 | 0 | 9.05 | 0 | 181 | 11
|  | 182 | 0 | 9.1 | 1 | 182 | 10
|  | 183 | 1 | 9.15 | 0 | 183 | 13
|  | 184 | 1 | 9.2 | 0 | 184 | 10
|  | 185 | 0 | 9.25 | 0 | 185 | 14
|  | 186 | 0 | 9.3 | 0 | 186 | 9
|  | 187 | 0 | 9.35 | 1 | 187 | 8
|  | 188 | 0 | 9.4 | 0 | 188 | 7
|  | 189 | 0 | 9.45 | 0 | 189 | 5
|  | 190 | 0 | 9.5 | 0 | 190 | 11
|  | 191 | 1 | 9.55 | 0 | 191 | 13
|  | 192 | 0 | 9.6 | 0 | 192 | 7
|  | 193 | 0 | 9.65 | 0 | 193 | 10
|  | 194 | 1 | 9.7 | 0 | 194 | 10
|  | 195 | 1 | 9.75 | 0 | 195 | 11
|  | 196 | 0 | 9.8 | 0 | 196 | 9
|  | 197 | 0 | 9.85 | 0 | 197 | 4
|  | 198 | 0 | 9.9 | 0 | 198 | 8
|  | 199 | 0 | 9.95 | 0 | 199 | 7
|  | 200 | 0 | 10 | 0 | 200 | 13
|  | 201 | 0 | 10.05 | 0 | 201 | 13
|  | 202 | 0 | 10.1 | 0 | 202 | 9
|  | 203 | 0 | 10.15 | 0 | 203 | 8
|  | 204 | 0 | 10.2 | 0 | 204 | 12
|  | 205 | 0 | 10.25 | 0 | 205 | 12
|  | 206 | 0 | 10.3 | 0 | 206 | 7
|  | 207 | 1 | 10.35 | 1 | 207 | 8
|  | 208 | 0 | 10.4 | 0 | 208 | 11
|  | 209 | 0 | 10.45 | 0 | 209 | 8
|  | 210 | 0 | 10.5 | 0 | 210 | 10
|  | 211 | 0 | 10.55 | 0 | 211 | 16
|  | 212 | 0 | 10.6 | 0 | 212 | 15
|  | 213 | 0 | 10.65 | 0 | 213 | 15
|  | 214 | 0 | 10.7 | 2 | 214 | 15
|  | 215 | 1 | 10.75 | 0 | 215 | 19
|  | 216 | 0 | 10.8 | 0 | 216 | 19
|  | 217 | 0 | 10.85 | 0 | 217 | 16
|  | 218 | 0 | 10.9 | 0 | 218 | 15
|  | 219 | 0 | 10.95 | 0 | 219 | 20
|  | 220 | 0 | 11 | 0 | 220 | 12
|  | 221 | 0 | 11.05 | 0 | 221 | 12
|  | 222 | 0 | 11.1 | 0 | 222 | 18
|  | 223 | 0 | 11.15 | 0 | 223 | 13
|  | 224 | 0 | 11.2 | 1 | 224 | 15
|  | 225 | 0 | 11.25 | 0 | 225 | 21
|  | 226 | 0 | 11.3 | 0 | 226 | 15
|  | 227 | 0 | 11.35 | 0 | 227 | 15
|  | 228 | 1 | 11.4 | 0 | 228 | 19
|  | 229 | 0 | 11.45 | 0 | 229 | 23
|  | 230 | 0 | 11.5 | 0 | 230 | 16
|  | 231 | 0 | 11.55 | 0 | 231 | 20
|  | 232 | 0 | 11.6 | 0 | 232 | 21
|  | 233 | 0 | 11.65 | 0 | 233 | 20
|  | 234 | 0 | 11.7 | 0 | 234 | 16
|  | 235 | 0 | 11.75 | 0 | 235 | 18
|  | 236 | 0 | 11.8 | 0 | 236 | 20
|  | 237 | 0 | 11.85 | 0 | 237 | 18
|  | 238 | 0 | 11.9 | 0 | 238 | 20
|  | 239 | 0 | 11.95 | 1 | 239 | 16
|  | 240 | 1 | 12 | 0 | 240 | 22
|  | 241 | 0 | 12.05 | 0 | 241 | 21
|  | 242 | 0 | 12.1 | 0 | 242 | 18
|  | 243 | 0 | 12.15 | 0 | 243 | 14
|  | 244 | 0 | 12.2 | 1 | 244 | 20
|  | 245 | 1 | 12.25 | 0 | 245 | 16
|  | 246 | 0 | 12.3 | 0 | 246 | 17
|  | 247 | 0 | 12.35 | 1 | 247 | 20
|  | 248 | 0 | 12.4 | 0 | 248 | 20
|  | 249 | 0 | 12.45 | 0 | 249 | 18
|  | 250 | 0 | 12.5 | 0 | 250 | 17
|  | 251 | 0 | 12.55 | 0 | 251 | 23
|  | 252 | 0 | 12.6 | 1 | 252 | 17
|  | 253 | 0 | 12.65 | 0 | 253 | 19
|  | 254 | 0 | 12.7 | 0 | 254 | 19
|  | 255 | 0 | 12.75 | 0 | 255 | 22
|  | 256 | 0 | 12.8 | 0 | 256 | 23
|  | 257 | 0 | 12.85 | 0 | 257 | 23
|  | 258 | 0 | 12.9 | 0 | 258 | 26
|  | 259 | 0 | 12.95 | 0 | 259 | 22
|  | 260 | 0 | 13 | 0 | 260 | 22
|  | 261 | 0 | 13.05 | 1 | 261 | 23
|  | 262 | 0 | 13.1 | 0 | 262 | 20
|  | 263 | 0 | 13.15 | 0 | 263 | 24
|  | 264 | 0 | 13.2 | 0 | 264 | 21
|  | 265 | 1 | 13.25 | 0 | 265 | 20
|  | 266 | 0 | 13.3 | 0 | 266 | 22
|  | 267 | 0 | 13.35 | 0 | 267 | 23
|  | 268 | 1 | 13.4 | 0 | 268 | 24
|  | 269 | 1 | 13.45 | 0 | 269 | 21
|  | 270 | 0 | 13.5 | 0 | 270 | 25
|  | 271 | 0 | 13.55 | 0 | 271 | 22
|  | 272 | 0 | 13.6 | 0 | 272 | 18
|  | 273 | 0 | 13.65 | 1 | 273 | 20
|  | 274 | 1 | 13.7 | 0 | 274 | 20
|  | 275 | 0 | 13.75 | 0 | 275 | 24
|  | 276 | 0 | 13.8 | 1 | 276 | 19
|  | 277 | 0 | 13.85 | 0 | 277 | 25
|  | 278 | 0 | 13.9 | 0 | 278 | 21
|  | 279 | 0 | 13.95 | 0 | 279 | 23
|  | 280 | 1 | 14 | 0 | 280 | 20
|  | 281 | 0 | 14.05 | 0 | 281 | 23
|  | 282 | 0 | 14.1 | 0 | 282 | 21
|  | 283 | 0 | 14.15 | 0 | 283 | 23
|  | 284 | 0 | 14.2 | 0 | 284 | 24
|  | 285 | 1 | 14.25 | 0 | 285 | 23
|  | 286 | 0 | 14.3 | 0 | 286 | 24
|  | 287 | 0 | 14.35 | 0 | 287 | 22
|  | 288 | 0 | 14.4 | 0 | 288 | 23
|  | 289 | 0 | 14.45 | 0 | 289 | 22
|  | 290 | 0 | 14.5 | 0 | 290 | 20
|  | 291 | 0 | 14.55 | 0 | 291 | 20
|  | 292 | 0 | 14.6 | 0 | 292 | 20
|  | 293 | 0 | 14.65 | 0 | 293 | 20
|  | 294 | 0 | 14.7 | 0 | 294 | 20
|  | 295 | 0 | 14.75 | 1 | 295 | 20
|  | 296 | 0 | 14.8 | 0 | 296 | 24
|  | 297 | 0 | 14.85 | 0 | 297 | 23
|  | 298 | 0 | 14.9 | 0 | 298 | 24
|  | 299 | 0 | 14.95 | 0 | 299 | 23
|  | 300 | 0 | 15 | 0 | 300 | 22
|  | 301 | 0 | 15.05 | 0 | 301 | 22
|  | 302 | 0 | 15.1 | 0 | 302 | 23
|  | 303 | 0 | 15.15 | 0 | 303 | 22
|  | 304 | 0 | 15.2 | 0 | 304 | 23
|  | 305 | 0 | 15.25 | 0 | 305 | 23
|  | 306 | 1 | 15.3 | 0 | 306 | 21
|  | 307 | 0 | 15.35 | 1 | 307 | 21
|  | 308 | 0 | 15.4 | 0 | 308 | 22
|  | 309 | 0 | 15.45 | 0 | 309 | 23
|  | 310 | 0 | 15.5 | 1 | 310 | 21
|  | 311 | 0 | 15.55 | 0 | 311 | 22
|  | 312 | 0 | 15.6 | 0 | 312 | 22
|  | 313 | 0 | 15.65 | 0 | 313 | 24
|  | 314 | 0 | 15.7 | 0 | 314 | 19
|  | 315 | 0 | 15.75 | 0 | 315 | 23
|  | 316 | 0 | 15.8 | 0 | 316 | 19
|  | 317 | 0 | 15.85 | 0 | 317 | 24
|  | 318 | 0 | 15.9 | 0 | 318 | 22
|  | 319 | 0 | 15.95 | 0 | 319 | 24
|  | 320 | 0 | 16 | 0 | 320 | 19
|  | 321 | 0 | 16.05 | 0 | 321 | 21
|  | 322 | 1 | 16.1 | 0 | 322 | 21
|  | 323 | 0 | 16.15 | 0 | 323 | 17
|  | 324 | 0 | 16.2 | 0 | 324 | 21
|  | 325 | 0 | 16.25 | 0 | 325 | 24
|  | 326 | 0 | 16.3 | 0 | 326 | 23
|  | 327 | 1 | 16.35 | 0 | 327 | 22
|  | 328 | 0 | 16.4 | 0 | 328 | 23
|  | 329 | 0 | 16.45 | 0 | 329 | 22
|  | 330 | 0 | 16.5 | 0 | 330 | 22
|  | 331 | 0 | 16.55 | 0 | 331 | 20
|  | 332 | 0 | 16.6 | 0 | 332 | 22
|  | 333 | 0 | 16.65 | 0 | 333 | 21
|  | 334 | 0 | 16.7 | 0 | 334 | 22
|  | 335 | 1 | 16.75 | 0 | 335 | 22
|  | 336 | 1 | 16.8 | 0 | 336 | 19
|  | 337 | 0 | 16.85 | 0 | 337 | 18
|  | 338 | 0 | 16.9 | 0 | 338 | 15
|  | 339 | 0 | 16.95 | 0 | 339 | 16
|  | 340 | 0 | 17 | 0 | 340 | 13
|  | 341 | 0 | 17.05 | 0 | 341 | 13
|  | 342 | 0 | 17.1 | 0 | 342 | 13
|  | 343 | 0 | 17.15 | 0 | 343 | 12
|  | 344 | 0 | 17.2 | 0 | 344 | 13
|  | 345 | 1 | 17.25 | 0 | 345 | 12
|  | 346 | 0 | 17.3 | 0 | 346 | 10
|  | 347 | 0 | 17.35 | 1 | 347 | 7
|  | 348 | 0 | 17.4 | 0 | 348 | 9
|  | 349 | 0 | 17.45 | 0 | 349 | 11
|  | 350 | 0 | 17.5 | 0
|  | 351 | 1 | 17.55 | 0
|  | 352 | 0 | 17.6 | 0
|  | 353 | 0 | 17.65 | 0
|  | 354 | 0 | 17.7 | 0
|  | 355 | 0 | 17.75 | 0
|  | 356 | 1 | 17.8 | 0
|  | 357 | 0 | 17.85 | 0
|  | 358 | 0 | 17.9 | 0
|  | 359 | 0 | 17.95 | 0
|  | 360 | 0 | 18 | 0
|  | 361 | 0 | 18.05 | 0
|  | 362 | 0 | 18.1 | 0
|  | 363 | 0 | 18.15 | 0
|  | 364 | 0 | 18.2 | 0
|  | 365 | 0 | 18.25 | 0
|  | 366 | 0 | 18.3 | 0
|  | 367 | 0 | 18.35 | 0
|  | 368 | 1 | 18.4 | 0
|  | 369 | 0 | 18.45 | 0
|  | 370 | 0 | 18.5 | 0
|  | 371 | 0 | 18.55 | 0
|  | 372 | 1 | 18.6 | 0
|  | 373 | 0 | 18.65 | 0
|  | 374 | 0 | 18.7 | 0
|  | 375 | 0 | 18.75 | 1
|  | 376 | 0 | 18.8 | 0
|  | 377 | 0 | 18.85 | 0
|  | 378 | 0 | 18.9 | 0
|  | 379 | 0 | 18.95 | 0
|  | 380 | 0 | 19 | 0
|  | 381 | 0 | 19.05 | 0
|  | 382 | 0 | 19.1 | 0
|  | 383 | 0 | 19.15 | 0
|  | 384 | 0 | 19.2 | 0
|  | 385 | 0 | 19.25 | 0
|  | 386 | 0 | 19.3 | 0
|  | 387 | 0 | 19.35 | 0
|  | 388 | 0 | 19.4 | 0
|  | 389 | 1 | 19.45 | 0
|  | 390 | 0 | 19.5 | 0
|  | 391 | 0 | 19.55 | 0
|  | 392 | 0 | 19.6 | 0
|  | 393 | 0 | 19.65 | 0
|  | 394 | 0 | 19.7 | 0
|  | 395 | 0 | 19.75 | 0
|  | 396 | 0 | 19.8 | 0
|  | 397 | 1 | 19.85 | 0
|  | 398 | 1 | 19.9 | 0
|  | 399 | 0 | 19.95 | 0
|  | 400 | 0 | 20 | 0
|  | 401 | 0 | 20.05 | 0
|  | 402 | 0 | 20.1 | 0
|  | 403 | 0 | 20.15 | 0
|  | 404 | 0 | 20.2 | 0
|  | 405 | 0 | 20.25 | 0
|  | 406 | 0 | 20.3 | 0
|  | 407 | 0 | 20.35 | 0
|  | 408 | 0 | 20.4 | 0
|  | 409 | 0 | 20.45 | 0
|  | 410 | 0 | 20.5 | 0
|  | 411 | 0 | 20.55 | 0
|  | 412 | 0 | 20.6 | 0
|  | 413 | 0 | 20.65 | 0
|  | 414 | 0 | 20.7 | 0
|  | 415 | 0 | 20.75 | 0
|  | 416 | 0 | 20.8 | 0
|  | 417 | 0 | 20.85 | 0
|  | 418 | 0 | 20.9 | 0
|  | 419 | 0 | 20.95 | 0
|  | 420 | 0 | 21 | 0
|  | 421 | 0 | 21.05 | 0
|  | 422 | 0 | 21.1 | 1
|  | 423 | 0 | 21.15 | 0
|  | 424 | 0 | 21.2 | 0
|  | 425 | 0 | 21.25 | 0
|  | 426 | 0 | 21.3 | 0
|  | 427 | 0 | 21.35 | 0
|  | 428 | 0 | 21.4 | 0
|  | 429 | 0 | 21.45 | 0
|  | 430 | 0 | 21.5 | 0
|  | 431 | 0 | 21.55 | 0
|  | 432 | 1 | 21.6 | 0
|  | 433 | 0 | 21.65 | 0
|  | 434 | 0 | 21.7 | 0
|  | 435 | 0 | 21.75 | 0
|  | 436 | 0 | 21.8 | 0
|  | 437 | 0 | 21.85 | 0
|  | 438 | 0 | 21.9 | 0
|  | 439 | 0 | 21.95 | 0
|  | 440 | 0 | 22 | 0
|  | 441 | 0 | 22.05 | 0
|  | 442 | 0 | 22.1 | 0
|  | 443 | 0 | 22.15 | 0
|  | 444 | 0 | 22.2 | 0
|  | 445 | 0 | 22.25 | 0
|  | 446 | 0 | 22.3 | 0
|  | 447 | 0 | 22.35 | 0
|  | 448 | 0 | 22.4 | 0
|  | 449 | 1 | 22.45 | 0
|  | 450 | 0 | 22.5 | 0
|  | 451 | 0 | 22.55 | 0
|  | 452 | 0 | 22.6 | 0
|  | 453 | 1 | 22.65 | 0
|  | 454 | 0 | 22.7 | 0
|  | 455 | 0 | 22.75 | 0
|  | 456 | 0 | 22.8 | 0
|  | 457 | 0 | 22.85 | 0
|  | 458 | 0 | 22.9 | 0
|  | 459 | 0 | 22.95 | 0
|  | 460 | 0 | 23 | 0
|  | 461 | 0 | 23.05 | 0
|  | 462 | 0 | 23.1 | 0
|  | 463 | 0 | 23.15 | 0
|  | 464 | 0 | 23.2 | 0
|  | 465 | 0 | 23.25 | 0
|  | 466 | 0 | 23.3 | 0
|  | 467 | 0 | 23.35 | 0
|  | 468 | 0 | 23.4 | 0
|  | 469 | 0 | 23.45 | 0
|  | 470 | 0 | 23.5 | 1
|  | 471 | 0 | 23.55 | 0
|  | 472 | 0 | 23.6 | 0
|  | 473 | 0 | 23.65 | 0
|  | 474 | 0 | 23.7 | 0
|  | 475 | 0 | 23.75 | 0
|  | 476 | 0 | 23.8 | 0
|  | 477 | 0 | 23.85 | 0
|  | 478 | 0 | 23.9 | 0
|  | 479 | 0 | 23.95 | 0
|  | 480 | 0 | 24 | 0
|  | 481 | 0 | 24.05 | 0
|  | 482 | 0 | 24.1 | 0
|  | 483 | 0 | 24.15 | 0
|  | 484 | 0 | 24.2 | 0
|  | 485 | 0 | 24.25 | 0
|  | 486 | 0 | 24.3 | 0
|  | 487 | 0 | 24.35 | 0
|  | 488 | 0 | 24.4 | 0
|  | 489 | 0 | 24.45 | 0
|  | 490 | 0 | 24.5 | 0
|  | 491 | 0 | 24.55 | 1
|  | 492 | 0 | 24.6 | 0
|  | 493 | 0 | 24.65 | 0
|  | 494 | 0 | 24.7 | 0
|  | 495 | 0 | 24.75 | 0
|  | 496 | 0 | 24.8 | 0
|  | 497 | 0 | 24.85 | 0
|  | 498 | 0 | 24.9 | 0
|  | 499 | 0 | 24.95 | 0
|  | 500 | 0 | 25 | 0
|  | 501 | 0 | 25.05 | 0
|  | 502 | 0 | 25.1 | 0
|  | 503 | 0 | 25.15 | 0
|  | 504 | 0 | 25.2 | 0
|  | 505 | 0 | 25.25 | 0
|  | 506 | 0 | 25.3 | 0
|  | 507 | 0 | 25.35 | 0
|  | 508 | 0 | 25.4 | 0
|  | 509 | 0 | 25.45 | 0
|  | 510 | 0 | 25.5 | 0
|  | 511 | 0 | 25.55 | 0
|  | 512 | 0 | 25.6 | 0
|  | 513 | 0 | 25.65 | 0
|  | 514 | 0 | 25.7 | 0
|  | 515 | 0 | 25.75 | 0
|  | 516 | 0 | 25.8 | 0
|  | 517 | 0 | 25.85 | 0
|  | 518 | 0 | 25.9 | 0
|  | 519 | 0 | 25.95 | 0
|  | 520 | 0 | 26 | 0
|  | 521 | 0 | 26.05 | 0
|  | 522 | 0 | 26.1 | 0
|  | 523 | 0 | 26.15 | 0
|  | 524 | 0 | 26.2 | 0
|  | 525 | 0 | 26.25 | 0
|  | 526 | 0 | 26.3 | 0
|  | 527 | 0 | 26.35 | 0
|  | 528 | 0 | 26.4 | 0
|  | 529 | 0 | 26.45 | 0
|  | 530 | 0 | 26.5 | 0
|  | 531 | 0 | 26.55 | 0
|  | 532 | 0 | 26.6 | 0
|  | 533 | 0 | 26.65 | 0
|  | 534 | 0 | 26.7 | 0
|  | 535 | 0 | 26.75 | 0
|  | 536 | 0 | 26.8 | 0
|  | 537 | 1 | 26.85 | 0
|  | 538 | 0 | 26.9 | 0
|  | 539 | 0 | 26.95 | 0
|  | 540 | 0 | 27 | 0
|  | 541 | 0 | 27.05 | 0
|  | 542 | 0 | 27.1 | 0
|  | 543 | 0 | 27.15 | 0
|  | 544 | 1 | 27.2 | 0
|  | 545 | 0 | 27.25 | 0
|  | 546 | 0 | 27.3 | 0
|  | 547 | 0 | 27.35 | 0
|  | 548 | 0 | 27.4 | 0
|  | 549 | 0 | 27.45 | 0
|  | 550 | 0 | 27.5 | 0
|  | 551 | 0 | 27.55 | 0
|  | 552 | 0 | 27.6 | 0
|  | 553 | 0 | 27.65 | 0
|  | 554 | 0 | 27.7 | 0
|  | 555 | 0 | 27.75 | 0
|  | 556 | 0 | 27.8 | 0
|  | 557 | 0 | 27.85 | 0
|  | 558 | 0 | 27.9 | 0
|  | 559 | 0 | 27.95 | 0
|  | 560 | 0 | 28 | 0
|  | 561 | 0 | 28.05 | 0
|  | 562 | 0 | 28.1 | 0
|  | 563 | 0 | 28.15 | 0
|  | 564 | 0 | 28.2 | 0
|  | 565 | 0 | 28.25 | 0
|  | 566 | 0 | 28.3 | 0
|  | 567 | 0 | 28.35 | 0
|  | 568 | 0 | 28.4 | 0
|  | 569 | 0 | 28.45 | 0
|  | 570 | 0 | 28.5 | 0
|  | 571 | 0 | 28.55 | 0
|  | 572 | 0 | 28.6 | 1
|  | 573 | 0 | 28.65 | 0
|  | 574 | 0 | 28.7 | 0
|  | 575 | 0 | 28.75 | 0
|  | 576 | 0 | 28.8 | 0
|  | 577 | 0 | 28.85 | 0
|  | 578 | 0 | 28.9 | 0
|  | 579 | 0 | 28.95 | 0
|  | 580 | 0 | 29 | 0
|  | 581 | 0 | 29.05 | 0
|  | 582 | 0 | 29.1 | 0
|  | 583 | 0 | 29.15 | 0
|  | 584 | 0 | 29.2 | 1
|  | 585 | 0 | 29.25 | 0
|  | 586 | 0 | 29.3 | 0
|  | 587 | 1 | 29.35 | 0
|  | 588 | 0 | 29.4 | 1
|  | 589 | 0 | 29.45 | 0
|  | 590 | 0 | 29.5 | 0
|  | 591 | 0 | 29.55 | 0
|  | 592 | 0 | 29.6 | 0
|  | 593 | 0 | 29.65 | 0
|  | 594 | 0 | 29.7 | 0
|  | 595 | 0 | 29.75 | 0
|  | 596 | 0 | 29.8 | 0
|  | 597 | 0 | 29.85 | 0
|  | 598 | 0 | 29.9 | 0
|  | 599 | 0 | 29.95 | 0
|  | 600 | 0 | 30 | 0
|  | 601 | 0 | 30.05 | 0
|  | 602 | 0 | 30.1 | 0
|  | 603 | 0 | 30.15 | 0
|  | 604 | 0 | 30.2 | 0
|  | 605 | 0 | 30.25 | 0
|  | 606 | 0 | 30.3 | 0
|  | 607 | 0 | 30.35 | 0
|  | 608 | 0 | 30.4 | 0
|  | 609 | 0 | 30.45 | 0
|  | 610 | 0 | 30.5 | 0
|  | 611 | 0 | 30.55 | 0
|  | 612 | 0 | 30.6 | 0
|  | 613 | 0 | 30.65 | 0
|  | 614 | 0 | 30.7 | 1
|  | 615 | 0 | 30.75 | 0
|  | 616 | 0 | 30.8 | 0
|  | 617 | 0 | 30.85 | 0
|  | 618 | 0 | 30.9 | 0
|  | 619 | 0 | 30.95 | 0
|  | 620 | 0 | 31 | 0
|  | 621 | 1 | 31.05 | 0
|  |  |  | 31.1 | 0
|  |  |  | 31.15 | 0
|  |  |  | 31.2 | 0
|  |  |  | 31.25 | 0
|  |  |  | 31.3 | 0
|  |  |  | 31.35 | 0
|  |  |  | 31.4 | 0
|  |  |  | 31.45 | 0
|  |  |  | 31.5 | 0
|  |  |  | 31.55 | 0
|  |  |  | 31.6 | 0
|  |  |  | 31.65 | 0
|  |  |  | 31.7 | 0
|  |  |  | 31.75 | 0
|  |  |  | 31.8 | 0
|  |  |  | 31.85 | 0
|  |  |  | 31.9 | 0
|  |  |  | 31.95 | 0
|  |  |  | 32 | 1
|  |  |  | 32.05 | 0
|  |  |  | 32.1 | 0
|  |  |  | 32.15 | 0
|  |  |  | 32.2 | 0
|  |  |  | 32.25 | 0
|  |  |  | 32.3 | 0
|  |  |  | 32.35 | 0
|  |  |  | 32.4 | 0
|  |  |  | 32.45 | 0
|  |  |  | 32.5 | 0
|  |  |  | 32.55 | 0
|  |  |  | 32.6 | 0
|  |  |  | 32.65 | 0
|  |  |  | 32.7 | 0
|  |  |  | 32.75 | 0
|  |  |  | 32.8 | 0
|  |  |  | 32.85 | 0
|  |  |  | 32.9 | 0
|  |  |  | 32.95 | 0
|  |  |  | 33 | 0
|  |  |  | 33.05 | 0
|  |  |  | 33.1 | 0
|  |  |  | 33.15 | 0
|  |  |  | 33.2 | 1
|  |  |  | 33.25 | 0
|  |  |  | 33.3 | 0
|  |  |  | 33.35 | 0
|  |  |  | 33.4 | 0
|  |  |  | 33.45 | 0
|  |  |  | 33.5 | 0
|  |  |  | 33.55 | 0
|  |  |  | 33.6 | 0
|  |  |  | 33.65 | 0
|  |  |  | 33.7 | 0
|  |  |  | 33.75 | 0
|  |  |  | 33.8 | 0
|  |  |  | 33.85 | 0
|  |  |  | 33.9 | 0
|  |  |  | 33.95 | 0
|  |  |  | 34 | 0
|  |  |  | 34.05 | 0
|  |  |  | 34.1 | 0
|  |  |  | 34.15 | 0
|  |  |  | 34.2 | 0
|  |  |  | 34.25 | 0
|  |  |  | 34.3 | 0
|  |  |  | 34.35 | 0
|  |  |  | 34.4 | 0
|  |  |  | 34.45 | 0
|  |  |  | 34.5 | 0
|  |  |  | 34.55 | 0
|  |  |  | 34.6 | 0
|  |  |  | 34.65 | 0
|  |  |  | 34.7 | 0
|  |  |  | 34.75 | 0
|  |  |  | 34.8 | 0
|  |  |  | 34.85 | 0
|  |  |  | 34.9 | 0
|  |  |  | 34.95 | 0
|  |  |  | 35 | 0
|  |  |  | 35.05 | 0
|  |  |  | 35.1 | 0
|  |  |  | 35.15 | 0
|  |  |  | 35.2 | 0
|  |  |  | 35.25 | 0
|  |  |  | 35.3 | 0
|  |  |  | 35.35 | 0
|  |  |  | 35.4 | 0
|  |  |  | 35.45 | 0
|  |  |  | 35.5 | 0
|  |  |  | 35.55 | 0
|  |  |  | 35.6 | 0
|  |  |  | 35.65 | 0
|  |  |  | 35.7 | 0
|  |  |  | 35.75 | 0
|  |  |  | 35.8 | 0
|  |  |  | 35.85 | 0
|  |  |  | 35.9 | 0
|  |  |  | 35.95 | 0
|  |  |  | 36 | 0
|  |  |  | 36.05 | 0
|  |  |  | 36.1 | 0
|  |  |  | 36.15 | 0
|  |  |  | 36.2 | 0
|  |  |  | 36.25 | 0
|  |  |  | 36.3 | 0
|  |  |  | 36.35 | 0
|  |  |  | 36.4 | 0
|  |  |  | 36.45 | 0
|  |  |  | 36.5 | 0
|  |  |  | 36.55 | 0
|  |  |  | 36.6 | 0
|  |  |  | 36.65 | 0
|  |  |  | 36.7 | 0
|  |  |  | 36.75 | 0
|  |  |  | 36.8 | 0
|  |  |  | 36.85 | 0
|  |  |  | 36.9 | 0
|  |  |  | 36.95 | 0
|  |  |  | 37 | 0
|  |  |  | 37.05 | 0
|  |  |  | 37.1 | 0
|  |  |  | 37.15 | 0
|  |  |  | 37.2 | 0
|  |  |  | 37.25 | 0
|  |  |  | 37.3 | 0
|  |  |  | 37.35 | 0
|  |  |  | 37.4 | 0
|  |  |  | 37.45 | 0
|  |  |  | 37.5 | 0
|  |  |  | 37.55 | 0
|  |  |  | 37.6 | 0
|  |  |  | 37.65 | 0
|  |  |  | 37.7 | 0
|  |  |  | 37.75 | 0
|  |  |  | 37.8 | 0
|  |  |  | 37.85 | 0
|  |  |  | 37.9 | 0
|  |  |  | 37.95 | 0
|  |  |  | 38 | 0
|  |  |  | 38.05 | 0
|  |  |  | 38.1 | 0
|  |  |  | 38.15 | 0
|  |  |  | 38.2 | 0
|  |  |  | 38.25 | 1
|  |  |  | 38.3 | 0
|  |  |  | 38.35 | 0
|  |  |  | 38.4 | 0
|  |  |  | 38.45 | 0
|  |  |  | 38.5 | 0
|  |  |  | 38.55 | 0
|  |  |  | 38.6 | 0
|  |  |  | 38.65 | 0
|  |  |  | 38.7 | 0
|  |  |  | 38.75 | 0
|  |  |  | 38.8 | 0
|  |  |  | 38.85 | 0
|  |  |  | 38.9 | 0
|  |  |  | 38.95 | 0
|  |  |  | 39 | 0
|  |  |  | 39.05 | 0
|  |  |  | 39.1 | 0
|  |  |  | 39.15 | 0
|  |  |  | 39.2 | 0
|  |  |  | 39.25 | 0
|  |  |  | 39.3 | 0
|  |  |  | 39.35 | 0
|  |  |  | 39.4 | 0
|  |  |  | 39.45 | 0
|  |  |  | 39.5 | 0
|  |  |  | 39.55 | 0
|  |  |  | 39.6 | 0
|  |  |  | 39.65 | 0
|  |  |  | 39.7 | 0
|  |  |  | 39.75 | 0
|  |  |  | 39.8 | 0
|  |  |  | 39.85 | 0
|  |  |  | 39.9 | 0
|  |  |  | 39.95 | 0
|  |  |  | 40 | 0
|  |  |  | 40.05 | 0
|  |  |  | 40.1 | 0
|  |  |  | 40.15 | 0
|  |  |  | 40.2 | 0
|  |  |  | 40.25 | 0
|  |  |  | 40.3 | 0
|  |  |  | 40.35 | 0
|  |  |  | 40.4 | 0
|  |  |  | 40.45 | 0
|  |  |  | 40.5 | 0
|  |  |  | 40.55 | 0
|  |  |  | 40.6 | 0
|  |  |  | 40.65 | 0
|  |  |  | 40.7 | 0
|  |  |  | 40.75 | 0
|  |  |  | 40.8 | 0
|  |  |  | 40.85 | 0
|  |  |  | 40.9 | 0
|  |  |  | 40.95 | 0
|  |  |  | 41 | 0
|  |  |  | 41.05 | 0
|  |  |  | 41.1 | 0
|  |  |  | 41.15 | 0
|  |  |  | 41.2 | 0
|  |  |  | 41.25 | 0
|  |  |  | 41.3 | 0
|  |  |  | 41.35 | 0
|  |  |  | 41.4 | 0
|  |  |  | 41.45 | 0
|  |  |  | 41.5 | 0
|  |  |  | 41.55 | 0
|  |  |  | 41.6 | 0
|  |  |  | 41.65 | 0
|  |  |  | 41.7 | 0
|  |  |  | 41.75 | 0
|  |  |  | 41.8 | 0
|  |  |  | 41.85 | 0
|  |  |  | 41.9 | 0
|  |  |  | 41.95 | 0
|  |  |  | 42 | 0
|  |  |  | 42.05 | 0
|  |  |  | 42.1 | 0
|  |  |  | 42.15 | 0
|  |  |  | 42.2 | 0
|  |  |  | 42.25 | 1
|  |  |  | 42.3 | 0
|  |  |  | 42.35 | 0
|  |  |  | 42.4 | 0
|  |  |  | 42.45 | 0
|  |  |  | 42.5 | 0
|  |  |  | 42.55 | 0
|  |  |  | 42.6 | 0
|  |  |  | 42.65 | 0
|  |  |  | 42.7 | 0
|  |  |  | 42.75 | 0
|  |  |  | 42.8 | 0
|  |  |  | 42.85 | 0
|  |  |  | 42.9 | 0
|  |  |  | 42.95 | 0
|  |  |  | 43 | 0
|  |  |  | 43.05 | 0
|  |  |  | 43.1 | 0
|  |  |  | 43.15 | 0
|  |  |  | 43.2 | 0
|  |  |  | 43.25 | 0
|  |  |  | 43.3 | 0
|  |  |  | 43.35 | 0
|  |  |  | 43.4 | 0
|  |  |  | 43.45 | 0
|  |  |  | 43.5 | 0
|  |  |  | 43.55 | 0
|  |  |  | 43.6 | 1
|  |  |  | 43.65 | 0
|  |  |  | 43.7 | 0
|  |  |  | 43.75 | 0
|  |  |  | 43.8 | 0
|  |  |  | 43.85 | 0
|  |  |  | 43.9 | 0
|  |  |  | 43.95 | 0
|  |  |  | 44 | 0
|  |  |  | 44.05 | 0
|  |  |  | 44.1 | 0
|  |  |  | 44.15 | 0
|  |  |  | 44.2 | 0
|  |  |  | 44.25 | 0
|  |  |  | 44.3 | 0
|  |  |  | 44.35 | 0
|  |  |  | 44.4 | 0
|  |  |  | 44.45 | 0
|  |  |  | 44.5 | 0
|  |  |  | 44.55 | 0
|  |  |  | 44.6 | 0
|  |  |  | 44.65 | 0
|  |  |  | 44.7 | 0
|  |  |  | 44.75 | 0
|  |  |  | 44.8 | 0
|  |  |  | 44.85 | 0
|  |  |  | 44.9 | 0
|  |  |  | 44.95 | 0
|  |  |  | 45 | 0
|  |  |  | 45.05 | 0
|  |  |  | 45.1 | 0
|  |  |  | 45.15 | 0
|  |  |  | 45.2 | 0
|  |  |  | 45.25 | 0
|  |  |  | 45.3 | 0
|  |  |  | 45.35 | 0
|  |  |  | 45.4 | 0
|  |  |  | 45.45 | 0
|  |  |  | 45.5 | 0
|  |  |  | 45.55 | 0
|  |  |  | 45.6 | 0
|  |  |  | 45.65 | 0
|  |  |  | 45.7 | 0
|  |  |  | 45.75 | 0
|  |  |  | 45.8 | 0
|  |  |  | 45.85 | 1
|  |  |  | 45.9 | 0
|  |  |  | 45.95 | 0
|  |  |  | 46 | 0
|  |  |  | 46.05 | 0
|  |  |  | 46.1 | 1
|  |  |  | 46.15 | 0
|  |  |  | 46.2 | 0
|  |  |  | 46.25 | 0
|  |  |  | 46.3 | 0
|  |  |  | 46.35 | 0
|  |  |  | 46.4 | 0
|  |  |  | 46.45 | 0
|  |  |  | 46.5 | 0
|  |  |  | 46.55 | 0
|  |  |  | 46.6 | 0
|  |  |  | 46.65 | 0
|  |  |  | 46.7 | 0
|  |  |  | 46.75 | 0
|  |  |  | 46.8 | 0
|  |  |  | 46.85 | 0
|  |  |  | 46.9 | 0
|  |  |  | 46.95 | 0
|  |  |  | 47 | 0
|  |  |  | 47.05 | 0
|  |  |  | 47.1 | 0
|  |  |  | 47.15 | 0
|  |  |  | 47.2 | 0
|  |  |  | 47.25 | 0
|  |  |  | 47.3 | 0
|  |  |  | 47.35 | 0
|  |  |  | 47.4 | 0
|  |  |  | 47.45 | 0
|  |  |  | 47.5 | 0
|  |  |  | 47.55 | 0
|  |  |  | 47.6 | 0
|  |  |  | 47.65 | 0
|  |  |  | 47.7 | 0
|  |  |  | 47.75 | 0
|  |  |  | 47.8 | 0
|  |  |  | 47.85 | 0
|  |  |  | 47.9 | 0
|  |  |  | 47.95 | 0
|  |  |  | 48 | 0
|  |  |  | 48.05 | 0
|  |  |  | 48.1 | 0
|  |  |  | 48.15 | 0
|  |  |  | 48.2 | 0
|  |  |  | 48.25 | 0
|  |  |  | 48.3 | 0
|  |  |  | 48.35 | 0
|  |  |  | 48.4 | 0
|  |  |  | 48.45 | 0
|  |  |  | 48.5 | 0
|  |  |  | 48.55 | 0
|  |  |  | 48.6 | 1
|  |  |  | 48.65 | 0
|  |  |  | 48.7 | 0
|  |  |  | 48.75 | 0
|  |  |  | 48.8 | 0
|  |  |  | 48.85 | 0
|  |  |  | 48.9 | 0
|  |  |  | 48.95 | 0
|  |  |  | 49 | 0
|  |  |  | 49.05 | 0
|  |  |  | 49.1 | 0
|  |  |  | 49.15 | 0
|  |  |  | 49.2 | 0
|  |  |  | 49.25 | 0
|  |  |  | 49.3 | 0
|  |  |  | 49.35 | 0
|  |  |  | 49.4 | 0
|  |  |  | 49.45 | 0
|  |  |  | 49.5 | 0
|  |  |  | 49.55 | 0
|  |  |  | 49.6 | 0
|  |  |  | 49.65 | 0
|  |  |  | 49.7 | 0
|  |  |  | 49.75 | 0
|  |  |  | 49.8 | 0
|  |  |  | 49.85 | 0
|  |  |  | 49.9 | 0
|  |  |  | 49.95 | 0
|  |  |  | 50 | 0
|  |  |  | 50.05 | 0
|  |  |  | 50.1 | 0
|  |  |  | 50.15 | 1
|  |  |  | 50.2 | 0
|  |  |  | 50.25 | 0
|  |  |  | 50.3 | 0
|  |  |  | 50.35 | 0
|  |  |  | 50.4 | 0
|  |  |  | 50.45 | 0
|  |  |  | 50.5 | 0
|  |  |  | 50.55 | 0
|  |  |  | 50.6 | 0
|  |  |  | 50.65 | 0
|  |  |  | 50.7 | 0
|  |  |  | 50.75 | 0
|  |  |  | 50.8 | 0
|  |  |  | 50.85 | 0
|  |  |  | 50.9 | 0
|  |  |  | 50.95 | 0
|  |  |  | 51 | 0
|  |  |  | 51.05 | 0
|  |  |  | 51.1 | 0
|  |  |  | 51.15 | 0
|  |  |  | 51.2 | 0
|  |  |  | 51.25 | 0
|  |  |  | 51.3 | 0
|  |  |  | 51.35 | 0
|  |  |  | 51.4 | 0
|  |  |  | 51.45 | 0
|  |  |  | 51.5 | 0
|  |  |  | 51.55 | 0
|  |  |  | 51.6 | 1
|  |  |  | 51.65 | 0
|  |  |  | 51.7 | 0
|  |  |  | 51.75 | 0
|  |  |  | 51.8 | 0
|  |  |  | 51.85 | 0
|  |  |  | 51.9 | 0
|  |  |  | 51.95 | 0
|  |  |  | 52 | 0
|  |  |  | 52.05 | 0
|  |  |  | 52.1 | 0
|  |  |  | 52.15 | 0
|  |  |  | 52.2 | 0
|  |  |  | 52.25 | 0
|  |  |  | 52.3 | 0
|  |  |  | 52.35 | 0
|  |  |  | 52.4 | 0
|  |  |  | 52.45 | 0
|  |  |  | 52.5 | 0
|  |  |  | 52.55 | 0
|  |  |  | 52.6 | 0
|  |  |  | 52.65 | 0
|  |  |  | 52.7 | 0
|  |  |  | 52.75 | 0
|  |  |  | 52.8 | 0
|  |  |  | 52.85 | 0
|  |  |  | 52.9 | 0
|  |  |  | 52.95 | 0
|  |  |  | 53 | 0
|  |  |  | 53.05 | 0
|  |  |  | 53.1 | 0
|  |  |  | 53.15 | 0
|  |  |  | 53.2 | 0
|  |  |  | 53.25 | 0
|  |  |  | 53.3 | 0
|  |  |  | 53.35 | 0
|  |  |  | 53.4 | 0
|  |  |  | 53.45 | 0
|  |  |  | 53.5 | 0
|  |  |  | 53.55 | 0
|  |  |  | 53.6 | 0
|  |  |  | 53.65 | 0
|  |  |  | 53.7 | 0
|  |  |  | 53.75 | 0
|  |  |  | 53.8 | 0
|  |  |  | 53.85 | 0
|  |  |  | 53.9 | 0
|  |  |  | 53.95 | 0
|  |  |  | 54 | 0
|  |  |  | 54.05 | 0
|  |  |  | 54.1 | 0
|  |  |  | 54.15 | 0
|  |  |  | 54.2 | 0
|  |  |  | 54.25 | 0
|  |  |  | 54.3 | 0
|  |  |  | 54.35 | 0
|  |  |  | 54.4 | 0
|  |  |  | 54.45 | 0
|  |  |  | 54.5 | 0
|  |  |  | 54.55 | 0
|  |  |  | 54.6 | 0
|  |  |  | 54.65 | 0
|  |  |  | 54.7 | 0
|  |  |  | 54.75 | 0
|  |  |  | 54.8 | 0
|  |  |  | 54.85 | 0
|  |  |  | 54.9 | 0
|  |  |  | 54.95 | 0
|  |  |  | 55 | 0
|  |  |  | 55.05 | 0
|  |  |  | 55.1 | 0
|  |  |  | 55.15 | 0
|  |  |  | 55.2 | 0
|  |  |  | 55.25 | 1
|  |  |  | 55.3 | 0
|  |  |  | 55.35 | 0
|  |  |  | 55.4 | 0
|  |  |  | 55.45 | 0
|  |  |  | 55.5 | 0
|  |  |  | 55.55 | 0
|  |  |  | 55.6 | 0
|  |  |  | 55.65 | 0
|  |  |  | 55.7 | 0
|  |  |  | 55.75 | 0
|  |  |  | 55.8 | 0
|  |  |  | 55.85 | 0
|  |  |  | 55.9 | 0
|  |  |  | 55.95 | 0
|  |  |  | 56 | 0
|  |  |  | 56.05 | 0
|  |  |  | 56.1 | 0
|  |  |  | 56.15 | 0
|  |  |  | 56.2 | 0
|  |  |  | 56.25 | 0
|  |  |  | 56.3 | 1
|  |  |  | 56.35 | 0
|  |  |  | 56.4 | 0
|  |  |  | 56.45 | 0
|  |  |  | 56.5 | 0
|  |  |  | 56.55 | 0
|  |  |  | 56.6 | 0
|  |  |  | 56.65 | 0
|  |  |  | 56.7 | 0
|  |  |  | 56.75 | 0
|  |  |  | 56.8 | 0
|  |  |  | 56.85 | 0
|  |  |  | 56.9 | 0
|  |  |  | 56.95 | 0
|  |  |  | 57 | 0
|  |  |  | 57.05 | 0
|  |  |  | 57.1 | 0
|  |  |  | 57.15 | 0
|  |  |  | 57.2 | 0
|  |  |  | 57.25 | 0
|  |  |  | 57.3 | 0
|  |  |  | 57.35 | 0
|  |  |  | 57.4 | 0
|  |  |  | 57.45 | 0
|  |  |  | 57.5 | 0
|  |  |  | 57.55 | 0
|  |  |  | 57.6 | 0
|  |  |  | 57.65 | 0
|  |  |  | 57.7 | 0
|  |  |  | 57.75 | 0
|  |  |  | 57.8 | 0
|  |  |  | 57.85 | 0
|  |  |  | 57.9 | 0
|  |  |  | 57.95 | 0
|  |  |  | 58 | 0
|  |  |  | 58.05 | 0
|  |  |  | 58.1 | 0
|  |  |  | 58.15 | 0
|  |  |  | 58.2 | 0
|  |  |  | 58.25 | 0
|  |  |  | 58.3 | 0
|  |  |  | 58.35 | 0
|  |  |  | 58.4 | 0
|  |  |  | 58.45 | 0
|  |  |  | 58.5 | 0
|  |  |  | 58.55 | 0
|  |  |  | 58.6 | 0
|  |  |  | 58.65 | 0
|  |  |  | 58.7 | 0
|  |  |  | 58.75 | 0
|  |  |  | 58.8 | 0
|  |  |  | 58.85 | 0
|  |  |  | 58.9 | 0
|  |  |  | 58.95 | 0
|  |  |  | 59 | 0
|  |  |  | 59.05 | 0
|  |  |  | 59.1 | 0
|  |  |  | 59.15 | 0
|  |  |  | 59.2 | 0
|  |  |  | 59.25 | 0
|  |  |  | 59.3 | 0
|  |  |  | 59.35 | 0
|  |  |  | 59.4 | 0
|  |  |  | 59.45 | 0
|  |  |  | 59.5 | 0
|  |  |  | 59.55 | 0
|  |  |  | 59.6 | 0
|  |  |  | 59.65 | 0
|  |  |  | 59.7 | 0
|  |  |  | 59.75 | 0
|  |  |  | 59.8 | 0
|  |  |  | 59.85 | 0
|  |  |  | 59.9 | 0
|  |  |  | 59.95 | 0
|  |  |  | 60 | 0
|  |  |  | 60.05 | 0
|  |  |  | 60.1 | 0
|  |  |  | 60.15 | 0
|  |  |  | 60.2 | 0
|  |  |  | 60.25 | 0
|  |  |  | 60.3 | 0
|  |  |  | 60.35 | 0
|  |  |  | 60.4 | 0
|  |  |  | 60.45 | 0
|  |  |  | 60.5 | 0
|  |  |  | 60.55 | 0
|  |  |  | 60.6 | 0
|  |  |  | 60.65 | 0
|  |  |  | 60.7 | 0
|  |  |  | 60.75 | 0
|  |  |  | 60.8 | 0
|  |  |  | 60.85 | 0
|  |  |  | 60.9 | 0
|  |  |  | 60.95 | 0
|  |  |  | 61 | 0
|  |  |  | 61.05 | 0
|  |  |  | 61.1 | 0
|  |  |  | 61.15 | 0
|  |  |  | 61.2 | 0
|  |  |  | 61.25 | 0
|  |  |  | 61.3 | 0
|  |  |  | 61.35 | 0
|  |  |  | 61.4 | 0
|  |  |  | 61.45 | 0
|  |  |  | 61.5 | 0
|  |  |  | 61.55 | 0
|  |  |  | 61.6 | 1
|  |  |  | 61.65 | 0
|  |  |  | 61.7 | 0
|  |  |  | 61.75 | 0
|  |  |  | 61.8 | 0
|  |  |  | 61.85 | 0
|  |  |  | 61.9 | 0
|  |  |  | 61.95 | 0
|  |  |  | 62 | 0
|  |  |  | 62.05 | 0
|  |  |  | 62.1 | 0
|  |  |  | 62.15 | 0
|  |  |  | 62.2 | 0
|  |  |  | 62.25 | 0
|  |  |  | 62.3 | 0
|  |  |  | 62.35 | 0
|  |  |  | 62.4 | 0
|  |  |  | 62.45 | 0
|  |  |  | 62.5 | 0
|  |  |  | 62.55 | 0
|  |  |  | 62.6 | 0
|  |  |  | 62.65 | 0
|  |  |  | 62.7 | 0
|  |  |  | 62.75 | 0
|  |  |  | 62.8 | 0
|  |  |  | 62.85 | 0
|  |  |  | 62.9 | 0
|  |  |  | 62.95 | 0
|  |  |  | 63 | 0
|  |  |  | 63.05 | 0
|  |  |  | 63.1 | 0
|  |  |  | 63.15 | 0
|  |  |  | 63.2 | 0
|  |  |  | 63.25 | 0
|  |  |  | 63.3 | 0
|  |  |  | 63.35 | 0
|  |  |  | 63.4 | 0
|  |  |  | 63.45 | 0
|  |  |  | 63.5 | 0
|  |  |  | 63.55 | 0
|  |  |  | 63.6 | 0
|  |  |  | 63.65 | 0
|  |  |  | 63.7 | 0
|  |  |  | 63.75 | 0
|  |  |  | 63.8 | 0
|  |  |  | 63.85 | 0
|  |  |  | 63.9 | 0
|  |  |  | 63.95 | 0
|  |  |  | 64 | 0
|  |  |  | 64.05 | 0
|  |  |  | 64.1 | 0
|  |  |  | 64.15 | 0
|  |  |  | 64.2 | 0
|  |  |  | 64.25 | 1
|  |  |  | 64.3 | 0
|  |  |  | 64.35 | 0
|  |  |  | 64.4 | 0
|  |  |  | 64.45 | 0
|  |  |  | 64.5 | 0
|  |  |  | 64.55 | 0
|  |  |  | 64.6 | 1
|  |  |  | 64.65 | 0
|  |  |  | 64.7 | 0
|  |  |  | 64.75 | 0
|  |  |  | 64.8 | 0
|  |  |  | 64.85 | 0
|  |  |  | 64.9 | 0
|  |  |  | 64.95 | 0
|  |  |  | 65 | 0
|  |  |  | 65.05 | 0
|  |  |  | 65.1 | 0
|  |  |  | 65.15 | 0
|  |  |  | 65.2 | 0
|  |  |  | 65.25 | 0
|  |  |  | 65.3 | 0
|  |  |  | 65.35 | 0
|  |  |  | 65.4 | 0
|  |  |  | 65.45 | 0
|  |  |  | 65.5 | 0
|  |  |  | 65.55 | 0
|  |  |  | 65.6 | 0
|  |  |  | 65.65 | 0
|  |  |  | 65.7 | 0
|  |  |  | 65.75 | 0
|  |  |  | 65.8 | 0
|  |  |  | 65.85 | 0
|  |  |  | 65.9 | 0
|  |  |  | 65.95 | 0
|  |  |  | 66 | 0
|  |  |  | 66.05 | 0
|  |  |  | 66.1 | 0
|  |  |  | 66.15 | 0
|  |  |  | 66.2 | 0
|  |  |  | 66.25 | 0
|  |  |  | 66.3 | 0
|  |  |  | 66.35 | 0
|  |  |  | 66.4 | 0
|  |  |  | 66.45 | 0
|  |  |  | 66.5 | 0
|  |  |  | 66.55 | 0
|  |  |  | 66.6 | 0
|  |  |  | 66.65 | 0
|  |  |  | 66.7 | 0
|  |  |  | 66.75 | 0
|  |  |  | 66.8 | 0
|  |  |  | 66.85 | 0
|  |  |  | 66.9 | 0
|  |  |  | 66.95 | 0
|  |  |  | 67 | 0
|  |  |  | 67.05 | 0
|  |  |  | 67.1 | 0
|  |  |  | 67.15 | 0
|  |  |  | 67.2 | 0
|  |  |  | 67.25 | 0
|  |  |  | 67.3 | 0
|  |  |  | 67.35 | 0
|  |  |  | 67.4 | 0
|  |  |  | 67.45 | 0
|  |  |  | 67.5 | 0
|  |  |  | 67.55 | 0
|  |  |  | 67.6 | 0
|  |  |  | 67.65 | 0
|  |  |  | 67.7 | 0
|  |  |  | 67.75 | 0
|  |  |  | 67.8 | 0
|  |  |  | 67.85 | 0
|  |  |  | 67.9 | 0
|  |  |  | 67.95 | 0
|  |  |  | 68 | 0
|  |  |  | 68.05 | 0
|  |  |  | 68.1 | 0
|  |  |  | 68.15 | 0
|  |  |  | 68.2 | 0
|  |  |  | 68.25 | 0
|  |  |  | 68.3 | 0
|  |  |  | 68.35 | 0
|  |  |  | 68.4 | 0
|  |  |  | 68.45 | 0
|  |  |  | 68.5 | 0
|  |  |  | 68.55 | 0
|  |  |  | 68.6 | 0
|  |  |  | 68.65 | 0
|  |  |  | 68.7 | 0
|  |  |  | 68.75 | 0
|  |  |  | 68.8 | 0
|  |  |  | 68.85 | 0
|  |  |  | 68.9 | 0
|  |  |  | 68.95 | 0
|  |  |  | 69 | 0
|  |  |  | 69.05 | 0
|  |  |  | 69.1 | 0
|  |  |  | 69.15 | 0
|  |  |  | 69.2 | 0
|  |  |  | 69.25 | 0
|  |  |  | 69.3 | 0
|  |  |  | 69.35 | 0
|  |  |  | 69.4 | 0
|  |  |  | 69.45 | 0
|  |  |  | 69.5 | 0
|  |  |  | 69.55 | 0
|  |  |  | 69.6 | 0
|  |  |  | 69.65 | 0
|  |  |  | 69.7 | 0
|  |  |  | 69.75 | 0
|  |  |  | 69.8 | 0
|  |  |  | 69.85 | 0
|  |  |  | 69.9 | 0
|  |  |  | 69.95 | 0
|  |  |  | 70 | 0
|  |  |  | 70.05 | 0
|  |  |  | 70.1 | 0
|  |  |  | 70.15 | 0
|  |  |  | 70.2 | 0
|  |  |  | 70.25 | 0
|  |  |  | 70.3 | 0
|  |  |  | 70.35 | 0
|  |  |  | 70.4 | 0
|  |  |  | 70.45 | 0
|  |  |  | 70.5 | 0
|  |  |  | 70.55 | 0
|  |  |  | 70.6 | 0
|  |  |  | 70.65 | 0
|  |  |  | 70.7 | 0
|  |  |  | 70.75 | 0
|  |  |  | 70.8 | 0
|  |  |  | 70.85 | 0
|  |  |  | 70.9 | 0
|  |  |  | 70.95 | 0
|  |  |  | 71 | 0
|  |  |  | 71.05 | 0
|  |  |  | 71.1 | 0
|  |  |  | 71.15 | 0
|  |  |  | 71.2 | 0
|  |  |  | 71.25 | 0
|  |  |  | 71.3 | 0
|  |  |  | 71.35 | 0
|  |  |  | 71.4 | 0
|  |  |  | 71.45 | 0
|  |  |  | 71.5 | 0
|  |  |  | 71.55 | 0
|  |  |  | 71.6 | 0
|  |  |  | 71.65 | 0
|  |  |  | 71.7 | 0
|  |  |  | 71.75 | 0
|  |  |  | 71.8 | 0
|  |  |  | 71.85 | 0
|  |  |  | 71.9 | 0
|  |  |  | 71.95 | 0
|  |  |  | 72 | 0
|  |  |  | 72.05 | 0
|  |  |  | 72.1 | 0
|  |  |  | 72.15 | 0
|  |  |  | 72.2 | 0
|  |  |  | 72.25 | 0
|  |  |  | 72.3 | 0
|  |  |  | 72.35 | 0
|  |  |  | 72.4 | 0
|  |  |  | 72.45 | 0
|  |  |  | 72.5 | 0
|  |  |  | 72.55 | 0
|  |  |  | 72.6 | 0
|  |  |  | 72.65 | 0
|  |  |  | 72.7 | 0
|  |  |  | 72.75 | 0
|  |  |  | 72.8 | 0
|  |  |  | 72.85 | 0
|  |  |  | 72.9 | 0
|  |  |  | 72.95 | 0
|  |  |  | 73 | 0
|  |  |  | 73.05 | 0
|  |  |  | 73.1 | 0
|  |  |  | 73.15 | 0
|  |  |  | 73.2 | 0
|  |  |  | 73.25 | 0
|  |  |  | 73.3 | 0
|  |  |  | 73.35 | 0
|  |  |  | 73.4 | 0
|  |  |  | 73.45 | 0
|  |  |  | 73.5 | 0
|  |  |  | 73.55 | 0
|  |  |  | 73.6 | 0
|  |  |  | 73.65 | 0
|  |  |  | 73.7 | 0
|  |  |  | 73.75 | 0
|  |  |  | 73.8 | 0
|  |  |  | 73.85 | 0
|  |  |  | 73.9 | 0
|  |  |  | 73.95 | 0
|  |  |  | 74 | 0
|  |  |  | 74.05 | 0
|  |  |  | 74.1 | 0
|  |  |  | 74.15 | 0
|  |  |  | 74.2 | 0
|  |  |  | 74.25 | 0
|  |  |  | 74.3 | 0
|  |  |  | 74.35 | 0
|  |  |  | 74.4 | 0
|  |  |  | 74.45 | 0
|  |  |  | 74.5 | 0
|  |  |  | 74.55 | 0
|  |  |  | 74.6 | 0
|  |  |  | 74.65 | 0
|  |  |  | 74.7 | 0
|  |  |  | 74.75 | 0
|  |  |  | 74.8 | 0
|  |  |  | 74.85 | 0
|  |  |  | 74.9 | 0
|  |  |  | 74.95 | 0
|  |  |  | 75 | 0
|  |  |  | 75.05 | 0
|  |  |  | 75.1 | 0
|  |  |  | 75.15 | 0
|  |  |  | 75.2 | 0
|  |  |  | 75.25 | 0
|  |  |  | 75.3 | 0
|  |  |  | 75.35 | 0
|  |  |  | 75.4 | 0
|  |  |  | 75.45 | 0
|  |  |  | 75.5 | 0
|  |  |  | 75.55 | 0
|  |  |  | 75.6 | 0
|  |  |  | 75.65 | 0
|  |  |  | 75.7 | 0
|  |  |  | 75.75 | 0
|  |  |  | 75.8 | 0
|  |  |  | 75.85 | 0
|  |  |  | 75.9 | 0
|  |  |  | 75.95 | 0
|  |  |  | 76 | 0
|  |  |  | 76.05 | 0
|  |  |  | 76.1 | 0
|  |  |  | 76.15 | 0
|  |  |  | 76.2 | 0
|  |  |  | 76.25 | 0
|  |  |  | 76.3 | 1
|  |  |  | 76.35 | 0
|  |  |  | 76.4 | 0
|  |  |  | 76.45 | 0
|  |  |  | 76.5 | 0
|  |  |  | 76.55 | 0
|  |  |  | 76.6 | 0
|  |  |  | 76.65 | 0
|  |  |  | 76.7 | 0
|  |  |  | 76.75 | 0
|  |  |  | 76.8 | 0
|  |  |  | 76.85 | 0
|  |  |  | 76.9 | 0
|  |  |  | 76.95 | 0
|  |  |  | 77 | 0
|  |  |  | 77.05 | 0
|  |  |  | 77.1 | 0
|  |  |  | 77.15 | 0
|  |  |  | 77.2 | 0
|  |  |  | 77.25 | 0
|  |  |  | 77.3 | 0
|  |  |  | 77.35 | 0
|  |  |  | 77.4 | 0
|  |  |  | 77.45 | 0
|  |  |  | 77.5 | 0
|  |  |  | 77.55 | 0
|  |  |  | 77.6 | 0
|  |  |  | 77.65 | 0
|  |  |  | 77.7 | 0
|  |  |  | 77.75 | 0
|  |  |  | 77.8 | 0
|  |  |  | 77.85 | 0
|  |  |  | 77.9 | 0
|  |  |  | 77.95 | 0
|  |  |  | 78 | 0
|  |  |  | 78.05 | 0
|  |  |  | 78.1 | 0
|  |  |  | 78.15 | 0
|  |  |  | 78.2 | 0
|  |  |  | 78.25 | 0
|  |  |  | 78.3 | 0
|  |  |  | 78.35 | 0
|  |  |  | 78.4 | 0
|  |  |  | 78.45 | 0
|  |  |  | 78.5 | 0
|  |  |  | 78.55 | 0
|  |  |  | 78.6 | 0
|  |  |  | 78.65 | 0
|  |  |  | 78.7 | 0
|  |  |  | 78.75 | 0
|  |  |  | 78.8 | 0
|  |  |  | 78.85 | 0
|  |  |  | 78.9 | 0
|  |  |  | 78.95 | 0
|  |  |  | 79 | 0
|  |  |  | 79.05 | 0
|  |  |  | 79.1 | 0
|  |  |  | 79.15 | 0
|  |  |  | 79.2 | 0
|  |  |  | 79.25 | 0
|  |  |  | 79.3 | 0
|  |  |  | 79.35 | 0
|  |  |  | 79.4 | 0
|  |  |  | 79.45 | 0
|  |  |  | 79.5 | 0
|  |  |  | 79.55 | 0
|  |  |  | 79.6 | 0
|  |  |  | 79.65 | 0
|  |  |  | 79.7 | 0
|  |  |  | 79.75 | 0
|  |  |  | 79.8 | 0
|  |  |  | 79.85 | 0
|  |  |  | 79.9 | 0
|  |  |  | 79.95 | 0
|  |  |  | 80 | 0
|  |  |  | 80.05 | 0
|  |  |  | 80.1 | 0
|  |  |  | 80.15 | 0
|  |  |  | 80.2 | 0
|  |  |  | 80.25 | 0
|  |  |  | 80.3 | 0
|  |  |  | 80.35 | 0
|  |  |  | 80.4 | 0
|  |  |  | 80.45 | 0
|  |  |  | 80.5 | 0
|  |  |  | 80.55 | 0
|  |  |  | 80.6 | 0
|  |  |  | 80.65 | 0
|  |  |  | 80.7 | 0
|  |  |  | 80.75 | 0
|  |  |  | 80.8 | 0
|  |  |  | 80.85 | 0
|  |  |  | 80.9 | 0
|  |  |  | 80.95 | 0
|  |  |  | 81 | 0
|  |  |  | 81.05 | 0
|  |  |  | 81.1 | 0
|  |  |  | 81.15 | 0
|  |  |  | 81.2 | 0
|  |  |  | 81.25 | 0
|  |  |  | 81.3 | 0
|  |  |  | 81.35 | 0
|  |  |  | 81.4 | 0
|  |  |  | 81.45 | 0
|  |  |  | 81.5 | 0
|  |  |  | 81.55 | 0
|  |  |  | 81.6 | 0
|  |  |  | 81.65 | 0
|  |  |  | 81.7 | 0
|  |  |  | 81.75 | 0
|  |  |  | 81.8 | 0
|  |  |  | 81.85 | 0
|  |  |  | 81.9 | 0
|  |  |  | 81.95 | 0
|  |  |  | 82 | 0
|  |  |  | 82.05 | 0
|  |  |  | 82.1 | 0
|  |  |  | 82.15 | 0
|  |  |  | 82.2 | 0
|  |  |  | 82.25 | 0
|  |  |  | 82.3 | 0
|  |  |  | 82.35 | 0
|  |  |  | 82.4 | 0
|  |  |  | 82.45 | 1
|  |  |  | 82.5 | 0
|  |  |  | 82.55 | 0
|  |  |  | 82.6 | 0
|  |  |  | 82.65 | 0
|  |  |  | 82.7 | 0
|  |  |  | 82.75 | 0
|  |  |  | 82.8 | 0
|  |  |  | 82.85 | 0
|  |  |  | 82.9 | 0
|  |  |  | 82.95 | 0
|  |  |  | 83 | 0
|  |  |  | 83.05 | 0
|  |  |  | 83.1 | 0
|  |  |  | 83.15 | 0
|  |  |  | 83.2 | 0
|  |  |  | 83.25 | 0
|  |  |  | 83.3 | 0
|  |  |  | 83.35 | 0
|  |  |  | 83.4 | 0
|  |  |  | 83.45 | 0
|  |  |  | 83.5 | 0
|  |  |  | 83.55 | 0
|  |  |  | 83.6 | 0
|  |  |  | 83.65 | 0
|  |  |  | 83.7 | 0
|  |  |  | 83.75 | 0
|  |  |  | 83.8 | 0
|  |  |  | 83.85 | 1
|  |  |  | 83.9 | 0
|  |  |  | 83.95 | 0
|  |  |  | 84 | 0
|  |  |  | 84.05 | 0
|  |  |  | 84.1 | 0
|  |  |  | 84.15 | 0
|  |  |  | 84.2 | 0
|  |  |  | 84.25 | 0
|  |  |  | 84.3 | 0
|  |  |  | 84.35 | 0
|  |  |  | 84.4 | 0
|  |  |  | 84.45 | 0
|  |  |  | 84.5 | 0
|  |  |  | 84.55 | 0
|  |  |  | 84.6 | 0
|  |  |  | 84.65 | 0
|  |  |  | 84.7 | 0
|  |  |  | 84.75 | 0
|  |  |  | 84.8 | 0
|  |  |  | 84.85 | 0
|  |  |  | 84.9 | 0
|  |  |  | 84.95 | 0
|  |  |  | 85 | 0
|  |  |  | 85.05 | 0
|  |  |  | 85.1 | 0
|  |  |  | 85.15 | 0
|  |  |  | 85.2 | 0
|  |  |  | 85.25 | 0
|  |  |  | 85.3 | 0
|  |  |  | 85.35 | 0
|  |  |  | 85.4 | 0
|  |  |  | 85.45 | 0
|  |  |  | 85.5 | 0
|  |  |  | 85.55 | 0
|  |  |  | 85.6 | 0
|  |  |  | 85.65 | 0
|  |  |  | 85.7 | 0
|  |  |  | 85.75 | 0
|  |  |  | 85.8 | 0
|  |  |  | 85.85 | 0
|  |  |  | 85.9 | 0
|  |  |  | 85.95 | 0
|  |  |  | 86 | 0
|  |  |  | 86.05 | 0
|  |  |  | 86.1 | 0
|  |  |  | 86.15 | 0
|  |  |  | 86.2 | 0
|  |  |  | 86.25 | 0
|  |  |  | 86.3 | 0
|  |  |  | 86.35 | 0
|  |  |  | 86.4 | 0
|  |  |  | 86.45 | 0
|  |  |  | 86.5 | 0
|  |  |  | 86.55 | 0
|  |  |  | 86.6 | 0
|  |  |  | 86.65 | 0
|  |  |  | 86.7 | 0
|  |  |  | 86.75 | 0
|  |  |  | 86.8 | 0
|  |  |  | 86.85 | 0
|  |  |  | 86.9 | 0
|  |  |  | 86.95 | 0
|  |  |  | 87 | 0
|  |  |  | 87.05 | 0
|  |  |  | 87.1 | 0
|  |  |  | 87.15 | 0
|  |  |  | 87.2 | 0
|  |  |  | 87.25 | 0
|  |  |  | 87.3 | 0
|  |  |  | 87.35 | 0
|  |  |  | 87.4 | 0
|  |  |  | 87.45 | 0
|  |  |  | 87.5 | 0
|  |  |  | 87.55 | 0
|  |  |  | 87.6 | 0
|  |  |  | 87.65 | 0
|  |  |  | 87.7 | 0
|  |  |  | 87.75 | 0
|  |  |  | 87.8 | 0
|  |  |  | 87.85 | 0
|  |  |  | 87.9 | 0
|  |  |  | 87.95 | 0
|  |  |  | 88 | 0
|  |  |  | 88.05 | 0
|  |  |  | 88.1 | 0
|  |  |  | 88.15 | 0
|  |  |  | 88.2 | 0
|  |  |  | 88.25 | 0
|  |  |  | 88.3 | 0
|  |  |  | 88.35 | 0
|  |  |  | 88.4 | 0
|  |  |  | 88.45 | 0
|  |  |  | 88.5 | 0
|  |  |  | 88.55 | 0
|  |  |  | 88.6 | 0
|  |  |  | 88.65 | 0
|  |  |  | 88.7 | 0
|  |  |  | 88.75 | 0
|  |  |  | 88.8 | 0
|  |  |  | 88.85 | 0
|  |  |  | 88.9 | 0
|  |  |  | 88.95 | 0
|  |  |  | 89 | 0
|  |  |  | 89.05 | 0
|  |  |  | 89.1 | 0
|  |  |  | 89.15 | 0
|  |  |  | 89.2 | 0
|  |  |  | 89.25 | 0
|  |  |  | 89.3 | 0
|  |  |  | 89.35 | 0
|  |  |  | 89.4 | 0
|  |  |  | 89.45 | 0
|  |  |  | 89.5 | 0
|  |  |  | 89.55 | 0
|  |  |  | 89.6 | 0
|  |  |  | 89.65 | 0
|  |  |  | 89.7 | 0
|  |  |  | 89.75 | 0
|  |  |  | 89.8 | 0
|  |  |  | 89.85 | 0
|  |  |  | 89.9 | 0
|  |  |  | 89.95 | 0
|  |  |  | 90 | 0
|  |  |  | 90.05 | 0
|  |  |  | 90.1 | 0
|  |  |  | 90.15 | 0
|  |  |  | 90.2 | 0
|  |  |  | 90.25 | 0
|  |  |  | 90.3 | 0
|  |  |  | 90.35 | 0
|  |  |  | 90.4 | 0
|  |  |  | 90.45 | 0
|  |  |  | 90.5 | 0
|  |  |  | 90.55 | 0
|  |  |  | 90.6 | 0
|  |  |  | 90.65 | 0
|  |  |  | 90.7 | 0
|  |  |  | 90.75 | 0
|  |  |  | 90.8 | 0
|  |  |  | 90.85 | 0
|  |  |  | 90.9 | 0
|  |  |  | 90.95 | 0
|  |  |  | 91 | 0
|  |  |  | 91.05 | 0
|  |  |  | 91.1 | 0
|  |  |  | 91.15 | 0
|  |  |  | 91.2 | 0
|  |  |  | 91.25 | 0
|  |  |  | 91.3 | 0
|  |  |  | 91.35 | 0
|  |  |  | 91.4 | 0
|  |  |  | 91.45 | 0
|  |  |  | 91.5 | 0
|  |  |  | 91.55 | 0
|  |  |  | 91.6 | 0
|  |  |  | 91.65 | 0
|  |  |  | 91.7 | 0
|  |  |  | 91.75 | 0
|  |  |  | 91.8 | 0
|  |  |  | 91.85 | 0
|  |  |  | 91.9 | 0
|  |  |  | 91.95 | 0
|  |  |  | 92 | 0
|  |  |  | 92.05 | 0
|  |  |  | 92.1 | 0
|  |  |  | 92.15 | 0
|  |  |  | 92.2 | 0
|  |  |  | 92.25 | 0
|  |  |  | 92.3 | 0
|  |  |  | 92.35 | 0
|  |  |  | 92.4 | 0
|  |  |  | 92.45 | 0
|  |  |  | 92.5 | 0
|  |  |  | 92.55 | 0
|  |  |  | 92.6 | 0
|  |  |  | 92.65 | 0
|  |  |  | 92.7 | 0
|  |  |  | 92.75 | 0
|  |  |  | 92.8 | 0
|  |  |  | 92.85 | 0
|  |  |  | 92.9 | 0
|  |  |  | 92.95 | 0
|  |  |  | 93 | 0
|  |  |  | 93.05 | 0
|  |  |  | 93.1 | 0
|  |  |  | 93.15 | 0
|  |  |  | 93.2 | 0
|  |  |  | 93.25 | 0
|  |  |  | 93.3 | 0
|  |  |  | 93.35 | 0
|  |  |  | 93.4 | 0
|  |  |  | 93.45 | 0
|  |  |  | 93.5 | 0
|  |  |  | 93.55 | 0
|  |  |  | 93.6 | 0
|  |  |  | 93.65 | 0
|  |  |  | 93.7 | 0
|  |  |  | 93.75 | 0
|  |  |  | 93.8 | 0
|  |  |  | 93.85 | 0
|  |  |  | 93.9 | 0
|  |  |  | 93.95 | 0
|  |  |  | 94 | 0
|  |  |  | 94.05 | 0
|  |  |  | 94.1 | 0
|  |  |  | 94.15 | 0
|  |  |  | 94.2 | 0
|  |  |  | 94.25 | 0
|  |  |  | 94.3 | 0
|  |  |  | 94.35 | 0
|  |  |  | 94.4 | 0
|  |  |  | 94.45 | 0
|  |  |  | 94.5 | 0
|  |  |  | 94.55 | 0
|  |  |  | 94.6 | 0
|  |  |  | 94.65 | 0
|  |  |  | 94.7 | 0
|  |  |  | 94.75 | 0
|  |  |  | 94.8 | 0
|  |  |  | 94.85 | 0
|  |  |  | 94.9 | 0
|  |  |  | 94.95 | 0
|  |  |  | 95 | 0
|  |  |  | 95.05 | 0
|  |  |  | 95.1 | 0
|  |  |  | 95.15 | 0
|  |  |  | 95.2 | 0
|  |  |  | 95.25 | 0
|  |  |  | 95.3 | 0
|  |  |  | 95.35 | 0
|  |  |  | 95.4 | 0
|  |  |  | 95.45 | 0
|  |  |  | 95.5 | 0
|  |  |  | 95.55 | 0
|  |  |  | 95.6 | 0
|  |  |  | 95.65 | 0
|  |  |  | 95.7 | 0
|  |  |  | 95.75 | 0
|  |  |  | 95.8 | 0
|  |  |  | 95.85 | 0
|  |  |  | 95.9 | 0
|  |  |  | 95.95 | 0
|  |  |  | 96 | 0
|  |  |  | 96.05 | 0
|  |  |  | 96.1 | 0
|  |  |  | 96.15 | 0
|  |  |  | 96.2 | 0
|  |  |  | 96.25 | 0
|  |  |  | 96.3 | 0
|  |  |  | 96.35 | 0
|  |  |  | 96.4 | 0
|  |  |  | 96.45 | 0
|  |  |  | 96.5 | 0
|  |  |  | 96.55 | 0
|  |  |  | 96.6 | 0
|  |  |  | 96.65 | 0
|  |  |  | 96.7 | 0
|  |  |  | 96.75 | 0
|  |  |  | 96.8 | 0
|  |  |  | 96.85 | 0
|  |  |  | 96.9 | 0
|  |  |  | 96.95 | 0
|  |  |  | 97 | 0
|  |  |  | 97.05 | 0
|  |  |  | 97.1 | 0
|  |  |  | 97.15 | 0
|  |  |  | 97.2 | 0
|  |  |  | 97.25 | 0
|  |  |  | 97.3 | 0
|  |  |  | 97.35 | 0
|  |  |  | 97.4 | 0
|  |  |  | 97.45 | 0
|  |  |  | 97.5 | 0
|  |  |  | 97.55 | 0
|  |  |  | 97.6 | 0
|  |  |  | 97.65 | 0
|  |  |  | 97.7 | 0
|  |  |  | 97.75 | 0
|  |  |  | 97.8 | 0
|  |  |  | 97.85 | 0
|  |  |  | 97.9 | 0
|  |  |  | 97.95 | 0
|  |  |  | 98 | 0
|  |  |  | 98.05 | 0
|  |  |  | 98.1 | 0
|  |  |  | 98.15 | 0
|  |  |  | 98.2 | 0
|  |  |  | 98.25 | 0
|  |  |  | 98.3 | 0
|  |  |  | 98.35 | 0
|  |  |  | 98.4 | 0
|  |  |  | 98.45 | 0
|  |  |  | 98.5 | 0
|  |  |  | 98.55 | 0
|  |  |  | 98.6 | 0
|  |  |  | 98.65 | 0
|  |  |  | 98.7 | 0
|  |  |  | 98.75 | 0
|  |  |  | 98.8 | 0
|  |  |  | 98.85 | 0
|  |  |  | 98.9 | 0
|  |  |  | 98.95 | 0
|  |  |  | 99 | 0
|  |  |  | 99.05 | 0
|  |  |  | 99.1 | 0
|  |  |  | 99.15 | 0
|  |  |  | 99.2 | 0
|  |  |  | 99.25 | 0
|  |  |  | 99.3 | 0
|  |  |  | 99.35 | 0
|  |  |  | 99.4 | 0
|  |  |  | 99.45 | 0
|  |  |  | 99.5 | 0
|  |  |  | 99.55 | 0
|  |  |  | 99.6 | 0
|  |  |  | 99.65 | 0
|  |  |  | 99.7 | 0
|  |  |  | 99.75 | 0
|  |  |  | 99.8 | 0
|  |  |  | 99.85 | 0
|  |  |  | 99.9 | 0
|  |  |  | 99.95 | 0
|  |  |  | 100 | 0
|  |  |  | 100.05 | 0
|  |  |  | 100.1 | 0
|  |  |  | 100.15 | 0
|  |  |  | 100.2 | 0
|  |  |  | 100.25 | 0
|  |  |  | 100.3 | 0
|  |  |  | 100.35 | 0
|  |  |  | 100.4 | 0
|  |  |  | 100.45 | 0
|  |  |  | 100.5 | 0
|  |  |  | 100.55 | 0
|  |  |  | 100.6 | 0
|  |  |  | 100.65 | 0
|  |  |  | 100.7 | 0
|  |  |  | 100.75 | 0
|  |  |  | 100.8 | 0
|  |  |  | 100.85 | 0
|  |  |  | 100.9 | 0
|  |  |  | 100.95 | 0
|  |  |  | 101 | 0
|  |  |  | 101.05 | 0
|  |  |  | 101.1 | 0
|  |  |  | 101.15 | 0
|  |  |  | 101.2 | 0
|  |  |  | 101.25 | 0
|  |  |  | 101.3 | 0
|  |  |  | 101.35 | 0
|  |  |  | 101.4 | 0
|  |  |  | 101.45 | 0
|  |  |  | 101.5 | 0
|  |  |  | 101.55 | 0
|  |  |  | 101.6 | 0
|  |  |  | 101.65 | 0
|  |  |  | 101.7 | 0
|  |  |  | 101.75 | 0
|  |  |  | 101.8 | 0
|  |  |  | 101.85 | 0
|  |  |  | 101.9 | 0
|  |  |  | 101.95 | 0
|  |  |  | 102 | 0
|  |  |  | 102.05 | 0
|  |  |  | 102.1 | 0
|  |  |  | 102.15 | 0
|  |  |  | 102.2 | 0
|  |  |  | 102.25 | 0
|  |  |  | 102.3 | 0
|  |  |  | 102.35 | 0
|  |  |  | 102.4 | 0
|  |  |  | 102.45 | 0
|  |  |  | 102.5 | 0
|  |  |  | 102.55 | 0
|  |  |  | 102.6 | 0
|  |  |  | 102.65 | 0
|  |  |  | 102.7 | 0
|  |  |  | 102.75 | 0
|  |  |  | 102.8 | 0
|  |  |  | 102.85 | 0
|  |  |  | 102.9 | 0
|  |  |  | 102.95 | 0
|  |  |  | 103 | 0
|  |  |  | 103.05 | 0
|  |  |  | 103.1 | 0
|  |  |  | 103.15 | 0
|  |  |  | 103.2 | 0
|  |  |  | 103.25 | 0
|  |  |  | 103.3 | 0
|  |  |  | 103.35 | 0
|  |  |  | 103.4 | 0
|  |  |  | 103.45 | 0
|  |  |  | 103.5 | 0
|  |  |  | 103.55 | 0
|  |  |  | 103.6 | 0
|  |  |  | 103.65 | 0
|  |  |  | 103.7 | 0
|  |  |  | 103.75 | 0
|  |  |  | 103.8 | 0
|  |  |  | 103.85 | 0
|  |  |  | 103.9 | 0
|  |  |  | 103.95 | 0
|  |  |  | 104 | 0
|  |  |  | 104.05 | 0
|  |  |  | 104.1 | 0
|  |  |  | 104.15 | 0
|  |  |  | 104.2 | 0
|  |  |  | 104.25 | 0
|  |  |  | 104.3 | 0
|  |  |  | 104.35 | 0
|  |  |  | 104.4 | 0
|  |  |  | 104.45 | 0
|  |  |  | 104.5 | 0
|  |  |  | 104.55 | 0
|  |  |  | 104.6 | 0
|  |  |  | 104.65 | 0
|  |  |  | 104.7 | 0
|  |  |  | 104.75 | 0
|  |  |  | 104.8 | 0
|  |  |  | 104.85 | 0
|  |  |  | 104.9 | 0
|  |  |  | 104.95 | 0
|  |  |  | 105 | 0
|  |  |  | 105.05 | 0
|  |  |  | 105.1 | 0
|  |  |  | 105.15 | 0
|  |  |  | 105.2 | 0
|  |  |  | 105.25 | 0
|  |  |  | 105.3 | 0
|  |  |  | 105.35 | 0
|  |  |  | 105.4 | 0
|  |  |  | 105.45 | 0
|  |  |  | 105.5 | 0
|  |  |  | 105.55 | 0
|  |  |  | 105.6 | 0
|  |  |  | 105.65 | 0
|  |  |  | 105.7 | 0
|  |  |  | 105.75 | 0
|  |  |  | 105.8 | 0
|  |  |  | 105.85 | 0
|  |  |  | 105.9 | 0
|  |  |  | 105.95 | 0
|  |  |  | 106 | 0
|  |  |  | 106.05 | 0
|  |  |  | 106.1 | 0
|  |  |  | 106.15 | 0
|  |  |  | 106.2 | 0
|  |  |  | 106.25 | 0
|  |  |  | 106.3 | 0
|  |  |  | 106.35 | 0
|  |  |  | 106.4 | 0
|  |  |  | 106.45 | 0
|  |  |  | 106.5 | 0
|  |  |  | 106.55 | 0
|  |  |  | 106.6 | 0
|  |  |  | 106.65 | 0
|  |  |  | 106.7 | 0
|  |  |  | 106.75 | 0
|  |  |  | 106.8 | 0
|  |  |  | 106.85 | 0
|  |  |  | 106.9 | 0
|  |  |  | 106.95 | 0
|  |  |  | 107 | 0
|  |  |  | 107.05 | 0
|  |  |  | 107.1 | 0
|  |  |  | 107.15 | 0
|  |  |  | 107.2 | 0
|  |  |  | 107.25 | 0
|  |  |  | 107.3 | 0
|  |  |  | 107.35 | 0
|  |  |  | 107.4 | 0
|  |  |  | 107.45 | 0
|  |  |  | 107.5 | 0
|  |  |  | 107.55 | 0
|  |  |  | 107.6 | 0
|  |  |  | 107.65 | 0
|  |  |  | 107.7 | 0
|  |  |  | 107.75 | 0
|  |  |  | 107.8 | 0
|  |  |  | 107.85 | 0
|  |  |  | 107.9 | 0
|  |  |  | 107.95 | 0
|  |  |  | 108 | 0
|  |  |  | 108.05 | 0
|  |  |  | 108.1 | 0
|  |  |  | 108.15 | 0
|  |  |  | 108.2 | 0
|  |  |  | 108.25 | 0
|  |  |  | 108.3 | 0
|  |  |  | 108.35 | 0
|  |  |  | 108.4 | 0
|  |  |  | 108.45 | 0
|  |  |  | 108.5 | 0
|  |  |  | 108.55 | 0
|  |  |  | 108.6 | 0
|  |  |  | 108.65 | 0
|  |  |  | 108.7 | 0
|  |  |  | 108.75 | 0
|  |  |  | 108.8 | 0
|  |  |  | 108.85 | 0
|  |  |  | 108.9 | 0
|  |  |  | 108.95 | 0
|  |  |  | 109 | 0
|  |  |  | 109.05 | 0
|  |  |  | 109.1 | 0
|  |  |  | 109.15 | 0
|  |  |  | 109.2 | 0
|  |  |  | 109.25 | 0
|  |  |  | 109.3 | 0
|  |  |  | 109.35 | 0
|  |  |  | 109.4 | 0
|  |  |  | 109.45 | 0
|  |  |  | 109.5 | 0
|  |  |  | 109.55 | 0
|  |  |  | 109.6 | 0
|  |  |  | 109.65 | 0
|  |  |  | 109.7 | 0
|  |  |  | 109.75 | 0
|  |  |  | 109.8 | 0
|  |  |  | 109.85 | 0
|  |  |  | 109.9 | 0
|  |  |  | 109.95 | 0
|  |  |  | 110 | 0
|  |  |  | 110.05 | 0
|  |  |  | 110.1 | 0
|  |  |  | 110.15 | 0
|  |  |  | 110.2 | 0
|  |  |  | 110.25 | 0
|  |  |  | 110.3 | 0
|  |  |  | 110.35 | 0
|  |  |  | 110.4 | 0
|  |  |  | 110.45 | 0
|  |  |  | 110.5 | 0
|  |  |  | 110.55 | 0
|  |  |  | 110.6 | 0
|  |  |  | 110.65 | 0
|  |  |  | 110.7 | 0
|  |  |  | 110.75 | 0
|  |  |  | 110.8 | 0
|  |  |  | 110.85 | 0
|  |  |  | 110.9 | 0
|  |  |  | 110.95 | 0
|  |  |  | 111 | 0
|  |  |  | 111.05 | 0
|  |  |  | 111.1 | 0
|  |  |  | 111.15 | 0
|  |  |  | 111.2 | 0
|  |  |  | 111.25 | 0
|  |  |  | 111.3 | 0
|  |  |  | 111.35 | 0
|  |  |  | 111.4 | 0
|  |  |  | 111.45 | 0
|  |  |  | 111.5 | 0
|  |  |  | 111.55 | 0
|  |  |  | 111.6 | 0
|  |  |  | 111.65 | 0
|  |  |  | 111.7 | 0
|  |  |  | 111.75 | 0
|  |  |  | 111.8 | 0
|  |  |  | 111.85 | 0
|  |  |  | 111.9 | 0
|  |  |  | 111.95 | 0
|  |  |  | 112 | 0
|  |  |  | 112.05 | 0
|  |  |  | 112.1 | 0
|  |  |  | 112.15 | 0
|  |  |  | 112.2 | 0
|  |  |  | 112.25 | 0
|  |  |  | 112.3 | 0
|  |  |  | 112.35 | 0
|  |  |  | 112.4 | 0
|  |  |  | 112.45 | 0
|  |  |  | 112.5 | 0
|  |  |  | 112.55 | 0
|  |  |  | 112.6 | 0
|  |  |  | 112.65 | 0
|  |  |  | 112.7 | 0
|  |  |  | 112.75 | 0
|  |  |  | 112.8 | 0
|  |  |  | 112.85 | 0
|  |  |  | 112.9 | 0
|  |  |  | 112.95 | 0
|  |  |  | 113 | 0
|  |  |  | 113.05 | 0
|  |  |  | 113.1 | 0
|  |  |  | 113.15 | 0
|  |  |  | 113.2 | 0
|  |  |  | 113.25 | 0
|  |  |  | 113.3 | 0
|  |  |  | 113.35 | 0
|  |  |  | 113.4 | 0
|  |  |  | 113.45 | 0
|  |  |  | 113.5 | 0
|  |  |  | 113.55 | 0
|  |  |  | 113.6 | 0
|  |  |  | 113.65 | 0
|  |  |  | 113.7 | 0
|  |  |  | 113.75 | 0
|  |  |  | 113.8 | 0
|  |  |  | 113.85 | 0
|  |  |  | 113.9 | 0
|  |  |  | 113.95 | 0
|  |  |  | 114 | 0
|  |  |  | 114.05 | 0
|  |  |  | 114.1 | 0
|  |  |  | 114.15 | 0
|  |  |  | 114.2 | 0
|  |  |  | 114.25 | 0
|  |  |  | 114.3 | 0
|  |  |  | 114.35 | 0
|  |  |  | 114.4 | 0
|  |  |  | 114.45 | 0
|  |  |  | 114.5 | 0
|  |  |  | 114.55 | 0
|  |  |  | 114.6 | 0
|  |  |  | 114.65 | 0
|  |  |  | 114.7 | 0
|  |  |  | 114.75 | 0
|  |  |  | 114.8 | 0
|  |  |  | 114.85 | 0
|  |  |  | 114.9 | 0
|  |  |  | 114.95 | 0
|  |  |  | 115 | 0
|  |  |  | 115.05 | 0
|  |  |  | 115.1 | 0
|  |  |  | 115.15 | 0
|  |  |  | 115.2 | 0
|  |  |  | 115.25 | 0
|  |  |  | 115.3 | 0
|  |  |  | 115.35 | 0
|  |  |  | 115.4 | 0
|  |  |  | 115.45 | 0
|  |  |  | 115.5 | 0
|  |  |  | 115.55 | 0
|  |  |  | 115.6 | 0
|  |  |  | 115.65 | 0
|  |  |  | 115.7 | 0
|  |  |  | 115.75 | 0
|  |  |  | 115.8 | 0
|  |  |  | 115.85 | 0
|  |  |  | 115.9 | 0
|  |  |  | 115.95 | 0
|  |  |  | 116 | 0
|  |  |  | 116.05 | 0
|  |  |  | 116.1 | 0
|  |  |  | 116.15 | 0
|  |  |  | 116.2 | 0
|  |  |  | 116.25 | 0
|  |  |  | 116.3 | 0
|  |  |  | 116.35 | 0
|  |  |  | 116.4 | 0
|  |  |  | 116.45 | 0
|  |  |  | 116.5 | 0
|  |  |  | 116.55 | 0
|  |  |  | 116.6 | 0
|  |  |  | 116.65 | 0
|  |  |  | 116.7 | 0
|  |  |  | 116.75 | 0
|  |  |  | 116.8 | 0
|  |  |  | 116.85 | 0
|  |  |  | 116.9 | 0
|  |  |  | 116.95 | 0
|  |  |  | 117 | 0
|  |  |  | 117.05 | 0
|  |  |  | 117.1 | 0
|  |  |  | 117.15 | 0
|  |  |  | 117.2 | 0
|  |  |  | 117.25 | 0
|  |  |  | 117.3 | 0
|  |  |  | 117.35 | 0
|  |  |  | 117.4 | 0
|  |  |  | 117.45 | 0
|  |  |  | 117.5 | 0
|  |  |  | 117.55 | 0
|  |  |  | 117.6 | 0
|  |  |  | 117.65 | 1
|  |  |  | 117.7 | 0
|  |  |  | 117.75 | 0
|  |  |  | 117.8 | 0
|  |  |  | 117.85 | 0
|  |  |  | 117.9 | 0
|  |  |  | 117.95 | 0
|  |  |  | 118 | 0
|  |  |  | 118.05 | 0
|  |  |  | 118.1 | 0
|  |  |  | 118.15 | 0
|  |  |  | 118.2 | 0
|  |  |  | 118.25 | 0
|  |  |  | 118.3 | 0
|  |  |  | 118.35 | 0
|  |  |  | 118.4 | 0
|  |  |  | 118.45 | 0
|  |  |  | 118.5 | 0
|  |  |  | 118.55 | 0
|  |  |  | 118.6 | 0
|  |  |  | 118.65 | 0
|  |  |  | 118.7 | 0
|  |  |  | 118.75 | 0
|  |  |  | 118.8 | 0
|  |  |  | 118.85 | 0
|  |  |  | 118.9 | 0
|  |  |  | 118.95 | 0
|  |  |  | 119 | 0
|  |  |  | 119.05 | 0
|  |  |  | 119.1 | 0
|  |  |  | 119.15 | 0
|  |  |  | 119.2 | 0
|  |  |  | 119.25 | 0
|  |  |  | 119.3 | 0
|  |  |  | 119.35 | 0
|  |  |  | 119.4 | 0
|  |  |  | 119.45 | 0
|  |  |  | 119.5 | 0
|  |  |  | 119.55 | 0
|  |  |  | 119.6 | 0
|  |  |  | 119.65 | 0
|  |  |  | 119.7 | 0
|  |  |  | 119.75 | 0
|  |  |  | 119.8 | 0
|  |  |  | 119.85 | 0
|  |  |  | 119.9 | 0
|  |  |  | 119.95 | 0
|  |  |  | 120 | 0
|  |  |  | 120.05 | 0
|  |  |  | 120.1 | 0
|  |  |  | 120.15 | 0
|  |  |  | 120.2 | 0
|  |  |  | 120.25 | 0
|  |  |  | 120.3 | 0
|  |  |  | 120.35 | 0
|  |  |  | 120.4 | 0
|  |  |  | 120.45 | 0
|  |  |  | 120.5 | 0
|  |  |  | 120.55 | 0
|  |  |  | 120.6 | 0
|  |  |  | 120.65 | 0
|  |  |  | 120.7 | 0
|  |  |  | 120.75 | 0
|  |  |  | 120.8 | 1
|  |  |  | 120.85 | 0
|  |  |  | 120.9 | 0
|  |  |  | 120.95 | 0
|  |  |  | 121 | 0
|  |  |  | 121.05 | 0
|  |  |  | 121.1 | 0
|  |  |  | 121.15 | 0
|  |  |  | 121.2 | 0
|  |  |  | 121.25 | 0
|  |  |  | 121.3 | 0
|  |  |  | 121.35 | 0
|  |  |  | 121.4 | 0
|  |  |  | 121.45 | 0
|  |  |  | 121.5 | 0
|  |  |  | 121.55 | 0
|  |  |  | 121.6 | 0
|  |  |  | 121.65 | 0
|  |  |  | 121.7 | 0
|  |  |  | 121.75 | 0
|  |  |  | 121.8 | 0
|  |  |  | 121.85 | 0
|  |  |  | 121.9 | 0
|  |  |  | 121.95 | 0
|  |  |  | 122 | 0
|  |  |  | 122.05 | 0
|  |  |  | 122.1 | 0
|  |  |  | 122.15 | 0
|  |  |  | 122.2 | 0
|  |  |  | 122.25 | 0
|  |  |  | 122.3 | 0
|  |  |  | 122.35 | 0
|  |  |  | 122.4 | 0
|  |  |  | 122.45 | 0
|  |  |  | 122.5 | 0
|  |  |  | 122.55 | 0
|  |  |  | 122.6 | 0
|  |  |  | 122.65 | 0
|  |  |  | 122.7 | 0
|  |  |  | 122.75 | 0
|  |  |  | 122.8 | 0
|  |  |  | 122.85 | 0
|  |  |  | 122.9 | 0
|  |  |  | 122.95 | 0
|  |  |  | 123 | 0
|  |  |  | 123.05 | 0
|  |  |  | 123.1 | 0
|  |  |  | 123.15 | 0
|  |  |  | 123.2 | 0
|  |  |  | 123.25 | 0
|  |  |  | 123.3 | 0
|  |  |  | 123.35 | 0
|  |  |  | 123.4 | 0
|  |  |  | 123.45 | 0
|  |  |  | 123.5 | 0
|  |  |  | 123.55 | 0
|  |  |  | 123.6 | 0
|  |  |  | 123.65 | 0
|  |  |  | 123.7 | 0
|  |  |  | 123.75 | 0
|  |  |  | 123.8 | 0
|  |  |  | 123.85 | 0
|  |  |  | 123.9 | 0
|  |  |  | 123.95 | 0
|  |  |  | 124 | 0
|  |  |  | 124.05 | 0
|  |  |  | 124.1 | 0
|  |  |  | 124.15 | 0
|  |  |  | 124.2 | 0
|  |  |  | 124.25 | 0
|  |  |  | 124.3 | 0
|  |  |  | 124.35 | 0
|  |  |  | 124.4 | 0
|  |  |  | 124.45 | 0
|  |  |  | 124.5 | 0
|  |  |  | 124.55 | 0
|  |  |  | 124.6 | 0
|  |  |  | 124.65 | 0
|  |  |  | 124.7 | 0
|  |  |  | 124.75 | 0
|  |  |  | 124.8 | 0
|  |  |  | 124.85 | 0
|  |  |  | 124.9 | 0
|  |  |  | 124.95 | 0
|  |  |  | 125 | 0
|  |  |  | 125.05 | 0
|  |  |  | 125.1 | 0
|  |  |  | 125.15 | 0
|  |  |  | 125.2 | 0
|  |  |  | 125.25 | 0
|  |  |  | 125.3 | 0
|  |  |  | 125.35 | 0
|  |  |  | 125.4 | 0
|  |  |  | 125.45 | 0
|  |  |  | 125.5 | 0
|  |  |  | 125.55 | 0
|  |  |  | 125.6 | 0
|  |  |  | 125.65 | 0
|  |  |  | 125.7 | 0
|  |  |  | 125.75 | 0
|  |  |  | 125.8 | 0
|  |  |  | 125.85 | 0
|  |  |  | 125.9 | 0
|  |  |  | 125.95 | 0
|  |  |  | 126 | 0
|  |  |  | 126.05 | 0
|  |  |  | 126.1 | 0
|  |  |  | 126.15 | 0
|  |  |  | 126.2 | 0
|  |  |  | 126.25 | 0
|  |  |  | 126.3 | 0
|  |  |  | 126.35 | 0
|  |  |  | 126.4 | 0
|  |  |  | 126.45 | 0
|  |  |  | 126.5 | 0
|  |  |  | 126.55 | 0
|  |  |  | 126.6 | 0
|  |  |  | 126.65 | 0
|  |  |  | 126.7 | 0
|  |  |  | 126.75 | 0
|  |  |  | 126.8 | 0
|  |  |  | 126.85 | 0
|  |  |  | 126.9 | 0
|  |  |  | 126.95 | 0
|  |  |  | 127 | 0
|  |  |  | 127.05 | 0
|  |  |  | 127.1 | 0
|  |  |  | 127.15 | 0
|  |  |  | 127.2 | 0
|  |  |  | 127.25 | 0
|  |  |  | 127.3 | 0
|  |  |  | 127.35 | 0
|  |  |  | 127.4 | 0
|  |  |  | 127.45 | 0
|  |  |  | 127.5 | 0
|  |  |  | 127.55 | 0
|  |  |  | 127.6 | 0
|  |  |  | 127.65 | 0
|  |  |  | 127.7 | 0
|  |  |  | 127.75 | 0
|  |  |  | 127.8 | 0
|  |  |  | 127.85 | 0
|  |  |  | 127.9 | 0
|  |  |  | 127.95 | 0
|  |  |  | 128 | 0
|  |  |  | 128.05 | 0
|  |  |  | 128.1 | 0
|  |  |  | 128.15 | 0
|  |  |  | 128.2 | 0
|  |  |  | 128.25 | 0
|  |  |  | 128.3 | 0
|  |  |  | 128.35 | 0
|  |  |  | 128.4 | 0
|  |  |  | 128.45 | 0
|  |  |  | 128.5 | 0
|  |  |  | 128.55 | 0
|  |  |  | 128.6 | 0
|  |  |  | 128.65 | 0
|  |  |  | 128.7 | 0
|  |  |  | 128.75 | 0
|  |  |  | 128.8 | 0
|  |  |  | 128.85 | 0
|  |  |  | 128.9 | 0
|  |  |  | 128.95 | 0
|  |  |  | 129 | 0
|  |  |  | 129.05 | 0
|  |  |  | 129.1 | 0
|  |  |  | 129.15 | 0
|  |  |  | 129.2 | 0
|  |  |  | 129.25 | 0
|  |  |  | 129.3 | 0
|  |  |  | 129.35 | 0
|  |  |  | 129.4 | 0
|  |  |  | 129.45 | 0
|  |  |  | 129.5 | 0
|  |  |  | 129.55 | 0
|  |  |  | 129.6 | 0
|  |  |  | 129.65 | 0
|  |  |  | 129.7 | 0
|  |  |  | 129.75 | 0
|  |  |  | 129.8 | 0
|  |  |  | 129.85 | 0
|  |  |  | 129.9 | 0
|  |  |  | 129.95 | 0
|  |  |  | 130 | 0
|  |  |  | 130.05 | 0
|  |  |  | 130.1 | 0
|  |  |  | 130.15 | 0
|  |  |  | 130.2 | 0
|  |  |  | 130.25 | 0
|  |  |  | 130.3 | 0
|  |  |  | 130.35 | 0
|  |  |  | 130.4 | 0
|  |  |  | 130.45 | 0
|  |  |  | 130.5 | 0
|  |  |  | 130.55 | 0
|  |  |  | 130.6 | 0
|  |  |  | 130.65 | 0
|  |  |  | 130.7 | 0
|  |  |  | 130.75 | 0
|  |  |  | 130.8 | 0
|  |  |  | 130.85 | 0
|  |  |  | 130.9 | 0
|  |  |  | 130.95 | 0
|  |  |  | 131 | 0
|  |  |  | 131.05 | 0
|  |  |  | 131.1 | 0
|  |  |  | 131.15 | 0
|  |  |  | 131.2 | 0
|  |  |  | 131.25 | 0
|  |  |  | 131.3 | 0
|  |  |  | 131.35 | 0
|  |  |  | 131.4 | 0
|  |  |  | 131.45 | 0
|  |  |  | 131.5 | 0
|  |  |  | 131.55 | 0
|  |  |  | 131.6 | 0
|  |  |  | 131.65 | 0
|  |  |  | 131.7 | 0
|  |  |  | 131.75 | 0
|  |  |  | 131.8 | 0
|  |  |  | 131.85 | 0
|  |  |  | 131.9 | 0
|  |  |  | 131.95 | 0
|  |  |  | 132 | 0
|  |  |  | 132.05 | 0
|  |  |  | 132.1 | 0
|  |  |  | 132.15 | 0
|  |  |  | 132.2 | 0
|  |  |  | 132.25 | 0
|  |  |  | 132.3 | 0
|  |  |  | 132.35 | 0
|  |  |  | 132.4 | 0
|  |  |  | 132.45 | 0
|  |  |  | 132.5 | 0
|  |  |  | 132.55 | 0
|  |  |  | 132.6 | 0
|  |  |  | 132.65 | 0
|  |  |  | 132.7 | 0
|  |  |  | 132.75 | 0
|  |  |  | 132.8 | 0
|  |  |  | 132.85 | 0
|  |  |  | 132.9 | 0
|  |  |  | 132.95 | 0
|  |  |  | 133 | 0
|  |  |  | 133.05 | 0
|  |  |  | 133.1 | 0
|  |  |  | 133.15 | 0
|  |  |  | 133.2 | 0
|  |  |  | 133.25 | 0
|  |  |  | 133.3 | 0
|  |  |  | 133.35 | 0
|  |  |  | 133.4 | 0
|  |  |  | 133.45 | 0
|  |  |  | 133.5 | 0
|  |  |  | 133.55 | 0
|  |  |  | 133.6 | 0
|  |  |  | 133.65 | 0
|  |  |  | 133.7 | 0
|  |  |  | 133.75 | 0
|  |  |  | 133.8 | 0
|  |  |  | 133.85 | 0
|  |  |  | 133.9 | 0
|  |  |  | 133.95 | 0
|  |  |  | 134 | 0
|  |  |  | 134.05 | 0
|  |  |  | 134.1 | 0
|  |  |  | 134.15 | 0
|  |  |  | 134.2 | 0
|  |  |  | 134.25 | 0
|  |  |  | 134.3 | 0
|  |  |  | 134.35 | 0
|  |  |  | 134.4 | 0
|  |  |  | 134.45 | 0
|  |  |  | 134.5 | 0
|  |  |  | 134.55 | 0
|  |  |  | 134.6 | 0
|  |  |  | 134.65 | 0
|  |  |  | 134.7 | 0
|  |  |  | 134.75 | 0
|  |  |  | 134.8 | 0
|  |  |  | 134.85 | 0
|  |  |  | 134.9 | 0
|  |  |  | 134.95 | 0
|  |  |  | 135 | 0
|  |  |  | 135.05 | 0
|  |  |  | 135.1 | 0
|  |  |  | 135.15 | 0
|  |  |  | 135.2 | 0
|  |  |  | 135.25 | 0
|  |  |  | 135.3 | 0
|  |  |  | 135.35 | 0
|  |  |  | 135.4 | 0
|  |  |  | 135.45 | 0
|  |  |  | 135.5 | 0
|  |  |  | 135.55 | 0
|  |  |  | 135.6 | 0
|  |  |  | 135.65 | 0
|  |  |  | 135.7 | 0
|  |  |  | 135.75 | 0
|  |  |  | 135.8 | 0
|  |  |  | 135.85 | 0
|  |  |  | 135.9 | 0
|  |  |  | 135.95 | 0
|  |  |  | 136 | 0
|  |  |  | 136.05 | 0
|  |  |  | 136.1 | 0
|  |  |  | 136.15 | 0
|  |  |  | 136.2 | 0
|  |  |  | 136.25 | 0
|  |  |  | 136.3 | 0
|  |  |  | 136.35 | 0
|  |  |  | 136.4 | 0
|  |  |  | 136.45 | 0
|  |  |  | 136.5 | 0
|  |  |  | 136.55 | 0
|  |  |  | 136.6 | 0
|  |  |  | 136.65 | 0
|  |  |  | 136.7 | 0
|  |  |  | 136.75 | 0
|  |  |  | 136.8 | 0
|  |  |  | 136.85 | 0
|  |  |  | 136.9 | 0
|  |  |  | 136.95 | 0
|  |  |  | 137 | 0
|  |  |  | 137.05 | 0
|  |  |  | 137.1 | 0
|  |  |  | 137.15 | 0
|  |  |  | 137.2 | 0
|  |  |  | 137.25 | 0
|  |  |  | 137.3 | 0
|  |  |  | 137.35 | 0
|  |  |  | 137.4 | 0
|  |  |  | 137.45 | 0
|  |  |  | 137.5 | 0
|  |  |  | 137.55 | 0
|  |  |  | 137.6 | 0
|  |  |  | 137.65 | 0
|  |  |  | 137.7 | 0
|  |  |  | 137.75 | 0
|  |  |  | 137.8 | 0
|  |  |  | 137.85 | 0
|  |  |  | 137.9 | 0
|  |  |  | 137.95 | 0
|  |  |  | 138 | 0
|  |  |  | 138.05 | 0
|  |  |  | 138.1 | 0
|  |  |  | 138.15 | 0
|  |  |  | 138.2 | 0
|  |  |  | 138.25 | 0
|  |  |  | 138.3 | 0
|  |  |  | 138.35 | 0
|  |  |  | 138.4 | 0
|  |  |  | 138.45 | 0
|  |  |  | 138.5 | 0
|  |  |  | 138.55 | 0
|  |  |  | 138.6 | 0
|  |  |  | 138.65 | 0
|  |  |  | 138.7 | 0
|  |  |  | 138.75 | 0
|  |  |  | 138.8 | 0
|  |  |  | 138.85 | 0
|  |  |  | 138.9 | 0
|  |  |  | 138.95 | 0
|  |  |  | 139 | 0
|  |  |  | 139.05 | 0
|  |  |  | 139.1 | 0
|  |  |  | 139.15 | 0
|  |  |  | 139.2 | 0
|  |  |  | 139.25 | 0
|  |  |  | 139.3 | 0
|  |  |  | 139.35 | 0
|  |  |  | 139.4 | 0
|  |  |  | 139.45 | 0
|  |  |  | 139.5 | 0
|  |  |  | 139.55 | 0
|  |  |  | 139.6 | 0
|  |  |  | 139.65 | 0
|  |  |  | 139.7 | 0
|  |  |  | 139.75 | 0
|  |  |  | 139.8 | 0
|  |  |  | 139.85 | 0
|  |  |  | 139.9 | 0
|  |  |  | 139.95 | 0
|  |  |  | 140 | 0
|  |  |  | 140.05 | 0
|  |  |  | 140.1 | 0
|  |  |  | 140.15 | 0
|  |  |  | 140.2 | 0
|  |  |  | 140.25 | 0
|  |  |  | 140.3 | 0
|  |  |  | 140.35 | 0
|  |  |  | 140.4 | 0
|  |  |  | 140.45 | 0
|  |  |  | 140.5 | 0
|  |  |  | 140.55 | 0
|  |  |  | 140.6 | 0
|  |  |  | 140.65 | 0
|  |  |  | 140.7 | 0
|  |  |  | 140.75 | 0
|  |  |  | 140.8 | 1
|  |  |  | 140.85 | 0
|  |  |  | 140.9 | 0
|  |  |  | 140.95 | 0
|  |  |  | 141 | 0
|  |  |  | 141.05 | 0
|  |  |  | 141.1 | 0
|  |  |  | 141.15 | 0
|  |  |  | 141.2 | 0
|  |  |  | 141.25 | 0
|  |  |  | 141.3 | 0
|  |  |  | 141.35 | 0
|  |  |  | 141.4 | 0
|  |  |  | 141.45 | 0
|  |  |  | 141.5 | 0
|  |  |  | 141.55 | 0
|  |  |  | 141.6 | 0
|  |  |  | 141.65 | 0
|  |  |  | 141.7 | 0
|  |  |  | 141.75 | 0
|  |  |  | 141.8 | 0
|  |  |  | 141.85 | 0
|  |  |  | 141.9 | 0
|  |  |  | 141.95 | 0
|  |  |  | 142 | 0
|  |  |  | 142.05 | 0
|  |  |  | 142.1 | 0
|  |  |  | 142.15 | 0
|  |  |  | 142.2 | 0
|  |  |  | 142.25 | 0
|  |  |  | 142.3 | 0
|  |  |  | 142.35 | 0
|  |  |  | 142.4 | 0
|  |  |  | 142.45 | 0
|  |  |  | 142.5 | 0
|  |  |  | 142.55 | 0
|  |  |  | 142.6 | 0
|  |  |  | 142.65 | 0
|  |  |  | 142.7 | 0
|  |  |  | 142.75 | 0
|  |  |  | 142.8 | 0
|  |  |  | 142.85 | 0
|  |  |  | 142.9 | 0
|  |  |  | 142.95 | 0
|  |  |  | 143 | 0
|  |  |  | 143.05 | 0
|  |  |  | 143.1 | 0
|  |  |  | 143.15 | 0
|  |  |  | 143.2 | 0
|  |  |  | 143.25 | 0
|  |  |  | 143.3 | 0
|  |  |  | 143.35 | 0
|  |  |  | 143.4 | 0
|  |  |  | 143.45 | 0
|  |  |  | 143.5 | 0
|  |  |  | 143.55 | 0
|  |  |  | 143.6 | 0
|  |  |  | 143.65 | 0
|  |  |  | 143.7 | 0
|  |  |  | 143.75 | 0
|  |  |  | 143.8 | 0
|  |  |  | 143.85 | 0
|  |  |  | 143.9 | 0
|  |  |  | 143.95 | 0
|  |  |  | 144 | 0
|  |  |  | 144.05 | 0
|  |  |  | 144.1 | 0
|  |  |  | 144.15 | 0
|  |  |  | 144.2 | 0
|  |  |  | 144.25 | 0
|  |  |  | 144.3 | 0
|  |  |  | 144.35 | 0
|  |  |  | 144.4 | 0
|  |  |  | 144.45 | 0
|  |  |  | 144.5 | 0
|  |  |  | 144.55 | 0
|  |  |  | 144.6 | 0
|  |  |  | 144.65 | 0
|  |  |  | 144.7 | 0
|  |  |  | 144.75 | 0
|  |  |  | 144.8 | 0
|  |  |  | 144.85 | 0
|  |  |  | 144.9 | 0
|  |  |  | 144.95 | 0
|  |  |  | 145 | 0
|  |  |  | 145.05 | 0
|  |  |  | 145.1 | 0
|  |  |  | 145.15 | 0
|  |  |  | 145.2 | 0
|  |  |  | 145.25 | 0
|  |  |  | 145.3 | 0
|  |  |  | 145.35 | 0
|  |  |  | 145.4 | 0
|  |  |  | 145.45 | 0
|  |  |  | 145.5 | 0
|  |  |  | 145.55 | 0
|  |  |  | 145.6 | 0
|  |  |  | 145.65 | 0
|  |  |  | 145.7 | 0
|  |  |  | 145.75 | 0
|  |  |  | 145.8 | 0
|  |  |  | 145.85 | 0
|  |  |  | 145.9 | 0
|  |  |  | 145.95 | 0
|  |  |  | 146 | 0
|  |  |  | 146.05 | 0
|  |  |  | 146.1 | 0
|  |  |  | 146.15 | 0
|  |  |  | 146.2 | 0
|  |  |  | 146.25 | 0
|  |  |  | 146.3 | 0
|  |  |  | 146.35 | 0
|  |  |  | 146.4 | 0
|  |  |  | 146.45 | 0
|  |  |  | 146.5 | 0
|  |  |  | 146.55 | 0
|  |  |  | 146.6 | 0
|  |  |  | 146.65 | 0
|  |  |  | 146.7 | 0
|  |  |  | 146.75 | 0
|  |  |  | 146.8 | 0
|  |  |  | 146.85 | 0
|  |  |  | 146.9 | 0
|  |  |  | 146.95 | 0
|  |  |  | 147 | 0
|  |  |  | 147.05 | 0
|  |  |  | 147.1 | 0
|  |  |  | 147.15 | 0
|  |  |  | 147.2 | 0
|  |  |  | 147.25 | 0
|  |  |  | 147.3 | 0
|  |  |  | 147.35 | 0
|  |  |  | 147.4 | 0
|  |  |  | 147.45 | 0
|  |  |  | 147.5 | 0
|  |  |  | 147.55 | 0
|  |  |  | 147.6 | 0
|  |  |  | 147.65 | 0
|  |  |  | 147.7 | 0
|  |  |  | 147.75 | 0
|  |  |  | 147.8 | 0
|  |  |  | 147.85 | 0
|  |  |  | 147.9 | 0
|  |  |  | 147.95 | 0
|  |  |  | 148 | 0
|  |  |  | 148.05 | 0
|  |  |  | 148.1 | 0
|  |  |  | 148.15 | 0
|  |  |  | 148.2 | 0
|  |  |  | 148.25 | 0
|  |  |  | 148.3 | 0
|  |  |  | 148.35 | 0
|  |  |  | 148.4 | 0
|  |  |  | 148.45 | 0
|  |  |  | 148.5 | 0
|  |  |  | 148.55 | 0
|  |  |  | 148.6 | 0
|  |  |  | 148.65 | 0
|  |  |  | 148.7 | 0
|  |  |  | 148.75 | 0
|  |  |  | 148.8 | 0
|  |  |  | 148.85 | 0
|  |  |  | 148.9 | 0
|  |  |  | 148.95 | 0
|  |  |  | 149 | 0
|  |  |  | 149.05 | 0
|  |  |  | 149.1 | 0
|  |  |  | 149.15 | 0
|  |  |  | 149.2 | 0
|  |  |  | 149.25 | 0
|  |  |  | 149.3 | 0
|  |  |  | 149.35 | 0
|  |  |  | 149.4 | 0
|  |  |  | 149.45 | 0
|  |  |  | 149.5 | 0
|  |  |  | 149.55 | 0
|  |  |  | 149.6 | 0
|  |  |  | 149.65 | 0
|  |  |  | 149.7 | 0
|  |  |  | 149.75 | 0
|  |  |  | 149.8 | 0
|  |  |  | 149.85 | 0
|  |  |  | 149.9 | 0
|  |  |  | 149.95 | 0
|  |  |  | 150 | 0
|  |  |  | 150.05 | 0
|  |  |  | 150.1 | 0
|  |  |  | 150.15 | 0
|  |  |  | 150.2 | 0
|  |  |  | 150.25 | 0
|  |  |  | 150.3 | 0
|  |  |  | 150.35 | 0
|  |  |  | 150.4 | 0
|  |  |  | 150.45 | 0
|  |  |  | 150.5 | 0
|  |  |  | 150.55 | 0
|  |  |  | 150.6 | 0
|  |  |  | 150.65 | 0
|  |  |  | 150.7 | 0
|  |  |  | 150.75 | 0
|  |  |  | 150.8 | 0
|  |  |  | 150.85 | 0
|  |  |  | 150.9 | 0
|  |  |  | 150.95 | 0
|  |  |  | 151 | 0
|  |  |  | 151.05 | 0
|  |  |  | 151.1 | 0
|  |  |  | 151.15 | 0
|  |  |  | 151.2 | 0
|  |  |  | 151.25 | 0
|  |  |  | 151.3 | 0
|  |  |  | 151.35 | 0
|  |  |  | 151.4 | 0
|  |  |  | 151.45 | 0
|  |  |  | 151.5 | 0
|  |  |  | 151.55 | 0
|  |  |  | 151.6 | 0
|  |  |  | 151.65 | 0
|  |  |  | 151.7 | 0
|  |  |  | 151.75 | 0
|  |  |  | 151.8 | 0
|  |  |  | 151.85 | 0
|  |  |  | 151.9 | 0
|  |  |  | 151.95 | 0
|  |  |  | 152 | 0
|  |  |  | 152.05 | 0
|  |  |  | 152.1 | 0
|  |  |  | 152.15 | 0
|  |  |  | 152.2 | 0
|  |  |  | 152.25 | 0
|  |  |  | 152.3 | 0
|  |  |  | 152.35 | 0
|  |  |  | 152.4 | 0
|  |  |  | 152.45 | 0
|  |  |  | 152.5 | 0
|  |  |  | 152.55 | 0
|  |  |  | 152.6 | 0
|  |  |  | 152.65 | 0
|  |  |  | 152.7 | 0
|  |  |  | 152.75 | 0
|  |  |  | 152.8 | 0
|  |  |  | 152.85 | 0
|  |  |  | 152.9 | 0
|  |  |  | 152.95 | 0
|  |  |  | 153 | 0
|  |  |  | 153.05 | 0
|  |  |  | 153.1 | 0
|  |  |  | 153.15 | 0
|  |  |  | 153.2 | 0
|  |  |  | 153.25 | 0
|  |  |  | 153.3 | 0
|  |  |  | 153.35 | 0
|  |  |  | 153.4 | 0
|  |  |  | 153.45 | 0
|  |  |  | 153.5 | 0
|  |  |  | 153.55 | 0
|  |  |  | 153.6 | 0
|  |  |  | 153.65 | 0
|  |  |  | 153.7 | 0
|  |  |  | 153.75 | 0
|  |  |  | 153.8 | 0
|  |  |  | 153.85 | 0
|  |  |  | 153.9 | 0
|  |  |  | 153.95 | 0
|  |  |  | 154 | 0
|  |  |  | 154.05 | 0
|  |  |  | 154.1 | 0
|  |  |  | 154.15 | 0
|  |  |  | 154.2 | 0
|  |  |  | 154.25 | 0
|  |  |  | 154.3 | 0
|  |  |  | 154.35 | 0
|  |  |  | 154.4 | 0
|  |  |  | 154.45 | 0
|  |  |  | 154.5 | 0
|  |  |  | 154.55 | 0
|  |  |  | 154.6 | 0
|  |  |  | 154.65 | 0
|  |  |  | 154.7 | 0
|  |  |  | 154.75 | 0
|  |  |  | 154.8 | 0
|  |  |  | 154.85 | 0
|  |  |  | 154.9 | 0
|  |  |  | 154.95 | 0
|  |  |  | 155 | 0
|  |  |  | 155.05 | 0
|  |  |  | 155.1 | 0
|  |  |  | 155.15 | 0
|  |  |  | 155.2 | 0
|  |  |  | 155.25 | 0
|  |  |  | 155.3 | 0
|  |  |  | 155.35 | 0
|  |  |  | 155.4 | 0
|  |  |  | 155.45 | 0
|  |  |  | 155.5 | 0
|  |  |  | 155.55 | 0
|  |  |  | 155.6 | 0
|  |  |  | 155.65 | 0
|  |  |  | 155.7 | 0
|  |  |  | 155.75 | 0
|  |  |  | 155.8 | 0
|  |  |  | 155.85 | 0
|  |  |  | 155.9 | 0
|  |  |  | 155.95 | 0
|  |  |  | 156 | 0
|  |  |  | 156.05 | 0
|  |  |  | 156.1 | 0
|  |  |  | 156.15 | 0
|  |  |  | 156.2 | 0
|  |  |  | 156.25 | 0
|  |  |  | 156.3 | 0
|  |  |  | 156.35 | 0
|  |  |  | 156.4 | 0
|  |  |  | 156.45 | 0
|  |  |  | 156.5 | 0
|  |  |  | 156.55 | 0
|  |  |  | 156.6 | 0
|  |  |  | 156.65 | 0
|  |  |  | 156.7 | 0
|  |  |  | 156.75 | 0
|  |  |  | 156.8 | 0
|  |  |  | 156.85 | 0
|  |  |  | 156.9 | 0
|  |  |  | 156.95 | 0
|  |  |  | 157 | 0
|  |  |  | 157.05 | 0
|  |  |  | 157.1 | 0
|  |  |  | 157.15 | 0
|  |  |  | 157.2 | 0
|  |  |  | 157.25 | 0
|  |  |  | 157.3 | 0
|  |  |  | 157.35 | 0
|  |  |  | 157.4 | 0
|  |  |  | 157.45 | 0
|  |  |  | 157.5 | 0
|  |  |  | 157.55 | 0
|  |  |  | 157.6 | 1

## Gistogram2_1-3230
N | Amp,mV | N | RMS,mV | N | E,mV^2*s | N | I,1/s | N | fkoef | N | fmax,Hz
10 | 397 | 0.05 | 1901 | 1 | 0 | 0.1 | 0 | 10000 | 0
20 | 10 | 0.1 | 508 | 2 | 0 | 0.2 | 0 | 20000 | 0
30 | 465 | 0.15 | 174 | 3 | 0 | 0.3 | 0 | 30000 | 0
40 | 426 | 0.2 | 75 | 4 | 0 | 0.4 | 0 | 40000 | 0
50 | 302 | 0.25 | 82 | 5 | 0 | 0.5 | 0 | 50000 | 0
60 | 265 | 0.3 | 46 | 6 | 1 | 0.6 | 0 | 60000 | 0
70 | 170 | 0.35 | 44 | 7 | 0 | 0.7 | 0 | 70000 | 1
80 | 139 | 0.4 | 29 | 8 | 0 | 0.8 | 0 | 80000 | 0
90 | 89 | 0.45 | 29 | 9 | 0 | 0.9 | 0 | 90000 | 0
100 | 91 | 0.5 | 28 | 10 | 0 | 1 | 0 | 100000 | 0
110 | 81 | 0.55 | 20 | 11 | 0 | 1.1 | 0 | 110000 | 0
120 | 69 | 0.6 | 21 | 12 | 0 | 1.2 | 0 | 120000 | 1
130 | 50 | 0.65 | 13 | 13 | 0 | 1.3 | 0 | 130000 | 2
140 | 41 | 0.7 | 8 | 14 | 0 | 1.4 | 0 | 140000 | 0
150 | 43 | 0.75 | 9 | 15 | 0 | 1.5 | 0 | 150000 | 9
160 | 46 | 0.8 | 6 | 16 | 0 | 1.6 | 0 | 160000 | 23
170 | 29 | 0.85 | 8 | 17 | 0 | 1.7 | 0 | 170000 | 51
180 | 35 | 0.9 | 9 | 18 | 0 | 1.8 | 0 | 180000 | 48
190 | 24 | 0.95 | 9 | 19 | 0 | 1.9 | 0 | 190000 | 236
200 | 24 | 1 | 7 | 20 | 0 | 2 | 0 | 200000 | 951
210 | 14 | 1.05 | 7 | 21 | 0 | 2.1 | 0 | 210000 | 647
220 | 16 | 1.1 | 7 | 22 | 0 | 2.2 | 0 | 220000 | 163
230 | 20 | 1.15 | 5 | 23 | 0 | 2.3 | 0 | 230000 | 103
240 | 18 | 1.2 | 2 | 24 | 0 | 2.4 | 1 | 240000 | 69
250 | 11 | 1.25 | 1 | 25 | 0 | 2.5 | 0 | 250000 | 47
260 | 17 | 1.3 | 5 | 26 | 0 | 2.6 | 0 | 260000 | 45
270 | 15 | 1.35 | 7 | 27 | 0 | 2.7 | 0 | 270000 | 29
280 | 13 | 1.4 | 5 | 28 | 0 | 2.8 | 1 | 280000 | 21
290 | 17 | 1.45 | 0 | 29 | 0 | 2.9 | 3 | 290000 | 26
300 | 4 | 1.5 | 0 | 30 | 0 | 3 | 3 | 300000 | 24
310 | 15 | 1.55 | 4 | 31 | 0 | 3.1 | 1 | 310000 | 33
320 | 10 | 1.6 | 0 | 32 | 0 | 3.2 | 3 | 320000 | 32
330 | 7 | 1.65 | 5 | 33 | 0 | 3.3 | 5 | 330000 | 15
340 | 8 | 1.7 | 3 | 34 | 0 | 3.4 | 20 | 340000 | 22
350 | 12 | 1.75 | 5 | 35 | 0 | 3.5 | 21 | 350000 | 14
360 | 5 | 1.8 | 1 | 36 | 0 | 3.6 | 48 | 360000 | 12
370 | 13 | 1.85 | 3 | 37 | 0 | 3.7 | 69 | 370000 | 20
380 | 7 | 1.9 | 5 | 38 | 0 | 3.8 | 217 | 380000 | 17
390 | 6 | 1.95 | 2 | 39 | 0 | 3.9 | 312 | 390000 | 14
400 | 5 | 2 | 4 | 40 | 0 | 4 | 328 | 400000 | 31
410 | 0 | 2.05 | 2 | 41 | 0 | 4.1 | 353 | 410000 | 60
420 | 3 | 2.1 | 2 | 42 | 0 | 4.2 | 263 | 420000 | 34
430 | 7 | 2.15 | 2 | 43 | 0 | 4.3 | 279 | 430000 | 34
440 | 7 | 2.2 | 4 | 44 | 0 | 4.4 | 242 | 440000 | 23
450 | 9 | 2.25 | 2 | 45 | 0 | 4.5 | 138 | 450000 | 15
460 | 8 | 2.3 | 4 | 46 | 0 | 4.6 | 135 | 460000 | 36
470 | 6 | 2.35 | 1 | 47 | 0 | 4.7 | 75 | 470000 | 80
480 | 1 | 2.4 | 2 | 48 | 0 | 4.8 | 51 | 480000 | 161
490 | 6 | 2.45 | 0 | 49 | 0 | 4.9 | 52 | 490000 | 67
500 | 3 | 2.5 | 2 | 50 | 0 | 5 | 37 | 500000 | 13
510 | 4 | 2.55 | 0 | 51 | 0 | 5.1 | 51 | 510000 | 1
520 | 2 | 2.6 | 3 | 52 | 0 | 5.2 | 109
530 | 5 | 2.65 | 0 | 53 | 0 | 5.3 | 353
540 | 2 | 2.7 | 2 | 54 | 0 | 5.4 | 60
550 | 5 | 2.75 | 0 | 55 | 1
560 | 2 | 2.8 | 5 | 56 | 0
570 | 2 | 2.85 | 1 | 57 | 0
580 | 3 | 2.9 | 1 | 58 | 0
590 | 2 | 2.95 | 1 | 59 | 0
600 | 4 | 3 | 2 | 60 | 0
610 | 2 | 3.05 | 0 | 61 | 1
620 | 1 | 3.1 | 0 | 62 | 0
630 | 3 | 3.15 | 1 | 63 | 0
640 | 3 | 3.2 | 1 | 64 | 1
650 | 2 | 3.25 | 0 | 65 | 0
660 | 0 | 3.3 | 0 | 66 | 1
670 | 1 | 3.35 | 2 | 67 | 0
680 | 2 | 3.4 | 0 | 68 | 0
690 | 2 | 3.45 | 1 | 69 | 0
700 | 3 | 3.5 | 0 | 70 | 0
710 | 1 | 3.55 | 0 | 71 | 0
720 | 2 | 3.6 | 0 | 72 | 0
730 | 1 | 3.65 | 0 | 73 | 0
740 | 3 | 3.7 | 0 | 74 | 0
750 | 3 | 3.75 | 0 | 75 | 0
760 | 2 | 3.8 | 2 | 76 | 0
770 | 10 | 3.85 | 2 | 77 | 0
780 | 1 | 3.9 | 1 | 78 | 1
790 | 1 | 3.95 | 0 | 79 | 0
800 | 0 | 4 | 0 | 80 | 1
810 | 0 | 4.05 | 2 | 81 | 0
820 | 0 | 4.1 | 1 | 82 | 0
830 | 3 | 4.15 | 0 | 83 | 1
840 | 1 | 4.2 | 0 | 84 | 1
850 | 1 | 4.25 | 0 | 85 | 1
860 | 0 | 4.3 | 2 | 86 | 0
870 | 0 | 4.35 | 0 | 87 | 0
880 | 0 | 4.4 | 1 | 88 | 0
890 | 0 | 4.45 | 1 | 89 | 0
900 | 0 | 4.5 | 0 | 90 | 0
910 | 1 | 4.55 | 0 | 91 | 1
920 | 0 | 4.6 | 0 | 92 | 0
930 | 0 | 4.65 | 0 | 93 | 0
940 | 0 | 4.7 | 1 | 94 | 0
950 | 1 | 4.75 | 1 | 95 | 1
960 | 0 | 4.8 | 0 | 96 | 0
970 | 0 | 4.85 | 0 | 97 | 0
980 | 0 | 4.9 | 0 | 98 | 0
990 | 1 | 4.95 | 0 | 99 | 0
1000 | 0 | 5 | 0 | 100 | 0
1010 | 69 | 5.05 | 0 | 101 | 0
|  | 5.1 | 0 | 102 | 0
|  | 5.15 | 0 | 103 | 0
|  | 5.2 | 1 | 104 | 0
|  | 5.25 | 0 | 105 | 0
|  | 5.3 | 0 | 106 | 0
|  | 5.35 | 0 | 107 | 0
|  | 5.4 | 0 | 108 | 0
|  | 5.45 | 1 | 109 | 0
|  | 5.5 | 0 | 110 | 1
|  | 5.55 | 0 | 111 | 1
|  | 5.6 | 0 | 112 | 0
|  | 5.65 | 0 | 113 | 0
|  | 5.7 | 0 | 114 | 0
|  | 5.75 | 0 | 115 | 0
|  | 5.8 | 0 | 116 | 1
|  | 5.85 | 0 | 117 | 0
|  | 5.9 | 0 | 118 | 1
|  | 5.95 | 1 | 119 | 0
|  | 6 | 0 | 120 | 0
|  | 6.05 | 0 | 121 | 1
|  | 6.1 | 1 | 122 | 1
|  | 6.15 | 0 | 123 | 1
|  | 6.2 | 1 | 124 | 0
|  | 6.25 | 0 | 125 | 0
|  | 6.3 | 0 | 126 | 1
|  | 6.35 | 0 | 127 | 0
|  | 6.4 | 0 | 128 | 0
|  | 6.45 | 0 | 129 | 0
|  | 6.5 | 0 | 130 | 1
|  | 6.55 | 0 | 131 | 0
|  | 6.6 | 1 | 132 | 0
|  | 6.65 | 0 | 133 | 0
|  | 6.7 | 0 | 134 | 0
|  | 6.75 | 0 | 135 | 0
|  | 6.8 | 1 | 136 | 0
|  | 6.85 | 0 | 137 | 0
|  | 6.9 | 0 | 138 | 0
|  | 6.95 | 0 | 139 | 1
|  | 7 | 1 | 140 | 0
|  | 7.05 | 0 | 141 | 0
|  | 7.1 | 0 | 142 | 1
|  | 7.15 | 1 | 143 | 1
|  | 7.2 | 0 | 144 | 1
|  | 7.25 | 0 | 145 | 1
|  | 7.3 | 0 | 146 | 0
|  | 7.35 | 0 | 147 | 1
|  | 7.4 | 0 | 148 | 1
|  | 7.45 | 0 | 149 | 1
|  | 7.5 | 1 | 150 | 0
|  | 7.55 | 0 | 151 | 0
|  | 7.6 | 0 | 152 | 3
|  | 7.65 | 0 | 153 | 2
|  | 7.7 | 1 | 154 | 0
|  | 7.75 | 0 | 155 | 0
|  | 7.8 | 0 | 156 | 1
|  | 7.85 | 0 | 157 | 2
|  | 7.9 | 0 | 158 | 1
|  | 7.95 | 0 | 159 | 4
|  | 8 | 0 | 160 | 5
|  | 8.05 | 1 | 161 | 10
|  | 8.1 | 1 | 162 | 14
|  | 8.15 | 0 | 163 | 9
|  | 8.2 | 1 | 164 | 5
|  | 8.25 | 1 | 165 | 7
|  | 8.3 | 0 | 166 | 3
|  | 8.35 | 1 | 167 | 8
|  | 8.4 | 0 | 168 | 7
|  | 8.45 | 0 | 169 | 5
|  | 8.5 | 0 | 170 | 4
|  | 8.55 | 0 | 171 | 3
|  | 8.6 | 0 | 172 | 5
|  | 8.65 | 0 | 173 | 11
|  | 8.7 | 0 | 174 | 10
|  | 8.75 | 0 | 175 | 5
|  | 8.8 | 0 | 176 | 2
|  | 8.85 | 0 | 177 | 11
|  | 8.9 | 0 | 178 | 10
|  | 8.95 | 0 | 179 | 16
|  | 9 | 0 | 180 | 14
|  | 9.05 | 0 | 181 | 11
|  | 9.1 | 0 | 182 | 10
|  | 9.15 | 0 | 183 | 13
|  | 9.2 | 0 | 184 | 10
|  | 9.25 | 0 | 185 | 14
|  | 9.3 | 0 | 186 | 9
|  | 9.35 | 0 | 187 | 8
|  | 9.4 | 0 | 188 | 7
|  | 9.45 | 0 | 189 | 5
|  | 9.5 | 0 | 190 | 11
|  | 9.55 | 0 | 191 | 13
|  | 9.6 | 0 | 192 | 7
|  | 9.65 | 0 | 193 | 10
|  | 9.7 | 0 | 194 | 10
|  | 9.75 | 0 | 195 | 11
|  | 9.8 | 0 | 196 | 9
|  | 9.85 | 0 | 197 | 4
|  | 9.9 | 0 | 198 | 8
|  | 9.95 | 0 | 199 | 7
|  | 10 | 0 | 200 | 13
|  | 10.05 | 0 | 201 | 13
|  | 10.1 | 1 | 202 | 9
|  | 10.15 | 0 | 203 | 8
|  | 10.2 | 1 | 204 | 12
|  | 10.25 | 0 | 205 | 12
|  | 10.3 | 0 | 206 | 7
|  | 10.35 | 0 | 207 | 8
|  | 10.4 | 0 | 208 | 11
|  | 10.45 | 0 | 209 | 8
|  | 10.5 | 1 | 210 | 10
|  | 10.55 | 0 | 211 | 16
|  | 10.6 | 0 | 212 | 15
|  | 10.65 | 0 | 213 | 15
|  | 10.7 | 0 | 214 | 15
|  | 10.75 | 0 | 215 | 19
|  | 10.8 | 0 | 216 | 19
|  | 10.85 | 0 | 217 | 16
|  | 10.9 | 0 | 218 | 15
|  | 10.95 | 0 | 219 | 20
|  | 11 | 1 | 220 | 12
|  | 11.05 | 0 | 221 | 12
|  | 11.1 | 0 | 222 | 18
|  | 11.15 | 0 | 223 | 13
|  | 11.2 | 0 | 224 | 15
|  | 11.25 | 0 | 225 | 21
|  | 11.3 | 0 | 226 | 15
|  | 11.35 | 0 | 227 | 15
|  | 11.4 | 0 | 228 | 19
|  | 11.45 | 0 | 229 | 23
|  | 11.5 | 1 | 230 | 16
|  | 11.55 | 0 | 231 | 20
|  | 11.6 | 0 | 232 | 21
|  | 11.65 | 0 | 233 | 20
|  | 11.7 | 0 | 234 | 16
|  | 11.75 | 0 | 235 | 18
|  | 11.8 | 0 | 236 | 20
|  | 11.85 | 0 | 237 | 18
|  | 11.9 | 0 | 238 | 20
|  | 11.95 | 0 | 239 | 16
|  | 12 | 0 | 240 | 22
|  | 12.05 | 0 | 241 | 21
|  | 12.1 | 0 | 242 | 18
|  | 12.15 | 0 | 243 | 14
|  | 12.2 | 0 | 244 | 20
|  | 12.25 | 0 | 245 | 16
|  | 12.3 | 0 | 246 | 17
|  | 12.35 | 0 | 247 | 20
|  | 12.4 | 0 | 248 | 20
|  | 12.45 | 0 | 249 | 18
|  | 12.5 | 0 | 250 | 17
|  | 12.55 | 1 | 251 | 23
|  | 12.6 | 0 | 252 | 17
|  | 12.65 | 0 | 253 | 19
|  | 12.7 | 0 | 254 | 19
|  | 12.75 | 0 | 255 | 22
|  | 12.8 | 0 | 256 | 23
|  | 12.85 | 0 | 257 | 23
|  | 12.9 | 0 | 258 | 26
|  | 12.95 | 0 | 259 | 22
|  | 13 | 1 | 260 | 22
|  | 13.05 | 0 | 261 | 23
|  | 13.1 | 0 | 262 | 20
|  | 13.15 | 1 | 263 | 24
|  | 13.2 | 0 | 264 | 21
|  | 13.25 | 0 | 265 | 20
|  | 13.3 | 1 | 266 | 22
|  | 13.35 | 0 | 267 | 23
|  | 13.4 | 0 | 268 | 24
|  | 13.45 | 1 | 269 | 21
|  | 13.5 | 0 | 270 | 25
|  | 13.55 | 0 | 271 | 22
|  | 13.6 | 0 | 272 | 18
|  | 13.65 | 0 | 273 | 20
|  | 13.7 | 0 | 274 | 20
|  | 13.75 | 0 | 275 | 24
|  | 13.8 | 0 | 276 | 19
|  | 13.85 | 0 | 277 | 25
|  | 13.9 | 0 | 278 | 21
|  | 13.95 | 0 | 279 | 23
|  | 14 | 0 | 280 | 20
|  | 14.05 | 0 | 281 | 23
|  | 14.1 | 0 | 282 | 21
|  | 14.15 | 0 | 283 | 23
|  | 14.2 | 0 | 284 | 24
|  | 14.25 | 0 | 285 | 23
|  | 14.3 | 0 | 286 | 24
|  | 14.35 | 0 | 287 | 22
|  | 14.4 | 0 | 288 | 23
|  | 14.45 | 0 | 289 | 22
|  | 14.5 | 0 | 290 | 20
|  | 14.55 | 0 | 291 | 20
|  | 14.6 | 0 | 292 | 20
|  | 14.65 | 0 | 293 | 20
|  | 14.7 | 1 | 294 | 20
|  | 14.75 | 0 | 295 | 20
|  | 14.8 | 0 | 296 | 24
|  | 14.85 | 0 | 297 | 23
|  | 14.9 | 0 | 298 | 24
|  | 14.95 | 0 | 299 | 23
|  | 15 | 0 | 300 | 22
|  | 15.05 | 0 | 301 | 22
|  | 15.1 | 0 | 302 | 23
|  | 15.15 | 0 | 303 | 22
|  | 15.2 | 0 | 304 | 23
|  | 15.25 | 0 | 305 | 23
|  | 15.3 | 1 | 306 | 21
|  | 15.35 | 1 | 307 | 21
|  | 15.4 | 0 | 308 | 22
|  | 15.45 | 0 | 309 | 23
|  | 15.5 | 0 | 310 | 21
|  | 15.55 | 0 | 311 | 22
|  | 15.6 | 0 | 312 | 22
|  | 15.65 | 0 | 313 | 24
|  | 15.7 | 0 | 314 | 19
|  | 15.75 | 0 | 315 | 23
|  | 15.8 | 0 | 316 | 19
|  | 15.85 | 1 | 317 | 24
|  | 15.9 | 0 | 318 | 22
|  | 15.95 | 0 | 319 | 24
|  | 16 | 0 | 320 | 19
|  | 16.05 | 0 | 321 | 21
|  | 16.1 | 0 | 322 | 21
|  | 16.15 | 0 | 323 | 17
|  | 16.2 | 0 | 324 | 21
|  | 16.25 | 0 | 325 | 24
|  | 16.3 | 2 | 326 | 23
|  | 16.35 | 0 | 327 | 22
|  | 16.4 | 1 | 328 | 23
|  | 16.45 | 0 | 329 | 22
|  | 16.5 | 0 | 330 | 22
|  | 16.55 | 0 | 331 | 20
|  | 16.6 | 0 | 332 | 22
|  | 16.65 | 0 | 333 | 21
|  | 16.7 | 0 | 334 | 22
|  | 16.75 | 0 | 335 | 22
|  | 16.8 | 0 | 336 | 19
|  | 16.85 | 0 | 337 | 18
|  | 16.9 | 0 | 338 | 15
|  | 16.95 | 0 | 339 | 16
|  | 17 | 0 | 340 | 13
|  | 17.05 | 0 | 341 | 13
|  | 17.1 | 0 | 342 | 13
|  | 17.15 | 1 | 343 | 12
|  | 17.2 | 0 | 344 | 13
|  | 17.25 | 0 | 345 | 12
|  | 17.3 | 0 | 346 | 10
|  | 17.35 | 0 | 347 | 7
|  | 17.4 | 0 | 348 | 9
|  | 17.45 | 0 | 349 | 11
|  | 17.5 | 0
|  | 17.55 | 0
|  | 17.6 | 0
|  | 17.65 | 0
|  | 17.7 | 0
|  | 17.75 | 0
|  | 17.8 | 0
|  | 17.85 | 1
|  | 17.9 | 0
|  | 17.95 | 0
|  | 18 | 0
|  | 18.05 | 0
|  | 18.1 | 0
|  | 18.15 | 0
|  | 18.2 | 0
|  | 18.25 | 0
|  | 18.3 | 0
|  | 18.35 | 1
|  | 18.4 | 0
|  | 18.45 | 0
|  | 18.5 | 0
|  | 18.55 | 0
|  | 18.6 | 0
|  | 18.65 | 0
|  | 18.7 | 0
|  | 18.75 | 1
|  | 18.8 | 0
|  | 18.85 | 0
|  | 18.9 | 0
|  | 18.95 | 0
|  | 19 | 0
|  | 19.05 | 0
|  | 19.1 | 0
|  | 19.15 | 0
|  | 19.2 | 0
|  | 19.25 | 0
|  | 19.3 | 0
|  | 19.35 | 0
|  | 19.4 | 0
|  | 19.45 | 0
|  | 19.5 | 0
|  | 19.55 | 0
|  | 19.6 | 0
|  | 19.65 | 0
|  | 19.7 | 0
|  | 19.75 | 0
|  | 19.8 | 0
|  | 19.85 | 0
|  | 19.9 | 0
|  | 19.95 | 0
|  | 20 | 0
|  | 20.05 | 0
|  | 20.1 | 0
|  | 20.15 | 0
|  | 20.2 | 0
|  | 20.25 | 1
|  | 20.3 | 0
|  | 20.35 | 0
|  | 20.4 | 0
|  | 20.45 | 0
|  | 20.5 | 0
|  | 20.55 | 0
|  | 20.6 | 0
|  | 20.65 | 0
|  | 20.7 | 0
|  | 20.75 | 0
|  | 20.8 | 0
|  | 20.85 | 1
|  | 20.9 | 0
|  | 20.95 | 0
|  | 21 | 1
|  | 21.05 | 0
|  | 21.1 | 0
|  | 21.15 | 0
|  | 21.2 | 0
|  | 21.25 | 0
|  | 21.3 | 0
|  | 21.35 | 0
|  | 21.4 | 0
|  | 21.45 | 0
|  | 21.5 | 0
|  | 21.55 | 0
|  | 21.6 | 0
|  | 21.65 | 0
|  | 21.7 | 0
|  | 21.75 | 0
|  | 21.8 | 1
|  | 21.85 | 0
|  | 21.9 | 0
|  | 21.95 | 0
|  | 22 | 0
|  | 22.05 | 0
|  | 22.1 | 0
|  | 22.15 | 0
|  | 22.2 | 0
|  | 22.25 | 0
|  | 22.3 | 0
|  | 22.35 | 0
|  | 22.4 | 0
|  | 22.45 | 0
|  | 22.5 | 0
|  | 22.55 | 0
|  | 22.6 | 0
|  | 22.65 | 0
|  | 22.7 | 0
|  | 22.75 | 0
|  | 22.8 | 0
|  | 22.85 | 1
|  | 22.9 | 0
|  | 22.95 | 0
|  | 23 | 0
|  | 23.05 | 0
|  | 23.1 | 0
|  | 23.15 | 0
|  | 23.2 | 0
|  | 23.25 | 0
|  | 23.3 | 0
|  | 23.35 | 0
|  | 23.4 | 1
|  | 23.45 | 0
|  | 23.5 | 0
|  | 23.55 | 0
|  | 23.6 | 0
|  | 23.65 | 0
|  | 23.7 | 0
|  | 23.75 | 0
|  | 23.8 | 0
|  | 23.85 | 0
|  | 23.9 | 0
|  | 23.95 | 0
|  | 24 | 1
|  | 24.05 | 1
|  | 24.1 | 0
|  | 24.15 | 0
|  | 24.2 | 0
|  | 24.25 | 0
|  | 24.3 | 0
|  | 24.35 | 0
|  | 24.4 | 0
|  | 24.45 | 0
|  | 24.5 | 0
|  | 24.55 | 0
|  | 24.6 | 0
|  | 24.65 | 0
|  | 24.7 | 0
|  | 24.75 | 0
|  | 24.8 | 0
|  | 24.85 | 0
|  | 24.9 | 0
|  | 24.95 | 0
|  | 25 | 0
|  | 25.05 | 0
|  | 25.1 | 0
|  | 25.15 | 0
|  | 25.2 | 0
|  | 25.25 | 0
|  | 25.3 | 0
|  | 25.35 | 0
|  | 25.4 | 0
|  | 25.45 | 0
|  | 25.5 | 0
|  | 25.55 | 0
|  | 25.6 | 0
|  | 25.65 | 0
|  | 25.7 | 0
|  | 25.75 | 0
|  | 25.8 | 0
|  | 25.85 | 0
|  | 25.9 | 1
|  | 25.95 | 0
|  | 26 | 0
|  | 26.05 | 0
|  | 26.1 | 0
|  | 26.15 | 0
|  | 26.2 | 0
|  | 26.25 | 0
|  | 26.3 | 0
|  | 26.35 | 0
|  | 26.4 | 0
|  | 26.45 | 0
|  | 26.5 | 0
|  | 26.55 | 0
|  | 26.6 | 0
|  | 26.65 | 0
|  | 26.7 | 0
|  | 26.75 | 0
|  | 26.8 | 0
|  | 26.85 | 0
|  | 26.9 | 0
|  | 26.95 | 0
|  | 27 | 0
|  | 27.05 | 0
|  | 27.1 | 0
|  | 27.15 | 0
|  | 27.2 | 0
|  | 27.25 | 0
|  | 27.3 | 0
|  | 27.35 | 0
|  | 27.4 | 0
|  | 27.45 | 0
|  | 27.5 | 0
|  | 27.55 | 0
|  | 27.6 | 0
|  | 27.65 | 0
|  | 27.7 | 0
|  | 27.75 | 0
|  | 27.8 | 0
|  | 27.85 | 0
|  | 27.9 | 0
|  | 27.95 | 0
|  | 28 | 0
|  | 28.05 | 0
|  | 28.1 | 0
|  | 28.15 | 0
|  | 28.2 | 0
|  | 28.25 | 0
|  | 28.3 | 0
|  | 28.35 | 0
|  | 28.4 | 0
|  | 28.45 | 0
|  | 28.5 | 0
|  | 28.55 | 0
|  | 28.6 | 0
|  | 28.65 | 0
|  | 28.7 | 0
|  | 28.75 | 0
|  | 28.8 | 0
|  | 28.85 | 0
|  | 28.9 | 0
|  | 28.95 | 0
|  | 29 | 0
|  | 29.05 | 0
|  | 29.1 | 0
|  | 29.15 | 0
|  | 29.2 | 0
|  | 29.25 | 0
|  | 29.3 | 0
|  | 29.35 | 0
|  | 29.4 | 0
|  | 29.45 | 0
|  | 29.5 | 0
|  | 29.55 | 0
|  | 29.6 | 0
|  | 29.65 | 0
|  | 29.7 | 0
|  | 29.75 | 0
|  | 29.8 | 0
|  | 29.85 | 0
|  | 29.9 | 0
|  | 29.95 | 0
|  | 30 | 1
|  | 30.05 | 0
|  | 30.1 | 0
|  | 30.15 | 0
|  | 30.2 | 0
|  | 30.25 | 0
|  | 30.3 | 0
|  | 30.35 | 0
|  | 30.4 | 0
|  | 30.45 | 0
|  | 30.5 | 0
|  | 30.55 | 0
|  | 30.6 | 0
|  | 30.65 | 0
|  | 30.7 | 0
|  | 30.75 | 0
|  | 30.8 | 0
|  | 30.85 | 0
|  | 30.9 | 0
|  | 30.95 | 0
|  | 31 | 0
|  | 31.05 | 0
|  | 31.1 | 0
|  | 31.15 | 0
|  | 31.2 | 0
|  | 31.25 | 0
|  | 31.3 | 0
|  | 31.35 | 0
|  | 31.4 | 0
|  | 31.45 | 0
|  | 31.5 | 0
|  | 31.55 | 1
|  | 31.6 | 0
|  | 31.65 | 0
|  | 31.7 | 0
|  | 31.75 | 0
|  | 31.8 | 0
|  | 31.85 | 0
|  | 31.9 | 0
|  | 31.95 | 0
|  | 32 | 0
|  | 32.05 | 0
|  | 32.1 | 0
|  | 32.15 | 0
|  | 32.2 | 0
|  | 32.25 | 0
|  | 32.3 | 0
|  | 32.35 | 0
|  | 32.4 | 0
|  | 32.45 | 0
|  | 32.5 | 0
|  | 32.55 | 0
|  | 32.6 | 0
|  | 32.65 | 0
|  | 32.7 | 0
|  | 32.75 | 0
|  | 32.8 | 0
|  | 32.85 | 0
|  | 32.9 | 0
|  | 32.95 | 0
|  | 33 | 0
|  | 33.05 | 0
|  | 33.1 | 0
|  | 33.15 | 0
|  | 33.2 | 0
|  | 33.25 | 0
|  | 33.3 | 0
|  | 33.35 | 0
|  | 33.4 | 0
|  | 33.45 | 0
|  | 33.5 | 0
|  | 33.55 | 0
|  | 33.6 | 0
|  | 33.65 | 0
|  | 33.7 | 0
|  | 33.75 | 0
|  | 33.8 | 0
|  | 33.85 | 0
|  | 33.9 | 0
|  | 33.95 | 0
|  | 34 | 0
|  | 34.05 | 0
|  | 34.1 | 0
|  | 34.15 | 0
|  | 34.2 | 0
|  | 34.25 | 0
|  | 34.3 | 0
|  | 34.35 | 0
|  | 34.4 | 0
|  | 34.45 | 0
|  | 34.5 | 0
|  | 34.55 | 0
|  | 34.6 | 1
|  | 34.65 | 0
|  | 34.7 | 0
|  | 34.75 | 0
|  | 34.8 | 0
|  | 34.85 | 0
|  | 34.9 | 0
|  | 34.95 | 0
|  | 35 | 0
|  | 35.05 | 0
|  | 35.1 | 0
|  | 35.15 | 0
|  | 35.2 | 0
|  | 35.25 | 0
|  | 35.3 | 0
|  | 35.35 | 0
|  | 35.4 | 0
|  | 35.45 | 0
|  | 35.5 | 0
|  | 35.55 | 0
|  | 35.6 | 0
|  | 35.65 | 0
|  | 35.7 | 0
|  | 35.75 | 0
|  | 35.8 | 0
|  | 35.85 | 0
|  | 35.9 | 1
|  | 35.95 | 0
|  | 36 | 0
|  | 36.05 | 0
|  | 36.1 | 0
|  | 36.15 | 0
|  | 36.2 | 0
|  | 36.25 | 0
|  | 36.3 | 0
|  | 36.35 | 0
|  | 36.4 | 0
|  | 36.45 | 0
|  | 36.5 | 0
|  | 36.55 | 0
|  | 36.6 | 0
|  | 36.65 | 0
|  | 36.7 | 0
|  | 36.75 | 0
|  | 36.8 | 0
|  | 36.85 | 0
|  | 36.9 | 0
|  | 36.95 | 0
|  | 37 | 0
|  | 37.05 | 0
|  | 37.1 | 0
|  | 37.15 | 0
|  | 37.2 | 0
|  | 37.25 | 0
|  | 37.3 | 0
|  | 37.35 | 0
|  | 37.4 | 0
|  | 37.45 | 0
|  | 37.5 | 0
|  | 37.55 | 0
|  | 37.6 | 0
|  | 37.65 | 0
|  | 37.7 | 0
|  | 37.75 | 0
|  | 37.8 | 0
|  | 37.85 | 0
|  | 37.9 | 0
|  | 37.95 | 0
|  | 38 | 0
|  | 38.05 | 0
|  | 38.1 | 0
|  | 38.15 | 0
|  | 38.2 | 0
|  | 38.25 | 0
|  | 38.3 | 0
|  | 38.35 | 0
|  | 38.4 | 0
|  | 38.45 | 1
|  | 38.5 | 0
|  | 38.55 | 0
|  | 38.6 | 0
|  | 38.65 | 0
|  | 38.7 | 0
|  | 38.75 | 0
|  | 38.8 | 0
|  | 38.85 | 0
|  | 38.9 | 0
|  | 38.95 | 0
|  | 39 | 0
|  | 39.05 | 0
|  | 39.1 | 0
|  | 39.15 | 0
|  | 39.2 | 0
|  | 39.25 | 0
|  | 39.3 | 0
|  | 39.35 | 0
|  | 39.4 | 0
|  | 39.45 | 0
|  | 39.5 | 0
|  | 39.55 | 0
|  | 39.6 | 0
|  | 39.65 | 0
|  | 39.7 | 0
|  | 39.75 | 0
|  | 39.8 | 0
|  | 39.85 | 0
|  | 39.9 | 0
|  | 39.95 | 0
|  | 40 | 0
|  | 40.05 | 0
|  | 40.1 | 0
|  | 40.15 | 0
|  | 40.2 | 0
|  | 40.25 | 0
|  | 40.3 | 0
|  | 40.35 | 0
|  | 40.4 | 0
|  | 40.45 | 0
|  | 40.5 | 0
|  | 40.55 | 0
|  | 40.6 | 0
|  | 40.65 | 0
|  | 40.7 | 0
|  | 40.75 | 0
|  | 40.8 | 0
|  | 40.85 | 0
|  | 40.9 | 0
|  | 40.95 | 0
|  | 41 | 0
|  | 41.05 | 0
|  | 41.1 | 0
|  | 41.15 | 0
|  | 41.2 | 0
|  | 41.25 | 0
|  | 41.3 | 0
|  | 41.35 | 0
|  | 41.4 | 0
|  | 41.45 | 0
|  | 41.5 | 0
|  | 41.55 | 0
|  | 41.6 | 0
|  | 41.65 | 0
|  | 41.7 | 0
|  | 41.75 | 0
|  | 41.8 | 0
|  | 41.85 | 0
|  | 41.9 | 0
|  | 41.95 | 0
|  | 42 | 0
|  | 42.05 | 0
|  | 42.1 | 0
|  | 42.15 | 0
|  | 42.2 | 0
|  | 42.25 | 0
|  | 42.3 | 0
|  | 42.35 | 0
|  | 42.4 | 0
|  | 42.45 | 0
|  | 42.5 | 0
|  | 42.55 | 0
|  | 42.6 | 0
|  | 42.65 | 0
|  | 42.7 | 0
|  | 42.75 | 0
|  | 42.8 | 0
|  | 42.85 | 0
|  | 42.9 | 0
|  | 42.95 | 0
|  | 43 | 0
|  | 43.05 | 0
|  | 43.1 | 0
|  | 43.15 | 0
|  | 43.2 | 0
|  | 43.25 | 0
|  | 43.3 | 0
|  | 43.35 | 0
|  | 43.4 | 0
|  | 43.45 | 0
|  | 43.5 | 0
|  | 43.55 | 0
|  | 43.6 | 0
|  | 43.65 | 0
|  | 43.7 | 0
|  | 43.75 | 0
|  | 43.8 | 0
|  | 43.85 | 0
|  | 43.9 | 1
|  | 43.95 | 0
|  | 44 | 0
|  | 44.05 | 0
|  | 44.1 | 0
|  | 44.15 | 0
|  | 44.2 | 0
|  | 44.25 | 0
|  | 44.3 | 1
|  | 44.35 | 0
|  | 44.4 | 0
|  | 44.45 | 0
|  | 44.5 | 0
|  | 44.55 | 0
|  | 44.6 | 0
|  | 44.65 | 0
|  | 44.7 | 0
|  | 44.75 | 0
|  | 44.8 | 0
|  | 44.85 | 0
|  | 44.9 | 0
|  | 44.95 | 0
|  | 45 | 0
|  | 45.05 | 0
|  | 45.1 | 0
|  | 45.15 | 0
|  | 45.2 | 0
|  | 45.25 | 0
|  | 45.3 | 0
|  | 45.35 | 0
|  | 45.4 | 0
|  | 45.45 | 0
|  | 45.5 | 0
|  | 45.55 | 0
|  | 45.6 | 0
|  | 45.65 | 0
|  | 45.7 | 0
|  | 45.75 | 0
|  | 45.8 | 0
|  | 45.85 | 0
|  | 45.9 | 0
|  | 45.95 | 0
|  | 46 | 0
|  | 46.05 | 0
|  | 46.1 | 0
|  | 46.15 | 0
|  | 46.2 | 0
|  | 46.25 | 0
|  | 46.3 | 0
|  | 46.35 | 0
|  | 46.4 | 0
|  | 46.45 | 0
|  | 46.5 | 0
|  | 46.55 | 0
|  | 46.6 | 0
|  | 46.65 | 0
|  | 46.7 | 0
|  | 46.75 | 0
|  | 46.8 | 0
|  | 46.85 | 0
|  | 46.9 | 0
|  | 46.95 | 0
|  | 47 | 0
|  | 47.05 | 0
|  | 47.1 | 0
|  | 47.15 | 0
|  | 47.2 | 0
|  | 47.25 | 0
|  | 47.3 | 0
|  | 47.35 | 0
|  | 47.4 | 0
|  | 47.45 | 0
|  | 47.5 | 0
|  | 47.55 | 0
|  | 47.6 | 0
|  | 47.65 | 0
|  | 47.7 | 0
|  | 47.75 | 0
|  | 47.8 | 0
|  | 47.85 | 0
|  | 47.9 | 0
|  | 47.95 | 0
|  | 48 | 0
|  | 48.05 | 0
|  | 48.1 | 0
|  | 48.15 | 0
|  | 48.2 | 0
|  | 48.25 | 0
|  | 48.3 | 0
|  | 48.35 | 0
|  | 48.4 | 0
|  | 48.45 | 0
|  | 48.5 | 0
|  | 48.55 | 0
|  | 48.6 | 0
|  | 48.65 | 0
|  | 48.7 | 0
|  | 48.75 | 0
|  | 48.8 | 0
|  | 48.85 | 0
|  | 48.9 | 0
|  | 48.95 | 0
|  | 49 | 0
|  | 49.05 | 0
|  | 49.1 | 0
|  | 49.15 | 0
|  | 49.2 | 0
|  | 49.25 | 0
|  | 49.3 | 0
|  | 49.35 | 0
|  | 49.4 | 0
|  | 49.45 | 0
|  | 49.5 | 0
|  | 49.55 | 0
|  | 49.6 | 0
|  | 49.65 | 0
|  | 49.7 | 0
|  | 49.75 | 0
|  | 49.8 | 0
|  | 49.85 | 0
|  | 49.9 | 0
|  | 49.95 | 0
|  | 50 | 0
|  | 50.05 | 1
|  | 50.1 | 0
|  | 50.15 | 0
|  | 50.2 | 0
|  | 50.25 | 0
|  | 50.3 | 0
|  | 50.35 | 0
|  | 50.4 | 0
|  | 50.45 | 0
|  | 50.5 | 0
|  | 50.55 | 0
|  | 50.6 | 0
|  | 50.65 | 0
|  | 50.7 | 0
|  | 50.75 | 0
|  | 50.8 | 0
|  | 50.85 | 0
|  | 50.9 | 0
|  | 50.95 | 0
|  | 51 | 0
|  | 51.05 | 0
|  | 51.1 | 0
|  | 51.15 | 0
|  | 51.2 | 0
|  | 51.25 | 0
|  | 51.3 | 0
|  | 51.35 | 0
|  | 51.4 | 0
|  | 51.45 | 0
|  | 51.5 | 0
|  | 51.55 | 0
|  | 51.6 | 0
|  | 51.65 | 0
|  | 51.7 | 0
|  | 51.75 | 0
|  | 51.8 | 0
|  | 51.85 | 0
|  | 51.9 | 0
|  | 51.95 | 0
|  | 52 | 0
|  | 52.05 | 0
|  | 52.1 | 0
|  | 52.15 | 0
|  | 52.2 | 0
|  | 52.25 | 0
|  | 52.3 | 0
|  | 52.35 | 0
|  | 52.4 | 0
|  | 52.45 | 0
|  | 52.5 | 0
|  | 52.55 | 0
|  | 52.6 | 0
|  | 52.65 | 0
|  | 52.7 | 0
|  | 52.75 | 0
|  | 52.8 | 0
|  | 52.85 | 0
|  | 52.9 | 0
|  | 52.95 | 0
|  | 53 | 0
|  | 53.05 | 0
|  | 53.1 | 0
|  | 53.15 | 0
|  | 53.2 | 0
|  | 53.25 | 0
|  | 53.3 | 0
|  | 53.35 | 0
|  | 53.4 | 0
|  | 53.45 | 0
|  | 53.5 | 0
|  | 53.55 | 0
|  | 53.6 | 0
|  | 53.65 | 0
|  | 53.7 | 0
|  | 53.75 | 0
|  | 53.8 | 0
|  | 53.85 | 0
|  | 53.9 | 0
|  | 53.95 | 0
|  | 54 | 0
|  | 54.05 | 0
|  | 54.1 | 0
|  | 54.15 | 0
|  | 54.2 | 0
|  | 54.25 | 0
|  | 54.3 | 0
|  | 54.35 | 0
|  | 54.4 | 0
|  | 54.45 | 0
|  | 54.5 | 0
|  | 54.55 | 0
|  | 54.6 | 0
|  | 54.65 | 0
|  | 54.7 | 0
|  | 54.75 | 0
|  | 54.8 | 0
|  | 54.85 | 0
|  | 54.9 | 0
|  | 54.95 | 0
|  | 55 | 0
|  | 55.05 | 0
|  | 55.1 | 0
|  | 55.15 | 1
|  | 55.2 | 0
|  | 55.25 | 0
|  | 55.3 | 0
|  | 55.35 | 0
|  | 55.4 | 0
|  | 55.45 | 0
|  | 55.5 | 0
|  | 55.55 | 0
|  | 55.6 | 0
|  | 55.65 | 0
|  | 55.7 | 0
|  | 55.75 | 0
|  | 55.8 | 0
|  | 55.85 | 0
|  | 55.9 | 0
|  | 55.95 | 0
|  | 56 | 0
|  | 56.05 | 0
|  | 56.1 | 0
|  | 56.15 | 0
|  | 56.2 | 0
|  | 56.25 | 0
|  | 56.3 | 0
|  | 56.35 | 0
|  | 56.4 | 0
|  | 56.45 | 0
|  | 56.5 | 0
|  | 56.55 | 0
|  | 56.6 | 0
|  | 56.65 | 0
|  | 56.7 | 0
|  | 56.75 | 0
|  | 56.8 | 0
|  | 56.85 | 0
|  | 56.9 | 0
|  | 56.95 | 0
|  | 57 | 0
|  | 57.05 | 0
|  | 57.1 | 0
|  | 57.15 | 0
|  | 57.2 | 0
|  | 57.25 | 0
|  | 57.3 | 0
|  | 57.35 | 0
|  | 57.4 | 0
|  | 57.45 | 0
|  | 57.5 | 0
|  | 57.55 | 0
|  | 57.6 | 0
|  | 57.65 | 0
|  | 57.7 | 0
|  | 57.75 | 0
|  | 57.8 | 0
|  | 57.85 | 0
|  | 57.9 | 0
|  | 57.95 | 0
|  | 58 | 0
|  | 58.05 | 0
|  | 58.1 | 0
|  | 58.15 | 0
|  | 58.2 | 0
|  | 58.25 | 0
|  | 58.3 | 0
|  | 58.35 | 0
|  | 58.4 | 0
|  | 58.45 | 1
|  | 58.5 | 0
|  | 58.55 | 0
|  | 58.6 | 0
|  | 58.65 | 0
|  | 58.7 | 0
|  | 58.75 | 0
|  | 58.8 | 0
|  | 58.85 | 0
|  | 58.9 | 0
|  | 58.95 | 0
|  | 59 | 0
|  | 59.05 | 0
|  | 59.1 | 0
|  | 59.15 | 0
|  | 59.2 | 0
|  | 59.25 | 0
|  | 59.3 | 0
|  | 59.35 | 0
|  | 59.4 | 0
|  | 59.45 | 0
|  | 59.5 | 0
|  | 59.55 | 0
|  | 59.6 | 0
|  | 59.65 | 0
|  | 59.7 | 0
|  | 59.75 | 0
|  | 59.8 | 0
|  | 59.85 | 0
|  | 59.9 | 0
|  | 59.95 | 0
|  | 60 | 0
|  | 60.05 | 0
|  | 60.1 | 0
|  | 60.15 | 0
|  | 60.2 | 0
|  | 60.25 | 0
|  | 60.3 | 0
|  | 60.35 | 0
|  | 60.4 | 0
|  | 60.45 | 0
|  | 60.5 | 0
|  | 60.55 | 0
|  | 60.6 | 0
|  | 60.65 | 0
|  | 60.7 | 0
|  | 60.75 | 0
|  | 60.8 | 0
|  | 60.85 | 0
|  | 60.9 | 0
|  | 60.95 | 0
|  | 61 | 0
|  | 61.05 | 0
|  | 61.1 | 0
|  | 61.15 | 0
|  | 61.2 | 0
|  | 61.25 | 0
|  | 61.3 | 0
|  | 61.35 | 0
|  | 61.4 | 0
|  | 61.45 | 0
|  | 61.5 | 0
|  | 61.55 | 0
|  | 61.6 | 0
|  | 61.65 | 0
|  | 61.7 | 0
|  | 61.75 | 0
|  | 61.8 | 0
|  | 61.85 | 0
|  | 61.9 | 0
|  | 61.95 | 1
|  | 62 | 0
|  | 62.05 | 0
|  | 62.1 | 0
|  | 62.15 | 0
|  | 62.2 | 0
|  | 62.25 | 0
|  | 62.3 | 0
|  | 62.35 | 0
|  | 62.4 | 0
|  | 62.45 | 0
|  | 62.5 | 0
|  | 62.55 | 0
|  | 62.6 | 0
|  | 62.65 | 0
|  | 62.7 | 0
|  | 62.75 | 0
|  | 62.8 | 0
|  | 62.85 | 0
|  | 62.9 | 0
|  | 62.95 | 0
|  | 63 | 0
|  | 63.05 | 1
|  | 63.1 | 0
|  | 63.15 | 0
|  | 63.2 | 0
|  | 63.25 | 0
|  | 63.3 | 0
|  | 63.35 | 0
|  | 63.4 | 0
|  | 63.45 | 0
|  | 63.5 | 0
|  | 63.55 | 0
|  | 63.6 | 0
|  | 63.65 | 0
|  | 63.7 | 0
|  | 63.75 | 0
|  | 63.8 | 0
|  | 63.85 | 0
|  | 63.9 | 0
|  | 63.95 | 0
|  | 64 | 0
|  | 64.05 | 0
|  | 64.1 | 0
|  | 64.15 | 0
|  | 64.2 | 0
|  | 64.25 | 0
|  | 64.3 | 0
|  | 64.35 | 0
|  | 64.4 | 0
|  | 64.45 | 1
|  | 64.5 | 0
|  | 64.55 | 0
|  | 64.6 | 0
|  | 64.65 | 0
|  | 64.7 | 0
|  | 64.75 | 0
|  | 64.8 | 0
|  | 64.85 | 0
|  | 64.9 | 0
|  | 64.95 | 0
|  | 65 | 0
|  | 65.05 | 0
|  | 65.1 | 0
|  | 65.15 | 0
|  | 65.2 | 0
|  | 65.25 | 0
|  | 65.3 | 0
|  | 65.35 | 0
|  | 65.4 | 0
|  | 65.45 | 0
|  | 65.5 | 0
|  | 65.55 | 0
|  | 65.6 | 0
|  | 65.65 | 0
|  | 65.7 | 0
|  | 65.75 | 0
|  | 65.8 | 0
|  | 65.85 | 0
|  | 65.9 | 0
|  | 65.95 | 0
|  | 66 | 0
|  | 66.05 | 0
|  | 66.1 | 0
|  | 66.15 | 0
|  | 66.2 | 0
|  | 66.25 | 0
|  | 66.3 | 0
|  | 66.35 | 0
|  | 66.4 | 0
|  | 66.45 | 0
|  | 66.5 | 0
|  | 66.55 | 0
|  | 66.6 | 0
|  | 66.65 | 0
|  | 66.7 | 0
|  | 66.75 | 0
|  | 66.8 | 0
|  | 66.85 | 0
|  | 66.9 | 0
|  | 66.95 | 0
|  | 67 | 0
|  | 67.05 | 0
|  | 67.1 | 0
|  | 67.15 | 0
|  | 67.2 | 0
|  | 67.25 | 0
|  | 67.3 | 0
|  | 67.35 | 0
|  | 67.4 | 0
|  | 67.45 | 0
|  | 67.5 | 0
|  | 67.55 | 0
|  | 67.6 | 0
|  | 67.65 | 0
|  | 67.7 | 0
|  | 67.75 | 0
|  | 67.8 | 0
|  | 67.85 | 0
|  | 67.9 | 0
|  | 67.95 | 0
|  | 68 | 0
|  | 68.05 | 0
|  | 68.1 | 0
|  | 68.15 | 0
|  | 68.2 | 0
|  | 68.25 | 0
|  | 68.3 | 0
|  | 68.35 | 0
|  | 68.4 | 0
|  | 68.45 | 0
|  | 68.5 | 0
|  | 68.55 | 0
|  | 68.6 | 0
|  | 68.65 | 0
|  | 68.7 | 1
|  | 68.75 | 0
|  | 68.8 | 0
|  | 68.85 | 0
|  | 68.9 | 0
|  | 68.95 | 0
|  | 69 | 0
|  | 69.05 | 0
|  | 69.1 | 0
|  | 69.15 | 0
|  | 69.2 | 0
|  | 69.25 | 0
|  | 69.3 | 1
|  | 69.35 | 0
|  | 69.4 | 0
|  | 69.45 | 0
|  | 69.5 | 0
|  | 69.55 | 0
|  | 69.6 | 0
|  | 69.65 | 0
|  | 69.7 | 0
|  | 69.75 | 0
|  | 69.8 | 0
|  | 69.85 | 0
|  | 69.9 | 0
|  | 69.95 | 0
|  | 70 | 0
|  | 70.05 | 0
|  | 70.1 | 0
|  | 70.15 | 0
|  | 70.2 | 0
|  | 70.25 | 0
|  | 70.3 | 0
|  | 70.35 | 0
|  | 70.4 | 0
|  | 70.45 | 0
|  | 70.5 | 0
|  | 70.55 | 0
|  | 70.6 | 0
|  | 70.65 | 0
|  | 70.7 | 0
|  | 70.75 | 0
|  | 70.8 | 0
|  | 70.85 | 0
|  | 70.9 | 0
|  | 70.95 | 0
|  | 71 | 0
|  | 71.05 | 0
|  | 71.1 | 0
|  | 71.15 | 0
|  | 71.2 | 0
|  | 71.25 | 0
|  | 71.3 | 0
|  | 71.35 | 0
|  | 71.4 | 0
|  | 71.45 | 0
|  | 71.5 | 0
|  | 71.55 | 0
|  | 71.6 | 0
|  | 71.65 | 0
|  | 71.7 | 0
|  | 71.75 | 0
|  | 71.8 | 0
|  | 71.85 | 0
|  | 71.9 | 0
|  | 71.95 | 0
|  | 72 | 0
|  | 72.05 | 0
|  | 72.1 | 0
|  | 72.15 | 0
|  | 72.2 | 0
|  | 72.25 | 0
|  | 72.3 | 0
|  | 72.35 | 0
|  | 72.4 | 0
|  | 72.45 | 0
|  | 72.5 | 0
|  | 72.55 | 0
|  | 72.6 | 0
|  | 72.65 | 0
|  | 72.7 | 0
|  | 72.75 | 0
|  | 72.8 | 0
|  | 72.85 | 1
|  | 72.9 | 0
|  | 72.95 | 0
|  | 73 | 0
|  | 73.05 | 0
|  | 73.1 | 0
|  | 73.15 | 0
|  | 73.2 | 0
|  | 73.25 | 0
|  | 73.3 | 0
|  | 73.35 | 0
|  | 73.4 | 0
|  | 73.45 | 0
|  | 73.5 | 0
|  | 73.55 | 0
|  | 73.6 | 0
|  | 73.65 | 0
|  | 73.7 | 0
|  | 73.75 | 0
|  | 73.8 | 0
|  | 73.85 | 0
|  | 73.9 | 0
|  | 73.95 | 0
|  | 74 | 0
|  | 74.05 | 0
|  | 74.1 | 0
|  | 74.15 | 0
|  | 74.2 | 0
|  | 74.25 | 0
|  | 74.3 | 1
|  | 74.35 | 0
|  | 74.4 | 0
|  | 74.45 | 0
|  | 74.5 | 0
|  | 74.55 | 0
|  | 74.6 | 0
|  | 74.65 | 0
|  | 74.7 | 0
|  | 74.75 | 0
|  | 74.8 | 0
|  | 74.85 | 0
|  | 74.9 | 0
|  | 74.95 | 0
|  | 75 | 0
|  | 75.05 | 0
|  | 75.1 | 0
|  | 75.15 | 0
|  | 75.2 | 0
|  | 75.25 | 0
|  | 75.3 | 0
|  | 75.35 | 0
|  | 75.4 | 0
|  | 75.45 | 0
|  | 75.5 | 0
|  | 75.55 | 0
|  | 75.6 | 0
|  | 75.65 | 0
|  | 75.7 | 0
|  | 75.75 | 0
|  | 75.8 | 0
|  | 75.85 | 0
|  | 75.9 | 1
|  | 75.95 | 0
|  | 76 | 0
|  | 76.05 | 0
|  | 76.1 | 0
|  | 76.15 | 0
|  | 76.2 | 0
|  | 76.25 | 0
|  | 76.3 | 0
|  | 76.35 | 0
|  | 76.4 | 0
|  | 76.45 | 0
|  | 76.5 | 0
|  | 76.55 | 0
|  | 76.6 | 0
|  | 76.65 | 0
|  | 76.7 | 0
|  | 76.75 | 0
|  | 76.8 | 0
|  | 76.85 | 0
|  | 76.9 | 0
|  | 76.95 | 0
|  | 77 | 0
|  | 77.05 | 0
|  | 77.1 | 0
|  | 77.15 | 0
|  | 77.2 | 0
|  | 77.25 | 0
|  | 77.3 | 0
|  | 77.35 | 0
|  | 77.4 | 0
|  | 77.45 | 0
|  | 77.5 | 0
|  | 77.55 | 0
|  | 77.6 | 0
|  | 77.65 | 0
|  | 77.7 | 0
|  | 77.75 | 0
|  | 77.8 | 0
|  | 77.85 | 0
|  | 77.9 | 0
|  | 77.95 | 0
|  | 78 | 0
|  | 78.05 | 0
|  | 78.1 | 0
|  | 78.15 | 0
|  | 78.2 | 0
|  | 78.25 | 0
|  | 78.3 | 0
|  | 78.35 | 0
|  | 78.4 | 0
|  | 78.45 | 0
|  | 78.5 | 0
|  | 78.55 | 0
|  | 78.6 | 0
|  | 78.65 | 0
|  | 78.7 | 0
|  | 78.75 | 0
|  | 78.8 | 0
|  | 78.85 | 0
|  | 78.9 | 0
|  | 78.95 | 0
|  | 79 | 0
|  | 79.05 | 0
|  | 79.1 | 0
|  | 79.15 | 0
|  | 79.2 | 0
|  | 79.25 | 0
|  | 79.3 | 0
|  | 79.35 | 0
|  | 79.4 | 0
|  | 79.45 | 0
|  | 79.5 | 0
|  | 79.55 | 0
|  | 79.6 | 0
|  | 79.65 | 0
|  | 79.7 | 0
|  | 79.75 | 0
|  | 79.8 | 0
|  | 79.85 | 0
|  | 79.9 | 0
|  | 79.95 | 0
|  | 80 | 0
|  | 80.05 | 0
|  | 80.1 | 0
|  | 80.15 | 0
|  | 80.2 | 0
|  | 80.25 | 0
|  | 80.3 | 0
|  | 80.35 | 0
|  | 80.4 | 0
|  | 80.45 | 0
|  | 80.5 | 0
|  | 80.55 | 0
|  | 80.6 | 0
|  | 80.65 | 0
|  | 80.7 | 0
|  | 80.75 | 0
|  | 80.8 | 0
|  | 80.85 | 0
|  | 80.9 | 0
|  | 80.95 | 0
|  | 81 | 0
|  | 81.05 | 0
|  | 81.1 | 0
|  | 81.15 | 0
|  | 81.2 | 0
|  | 81.25 | 0
|  | 81.3 | 0
|  | 81.35 | 0
|  | 81.4 | 0
|  | 81.45 | 0
|  | 81.5 | 0
|  | 81.55 | 0
|  | 81.6 | 0
|  | 81.65 | 0
|  | 81.7 | 0
|  | 81.75 | 0
|  | 81.8 | 0
|  | 81.85 | 0
|  | 81.9 | 0
|  | 81.95 | 0
|  | 82 | 0
|  | 82.05 | 0
|  | 82.1 | 0
|  | 82.15 | 0
|  | 82.2 | 0
|  | 82.25 | 0
|  | 82.3 | 0
|  | 82.35 | 0
|  | 82.4 | 0
|  | 82.45 | 0
|  | 82.5 | 0
|  | 82.55 | 0
|  | 82.6 | 0
|  | 82.65 | 0
|  | 82.7 | 0
|  | 82.75 | 0
|  | 82.8 | 0
|  | 82.85 | 0
|  | 82.9 | 0
|  | 82.95 | 0
|  | 83 | 0
|  | 83.05 | 0
|  | 83.1 | 0
|  | 83.15 | 0
|  | 83.2 | 0
|  | 83.25 | 0
|  | 83.3 | 0
|  | 83.35 | 1
|  | 83.4 | 0
|  | 83.45 | 0
|  | 83.5 | 0
|  | 83.55 | 0
|  | 83.6 | 0
|  | 83.65 | 0
|  | 83.7 | 0
|  | 83.75 | 0
|  | 83.8 | 0
|  | 83.85 | 0
|  | 83.9 | 0
|  | 83.95 | 0
|  | 84 | 0
|  | 84.05 | 0
|  | 84.1 | 0
|  | 84.15 | 0
|  | 84.2 | 0
|  | 84.25 | 0
|  | 84.3 | 0
|  | 84.35 | 0
|  | 84.4 | 0
|  | 84.45 | 0
|  | 84.5 | 0
|  | 84.55 | 0
|  | 84.6 | 0
|  | 84.65 | 0
|  | 84.7 | 0
|  | 84.75 | 0
|  | 84.8 | 0
|  | 84.85 | 0
|  | 84.9 | 0
|  | 84.95 | 0
|  | 85 | 0
|  | 85.05 | 0
|  | 85.1 | 0
|  | 85.15 | 0
|  | 85.2 | 0
|  | 85.25 | 0
|  | 85.3 | 0
|  | 85.35 | 0
|  | 85.4 | 0
|  | 85.45 | 0
|  | 85.5 | 0
|  | 85.55 | 0
|  | 85.6 | 0
|  | 85.65 | 0
|  | 85.7 | 0
|  | 85.75 | 0
|  | 85.8 | 0
|  | 85.85 | 0
|  | 85.9 | 0
|  | 85.95 | 0
|  | 86 | 0
|  | 86.05 | 0
|  | 86.1 | 0
|  | 86.15 | 0
|  | 86.2 | 0
|  | 86.25 | 0
|  | 86.3 | 0
|  | 86.35 | 0
|  | 86.4 | 0
|  | 86.45 | 0
|  | 86.5 | 0
|  | 86.55 | 0
|  | 86.6 | 0
|  | 86.65 | 0
|  | 86.7 | 0
|  | 86.75 | 0
|  | 86.8 | 0
|  | 86.85 | 0
|  | 86.9 | 0
|  | 86.95 | 0
|  | 87 | 0
|  | 87.05 | 0
|  | 87.1 | 0
|  | 87.15 | 0
|  | 87.2 | 0
|  | 87.25 | 0
|  | 87.3 | 0
|  | 87.35 | 0
|  | 87.4 | 0
|  | 87.45 | 0
|  | 87.5 | 0
|  | 87.55 | 0
|  | 87.6 | 0
|  | 87.65 | 0
|  | 87.7 | 0
|  | 87.75 | 0
|  | 87.8 | 0
|  | 87.85 | 0
|  | 87.9 | 0
|  | 87.95 | 0
|  | 88 | 0
|  | 88.05 | 0
|  | 88.1 | 0
|  | 88.15 | 0
|  | 88.2 | 0
|  | 88.25 | 0
|  | 88.3 | 0
|  | 88.35 | 0
|  | 88.4 | 0
|  | 88.45 | 0
|  | 88.5 | 0
|  | 88.55 | 0
|  | 88.6 | 0
|  | 88.65 | 0
|  | 88.7 | 0
|  | 88.75 | 0
|  | 88.8 | 0
|  | 88.85 | 0
|  | 88.9 | 0
|  | 88.95 | 0
|  | 89 | 0
|  | 89.05 | 0
|  | 89.1 | 0
|  | 89.15 | 0
|  | 89.2 | 0
|  | 89.25 | 0
|  | 89.3 | 0
|  | 89.35 | 0
|  | 89.4 | 0
|  | 89.45 | 0
|  | 89.5 | 0
|  | 89.55 | 0
|  | 89.6 | 0
|  | 89.65 | 0
|  | 89.7 | 0
|  | 89.75 | 0
|  | 89.8 | 0
|  | 89.85 | 0
|  | 89.9 | 0
|  | 89.95 | 0
|  | 90 | 0
|  | 90.05 | 0
|  | 90.1 | 0
|  | 90.15 | 0
|  | 90.2 | 0
|  | 90.25 | 0
|  | 90.3 | 0
|  | 90.35 | 0
|  | 90.4 | 0
|  | 90.45 | 0
|  | 90.5 | 0
|  | 90.55 | 0
|  | 90.6 | 0
|  | 90.65 | 0
|  | 90.7 | 0
|  | 90.75 | 0
|  | 90.8 | 0
|  | 90.85 | 0
|  | 90.9 | 0
|  | 90.95 | 0
|  | 91 | 0
|  | 91.05 | 0
|  | 91.1 | 0
|  | 91.15 | 0
|  | 91.2 | 0
|  | 91.25 | 0
|  | 91.3 | 0
|  | 91.35 | 0
|  | 91.4 | 0
|  | 91.45 | 0
|  | 91.5 | 0
|  | 91.55 | 0
|  | 91.6 | 0
|  | 91.65 | 0
|  | 91.7 | 0
|  | 91.75 | 0
|  | 91.8 | 0
|  | 91.85 | 0
|  | 91.9 | 0
|  | 91.95 | 0
|  | 92 | 0
|  | 92.05 | 0
|  | 92.1 | 0
|  | 92.15 | 0
|  | 92.2 | 0
|  | 92.25 | 0
|  | 92.3 | 0
|  | 92.35 | 0
|  | 92.4 | 0
|  | 92.45 | 0
|  | 92.5 | 0
|  | 92.55 | 0
|  | 92.6 | 0
|  | 92.65 | 0
|  | 92.7 | 0
|  | 92.75 | 0
|  | 92.8 | 0
|  | 92.85 | 0
|  | 92.9 | 0
|  | 92.95 | 0
|  | 93 | 0
|  | 93.05 | 0
|  | 93.1 | 0
|  | 93.15 | 0
|  | 93.2 | 0
|  | 93.25 | 0
|  | 93.3 | 0
|  | 93.35 | 0
|  | 93.4 | 0
|  | 93.45 | 0
|  | 93.5 | 0
|  | 93.55 | 0
|  | 93.6 | 0
|  | 93.65 | 0
|  | 93.7 | 0
|  | 93.75 | 0
|  | 93.8 | 0
|  | 93.85 | 0
|  | 93.9 | 0
|  | 93.95 | 0
|  | 94 | 0
|  | 94.05 | 0
|  | 94.1 | 0
|  | 94.15 | 0
|  | 94.2 | 0
|  | 94.25 | 0
|  | 94.3 | 0
|  | 94.35 | 0
|  | 94.4 | 0
|  | 94.45 | 1
|  | 94.5 | 0
|  | 94.55 | 0
|  | 94.6 | 0
|  | 94.65 | 0
|  | 94.7 | 0
|  | 94.75 | 0
|  | 94.8 | 0
|  | 94.85 | 0
|  | 94.9 | 0
|  | 94.95 | 0
|  | 95 | 0
|  | 95.05 | 0
|  | 95.1 | 0
|  | 95.15 | 0
|  | 95.2 | 0
|  | 95.25 | 0
|  | 95.3 | 0
|  | 95.35 | 0
|  | 95.4 | 0
|  | 95.45 | 0
|  | 95.5 | 0
|  | 95.55 | 0
|  | 95.6 | 0
|  | 95.65 | 0
|  | 95.7 | 0
|  | 95.75 | 0
|  | 95.8 | 0
|  | 95.85 | 0
|  | 95.9 | 0
|  | 95.95 | 0
|  | 96 | 0
|  | 96.05 | 0
|  | 96.1 | 0
|  | 96.15 | 0
|  | 96.2 | 0
|  | 96.25 | 0
|  | 96.3 | 0
|  | 96.35 | 0
|  | 96.4 | 0
|  | 96.45 | 0
|  | 96.5 | 0
|  | 96.55 | 1
|  | 96.6 | 0
|  | 96.65 | 0
|  | 96.7 | 0
|  | 96.75 | 0
|  | 96.8 | 0
|  | 96.85 | 0
|  | 96.9 | 0
|  | 96.95 | 0
|  | 97 | 0
|  | 97.05 | 0
|  | 97.1 | 0
|  | 97.15 | 0
|  | 97.2 | 0
|  | 97.25 | 0
|  | 97.3 | 0
|  | 97.35 | 0
|  | 97.4 | 0
|  | 97.45 | 0
|  | 97.5 | 0
|  | 97.55 | 0
|  | 97.6 | 0
|  | 97.65 | 0
|  | 97.7 | 0
|  | 97.75 | 0
|  | 97.8 | 0
|  | 97.85 | 0
|  | 97.9 | 0
|  | 97.95 | 0
|  | 98 | 0
|  | 98.05 | 0
|  | 98.1 | 0
|  | 98.15 | 0
|  | 98.2 | 0
|  | 98.25 | 0
|  | 98.3 | 0
|  | 98.35 | 1
|  | 98.4 | 0
|  | 98.45 | 0
|  | 98.5 | 0
|  | 98.55 | 0
|  | 98.6 | 0
|  | 98.65 | 0
|  | 98.7 | 0
|  | 98.75 | 0
|  | 98.8 | 0
|  | 98.85 | 0
|  | 98.9 | 0
|  | 98.95 | 0
|  | 99 | 0
|  | 99.05 | 0
|  | 99.1 | 0
|  | 99.15 | 0
|  | 99.2 | 0
|  | 99.25 | 0
|  | 99.3 | 0
|  | 99.35 | 0
|  | 99.4 | 0
|  | 99.45 | 0
|  | 99.5 | 0
|  | 99.55 | 0
|  | 99.6 | 0
|  | 99.65 | 0
|  | 99.7 | 0
|  | 99.75 | 0
|  | 99.8 | 0
|  | 99.85 | 0
|  | 99.9 | 0
|  | 99.95 | 0
|  | 100 | 0
|  | 100.05 | 0
|  | 100.1 | 0
|  | 100.15 | 0
|  | 100.2 | 0
|  | 100.25 | 0
|  | 100.3 | 0
|  | 100.35 | 0
|  | 100.4 | 0
|  | 100.45 | 0
|  | 100.5 | 0
|  | 100.55 | 0
|  | 100.6 | 0
|  | 100.65 | 0
|  | 100.7 | 0
|  | 100.75 | 0
|  | 100.8 | 0
|  | 100.85 | 0
|  | 100.9 | 0
|  | 100.95 | 0
|  | 101 | 0
|  | 101.05 | 0
|  | 101.1 | 0
|  | 101.15 | 0
|  | 101.2 | 0
|  | 101.25 | 0
|  | 101.3 | 0
|  | 101.35 | 0
|  | 101.4 | 0
|  | 101.45 | 0
|  | 101.5 | 0
|  | 101.55 | 0
|  | 101.6 | 0
|  | 101.65 | 0
|  | 101.7 | 0
|  | 101.75 | 0
|  | 101.8 | 0
|  | 101.85 | 0
|  | 101.9 | 0
|  | 101.95 | 0
|  | 102 | 0
|  | 102.05 | 0
|  | 102.1 | 0
|  | 102.15 | 0
|  | 102.2 | 0
|  | 102.25 | 0
|  | 102.3 | 0
|  | 102.35 | 0
|  | 102.4 | 0
|  | 102.45 | 0
|  | 102.5 | 0
|  | 102.55 | 0
|  | 102.6 | 0
|  | 102.65 | 0
|  | 102.7 | 0
|  | 102.75 | 0
|  | 102.8 | 0
|  | 102.85 | 0
|  | 102.9 | 0
|  | 102.95 | 0
|  | 103 | 0
|  | 103.05 | 0
|  | 103.1 | 0
|  | 103.15 | 0
|  | 103.2 | 0
|  | 103.25 | 0
|  | 103.3 | 0
|  | 103.35 | 0
|  | 103.4 | 0
|  | 103.45 | 0
|  | 103.5 | 0
|  | 103.55 | 0
|  | 103.6 | 0
|  | 103.65 | 0
|  | 103.7 | 0
|  | 103.75 | 0
|  | 103.8 | 0
|  | 103.85 | 0
|  | 103.9 | 0
|  | 103.95 | 0
|  | 104 | 0
|  | 104.05 | 0
|  | 104.1 | 0
|  | 104.15 | 0
|  | 104.2 | 0
|  | 104.25 | 0
|  | 104.3 | 0
|  | 104.35 | 0
|  | 104.4 | 0
|  | 104.45 | 0
|  | 104.5 | 0
|  | 104.55 | 0
|  | 104.6 | 0
|  | 104.65 | 0
|  | 104.7 | 0
|  | 104.75 | 0
|  | 104.8 | 0
|  | 104.85 | 0
|  | 104.9 | 0
|  | 104.95 | 0
|  | 105 | 0
|  | 105.05 | 1
|  | 105.1 | 0
|  | 105.15 | 1
|  | 105.2 | 0
|  | 105.25 | 0
|  | 105.3 | 0
|  | 105.35 | 0
|  | 105.4 | 0
|  | 105.45 | 0
|  | 105.5 | 0
|  | 105.55 | 0
|  | 105.6 | 0
|  | 105.65 | 0
|  | 105.7 | 0
|  | 105.75 | 0
|  | 105.8 | 0
|  | 105.85 | 0
|  | 105.9 | 0
|  | 105.95 | 0
|  | 106 | 0
|  | 106.05 | 0
|  | 106.1 | 0
|  | 106.15 | 0
|  | 106.2 | 0
|  | 106.25 | 0
|  | 106.3 | 0
|  | 106.35 | 0
|  | 106.4 | 0
|  | 106.45 | 0
|  | 106.5 | 0
|  | 106.55 | 0
|  | 106.6 | 0
|  | 106.65 | 0
|  | 106.7 | 0
|  | 106.75 | 0
|  | 106.8 | 0
|  | 106.85 | 0
|  | 106.9 | 0
|  | 106.95 | 0
|  | 107 | 0
|  | 107.05 | 0
|  | 107.1 | 0
|  | 107.15 | 0
|  | 107.2 | 0
|  | 107.25 | 0
|  | 107.3 | 0
|  | 107.35 | 0
|  | 107.4 | 0
|  | 107.45 | 0
|  | 107.5 | 0
|  | 107.55 | 0
|  | 107.6 | 0
|  | 107.65 | 0
|  | 107.7 | 0
|  | 107.75 | 0
|  | 107.8 | 0
|  | 107.85 | 0
|  | 107.9 | 0
|  | 107.95 | 0
|  | 108 | 0
|  | 108.05 | 0
|  | 108.1 | 0
|  | 108.15 | 0
|  | 108.2 | 0
|  | 108.25 | 0
|  | 108.3 | 0
|  | 108.35 | 0
|  | 108.4 | 0
|  | 108.45 | 0
|  | 108.5 | 0
|  | 108.55 | 0
|  | 108.6 | 0
|  | 108.65 | 0
|  | 108.7 | 0
|  | 108.75 | 0
|  | 108.8 | 0
|  | 108.85 | 0
|  | 108.9 | 0
|  | 108.95 | 0
|  | 109 | 0
|  | 109.05 | 0
|  | 109.1 | 0
|  | 109.15 | 0
|  | 109.2 | 0
|  | 109.25 | 0
|  | 109.3 | 0
|  | 109.35 | 0
|  | 109.4 | 0
|  | 109.45 | 0
|  | 109.5 | 0
|  | 109.55 | 0
|  | 109.6 | 0
|  | 109.65 | 0
|  | 109.7 | 0
|  | 109.75 | 0
|  | 109.8 | 0
|  | 109.85 | 0
|  | 109.9 | 0
|  | 109.95 | 0
|  | 110 | 0
|  | 110.05 | 0
|  | 110.1 | 0
|  | 110.15 | 0
|  | 110.2 | 0
|  | 110.25 | 0
|  | 110.3 | 0
|  | 110.35 | 0
|  | 110.4 | 0
|  | 110.45 | 0
|  | 110.5 | 0
|  | 110.55 | 0
|  | 110.6 | 0
|  | 110.65 | 0
|  | 110.7 | 0
|  | 110.75 | 0
|  | 110.8 | 0
|  | 110.85 | 0
|  | 110.9 | 0
|  | 110.95 | 0
|  | 111 | 0
|  | 111.05 | 0
|  | 111.1 | 0
|  | 111.15 | 0
|  | 111.2 | 0
|  | 111.25 | 0
|  | 111.3 | 0
|  | 111.35 | 0
|  | 111.4 | 0
|  | 111.45 | 0
|  | 111.5 | 0
|  | 111.55 | 0
|  | 111.6 | 0
|  | 111.65 | 0
|  | 111.7 | 0
|  | 111.75 | 0
|  | 111.8 | 0
|  | 111.85 | 0
|  | 111.9 | 0
|  | 111.95 | 0
|  | 112 | 0
|  | 112.05 | 0
|  | 112.1 | 0
|  | 112.15 | 0
|  | 112.2 | 0
|  | 112.25 | 0
|  | 112.3 | 0
|  | 112.35 | 0
|  | 112.4 | 0
|  | 112.45 | 0
|  | 112.5 | 0
|  | 112.55 | 0
|  | 112.6 | 0
|  | 112.65 | 0
|  | 112.7 | 0
|  | 112.75 | 0
|  | 112.8 | 0
|  | 112.85 | 0
|  | 112.9 | 0
|  | 112.95 | 0
|  | 113 | 0
|  | 113.05 | 0
|  | 113.1 | 0
|  | 113.15 | 0
|  | 113.2 | 0
|  | 113.25 | 0
|  | 113.3 | 0
|  | 113.35 | 0
|  | 113.4 | 0
|  | 113.45 | 0
|  | 113.5 | 0
|  | 113.55 | 0
|  | 113.6 | 0
|  | 113.65 | 0
|  | 113.7 | 0
|  | 113.75 | 0
|  | 113.8 | 0
|  | 113.85 | 0
|  | 113.9 | 0
|  | 113.95 | 0
|  | 114 | 0
|  | 114.05 | 0
|  | 114.1 | 0
|  | 114.15 | 0
|  | 114.2 | 0
|  | 114.25 | 0
|  | 114.3 | 0
|  | 114.35 | 0
|  | 114.4 | 0
|  | 114.45 | 0
|  | 114.5 | 0
|  | 114.55 | 0
|  | 114.6 | 0
|  | 114.65 | 0
|  | 114.7 | 0
|  | 114.75 | 0
|  | 114.8 | 0
|  | 114.85 | 0
|  | 114.9 | 0
|  | 114.95 | 0
|  | 115 | 0
|  | 115.05 | 0
|  | 115.1 | 0
|  | 115.15 | 0
|  | 115.2 | 0
|  | 115.25 | 0
|  | 115.3 | 0
|  | 115.35 | 0
|  | 115.4 | 0
|  | 115.45 | 0
|  | 115.5 | 0
|  | 115.55 | 0
|  | 115.6 | 0
|  | 115.65 | 0
|  | 115.7 | 0
|  | 115.75 | 0
|  | 115.8 | 0
|  | 115.85 | 0
|  | 115.9 | 0
|  | 115.95 | 0
|  | 116 | 0
|  | 116.05 | 0
|  | 116.1 | 0
|  | 116.15 | 0
|  | 116.2 | 0
|  | 116.25 | 0
|  | 116.3 | 0
|  | 116.35 | 0
|  | 116.4 | 0
|  | 116.45 | 0
|  | 116.5 | 0
|  | 116.55 | 0
|  | 116.6 | 0
|  | 116.65 | 0
|  | 116.7 | 0
|  | 116.75 | 0
|  | 116.8 | 0
|  | 116.85 | 0
|  | 116.9 | 0
|  | 116.95 | 0
|  | 117 | 0
|  | 117.05 | 0
|  | 117.1 | 0
|  | 117.15 | 0
|  | 117.2 | 0
|  | 117.25 | 0
|  | 117.3 | 0
|  | 117.35 | 0
|  | 117.4 | 0
|  | 117.45 | 0
|  | 117.5 | 0
|  | 117.55 | 0
|  | 117.6 | 0
|  | 117.65 | 0
|  | 117.7 | 0
|  | 117.75 | 0
|  | 117.8 | 0
|  | 117.85 | 0
|  | 117.9 | 0
|  | 117.95 | 0
|  | 118 | 0
|  | 118.05 | 0
|  | 118.1 | 0
|  | 118.15 | 0
|  | 118.2 | 0
|  | 118.25 | 0
|  | 118.3 | 0
|  | 118.35 | 0
|  | 118.4 | 0
|  | 118.45 | 0
|  | 118.5 | 0
|  | 118.55 | 0
|  | 118.6 | 0
|  | 118.65 | 0
|  | 118.7 | 0
|  | 118.75 | 0
|  | 118.8 | 0
|  | 118.85 | 0
|  | 118.9 | 0
|  | 118.95 | 0
|  | 119 | 0
|  | 119.05 | 0
|  | 119.1 | 0
|  | 119.15 | 0
|  | 119.2 | 0
|  | 119.25 | 0
|  | 119.3 | 0
|  | 119.35 | 0
|  | 119.4 | 0
|  | 119.45 | 0
|  | 119.5 | 0
|  | 119.55 | 0
|  | 119.6 | 0
|  | 119.65 | 0
|  | 119.7 | 0
|  | 119.75 | 0
|  | 119.8 | 0
|  | 119.85 | 0
|  | 119.9 | 0
|  | 119.95 | 0
|  | 120 | 0
|  | 120.05 | 0
|  | 120.1 | 0
|  | 120.15 | 0
|  | 120.2 | 0
|  | 120.25 | 0
|  | 120.3 | 0
|  | 120.35 | 0
|  | 120.4 | 0
|  | 120.45 | 0
|  | 120.5 | 0
|  | 120.55 | 0
|  | 120.6 | 0
|  | 120.65 | 0
|  | 120.7 | 0
|  | 120.75 | 0
|  | 120.8 | 0
|  | 120.85 | 0
|  | 120.9 | 0
|  | 120.95 | 0
|  | 121 | 0
|  | 121.05 | 0
|  | 121.1 | 0
|  | 121.15 | 0
|  | 121.2 | 0
|  | 121.25 | 0
|  | 121.3 | 0
|  | 121.35 | 0
|  | 121.4 | 0
|  | 121.45 | 0
|  | 121.5 | 0
|  | 121.55 | 0
|  | 121.6 | 0
|  | 121.65 | 0
|  | 121.7 | 0
|  | 121.75 | 0
|  | 121.8 | 0
|  | 121.85 | 0
|  | 121.9 | 0
|  | 121.95 | 0
|  | 122 | 0
|  | 122.05 | 0
|  | 122.1 | 0
|  | 122.15 | 0
|  | 122.2 | 0
|  | 122.25 | 0
|  | 122.3 | 0
|  | 122.35 | 0
|  | 122.4 | 0
|  | 122.45 | 0
|  | 122.5 | 0
|  | 122.55 | 0
|  | 122.6 | 0
|  | 122.65 | 0
|  | 122.7 | 0
|  | 122.75 | 0
|  | 122.8 | 0
|  | 122.85 | 0
|  | 122.9 | 0
|  | 122.95 | 0
|  | 123 | 0
|  | 123.05 | 0
|  | 123.1 | 0
|  | 123.15 | 0
|  | 123.2 | 0
|  | 123.25 | 0
|  | 123.3 | 0
|  | 123.35 | 0
|  | 123.4 | 0
|  | 123.45 | 0
|  | 123.5 | 0
|  | 123.55 | 0
|  | 123.6 | 0
|  | 123.65 | 0
|  | 123.7 | 0
|  | 123.75 | 0
|  | 123.8 | 0
|  | 123.85 | 0
|  | 123.9 | 0
|  | 123.95 | 0
|  | 124 | 0
|  | 124.05 | 0
|  | 124.1 | 0
|  | 124.15 | 0
|  | 124.2 | 0
|  | 124.25 | 0
|  | 124.3 | 0
|  | 124.35 | 0
|  | 124.4 | 0
|  | 124.45 | 0
|  | 124.5 | 0
|  | 124.55 | 0
|  | 124.6 | 0
|  | 124.65 | 0
|  | 124.7 | 0
|  | 124.75 | 0
|  | 124.8 | 0
|  | 124.85 | 0
|  | 124.9 | 0
|  | 124.95 | 0
|  | 125 | 0
|  | 125.05 | 0
|  | 125.1 | 0
|  | 125.15 | 0
|  | 125.2 | 0
|  | 125.25 | 0
|  | 125.3 | 0
|  | 125.35 | 0
|  | 125.4 | 0
|  | 125.45 | 0
|  | 125.5 | 0
|  | 125.55 | 0
|  | 125.6 | 0
|  | 125.65 | 0
|  | 125.7 | 0
|  | 125.75 | 0
|  | 125.8 | 0
|  | 125.85 | 0
|  | 125.9 | 0
|  | 125.95 | 0
|  | 126 | 0
|  | 126.05 | 0
|  | 126.1 | 0
|  | 126.15 | 0
|  | 126.2 | 0
|  | 126.25 | 0
|  | 126.3 | 0
|  | 126.35 | 0
|  | 126.4 | 0
|  | 126.45 | 0
|  | 126.5 | 0
|  | 126.55 | 0
|  | 126.6 | 0
|  | 126.65 | 0
|  | 126.7 | 0
|  | 126.75 | 0
|  | 126.8 | 0
|  | 126.85 | 0
|  | 126.9 | 0
|  | 126.95 | 0
|  | 127 | 0
|  | 127.05 | 0
|  | 127.1 | 0
|  | 127.15 | 0
|  | 127.2 | 0
|  | 127.25 | 0
|  | 127.3 | 0
|  | 127.35 | 0
|  | 127.4 | 0
|  | 127.45 | 0
|  | 127.5 | 0
|  | 127.55 | 0
|  | 127.6 | 0
|  | 127.65 | 0
|  | 127.7 | 0
|  | 127.75 | 0
|  | 127.8 | 0
|  | 127.85 | 0
|  | 127.9 | 0
|  | 127.95 | 0
|  | 128 | 0
|  | 128.05 | 0
|  | 128.1 | 0
|  | 128.15 | 0
|  | 128.2 | 0
|  | 128.25 | 0
|  | 128.3 | 0
|  | 128.35 | 0
|  | 128.4 | 0
|  | 128.45 | 0
|  | 128.5 | 0
|  | 128.55 | 0
|  | 128.6 | 0
|  | 128.65 | 0
|  | 128.7 | 0
|  | 128.75 | 0
|  | 128.8 | 0
|  | 128.85 | 0
|  | 128.9 | 0
|  | 128.95 | 0
|  | 129 | 0
|  | 129.05 | 0
|  | 129.1 | 0
|  | 129.15 | 0
|  | 129.2 | 0
|  | 129.25 | 0
|  | 129.3 | 0
|  | 129.35 | 0
|  | 129.4 | 0
|  | 129.45 | 0
|  | 129.5 | 0
|  | 129.55 | 0
|  | 129.6 | 0
|  | 129.65 | 0
|  | 129.7 | 0
|  | 129.75 | 0
|  | 129.8 | 0
|  | 129.85 | 0
|  | 129.9 | 0
|  | 129.95 | 0
|  | 130 | 0
|  | 130.05 | 0
|  | 130.1 | 0
|  | 130.15 | 0
|  | 130.2 | 0
|  | 130.25 | 0
|  | 130.3 | 0
|  | 130.35 | 0
|  | 130.4 | 0
|  | 130.45 | 0
|  | 130.5 | 0
|  | 130.55 | 0
|  | 130.6 | 0
|  | 130.65 | 0
|  | 130.7 | 0
|  | 130.75 | 0
|  | 130.8 | 0
|  | 130.85 | 0
|  | 130.9 | 0
|  | 130.95 | 0
|  | 131 | 0
|  | 131.05 | 0
|  | 131.1 | 0
|  | 131.15 | 0
|  | 131.2 | 0
|  | 131.25 | 0
|  | 131.3 | 0
|  | 131.35 | 0
|  | 131.4 | 0
|  | 131.45 | 0
|  | 131.5 | 0
|  | 131.55 | 0
|  | 131.6 | 0
|  | 131.65 | 0
|  | 131.7 | 0
|  | 131.75 | 0
|  | 131.8 | 0
|  | 131.85 | 0
|  | 131.9 | 0
|  | 131.95 | 0
|  | 132 | 0
|  | 132.05 | 0
|  | 132.1 | 0
|  | 132.15 | 0
|  | 132.2 | 0
|  | 132.25 | 0
|  | 132.3 | 0
|  | 132.35 | 0
|  | 132.4 | 0
|  | 132.45 | 0
|  | 132.5 | 0
|  | 132.55 | 0
|  | 132.6 | 0
|  | 132.65 | 0
|  | 132.7 | 0
|  | 132.75 | 0
|  | 132.8 | 0
|  | 132.85 | 0
|  | 132.9 | 0
|  | 132.95 | 0
|  | 133 | 0
|  | 133.05 | 0
|  | 133.1 | 0
|  | 133.15 | 0
|  | 133.2 | 0
|  | 133.25 | 0
|  | 133.3 | 0
|  | 133.35 | 0
|  | 133.4 | 0
|  | 133.45 | 0
|  | 133.5 | 0
|  | 133.55 | 0
|  | 133.6 | 0
|  | 133.65 | 0
|  | 133.7 | 0
|  | 133.75 | 0
|  | 133.8 | 0
|  | 133.85 | 0
|  | 133.9 | 0
|  | 133.95 | 0
|  | 134 | 0
|  | 134.05 | 0
|  | 134.1 | 0
|  | 134.15 | 0
|  | 134.2 | 0
|  | 134.25 | 0
|  | 134.3 | 0
|  | 134.35 | 0
|  | 134.4 | 0
|  | 134.45 | 0
|  | 134.5 | 0
|  | 134.55 | 0
|  | 134.6 | 0
|  | 134.65 | 0
|  | 134.7 | 0
|  | 134.75 | 0
|  | 134.8 | 0
|  | 134.85 | 0
|  | 134.9 | 0
|  | 134.95 | 0
|  | 135 | 0
|  | 135.05 | 0
|  | 135.1 | 0
|  | 135.15 | 1
|  | 135.2 | 0
|  | 135.25 | 0
|  | 135.3 | 0
|  | 135.35 | 0
|  | 135.4 | 0
|  | 135.45 | 0
|  | 135.5 | 0
|  | 135.55 | 0
|  | 135.6 | 0
|  | 135.65 | 0
|  | 135.7 | 0
|  | 135.75 | 0
|  | 135.8 | 0
|  | 135.85 | 0
|  | 135.9 | 0
|  | 135.95 | 0
|  | 136 | 0
|  | 136.05 | 0
|  | 136.1 | 0
|  | 136.15 | 0
|  | 136.2 | 0
|  | 136.25 | 0
|  | 136.3 | 0
|  | 136.35 | 0
|  | 136.4 | 0
|  | 136.45 | 0
|  | 136.5 | 0
|  | 136.55 | 0
|  | 136.6 | 0
|  | 136.65 | 0
|  | 136.7 | 0
|  | 136.75 | 0
|  | 136.8 | 0
|  | 136.85 | 0
|  | 136.9 | 0
|  | 136.95 | 0
|  | 137 | 0
|  | 137.05 | 0
|  | 137.1 | 0
|  | 137.15 | 0
|  | 137.2 | 0
|  | 137.25 | 0
|  | 137.3 | 0
|  | 137.35 | 0
|  | 137.4 | 0
|  | 137.45 | 0
|  | 137.5 | 0
|  | 137.55 | 0
|  | 137.6 | 0
|  | 137.65 | 0
|  | 137.7 | 0
|  | 137.75 | 0
|  | 137.8 | 0
|  | 137.85 | 0
|  | 137.9 | 1
|  | 137.95 | 0
|  | 138 | 0
|  | 138.05 | 0
|  | 138.1 | 0
|  | 138.15 | 0
|  | 138.2 | 0
|  | 138.25 | 0
|  | 138.3 | 0
|  | 138.35 | 0
|  | 138.4 | 0
|  | 138.45 | 0
|  | 138.5 | 0
|  | 138.55 | 0
|  | 138.6 | 0
|  | 138.65 | 0
|  | 138.7 | 0
|  | 138.75 | 0
|  | 138.8 | 0
|  | 138.85 | 0
|  | 138.9 | 0
|  | 138.95 | 0
|  | 139 | 0
|  | 139.05 | 0
|  | 139.1 | 0
|  | 139.15 | 0
|  | 139.2 | 0
|  | 139.25 | 0
|  | 139.3 | 0
|  | 139.35 | 0
|  | 139.4 | 0
|  | 139.45 | 0
|  | 139.5 | 0
|  | 139.55 | 0
|  | 139.6 | 0
|  | 139.65 | 0
|  | 139.7 | 0
|  | 139.75 | 0
|  | 139.8 | 0
|  | 139.85 | 0
|  | 139.9 | 0
|  | 139.95 | 0
|  | 140 | 0
|  | 140.05 | 0
|  | 140.1 | 0
|  | 140.15 | 0
|  | 140.2 | 0
|  | 140.25 | 0
|  | 140.3 | 0
|  | 140.35 | 0
|  | 140.4 | 0
|  | 140.45 | 0
|  | 140.5 | 0
|  | 140.55 | 0
|  | 140.6 | 0
|  | 140.65 | 0
|  | 140.7 | 0
|  | 140.75 | 0
|  | 140.8 | 0
|  | 140.85 | 0
|  | 140.9 | 0
|  | 140.95 | 0
|  | 141 | 0
|  | 141.05 | 0
|  | 141.1 | 0
|  | 141.15 | 0
|  | 141.2 | 0
|  | 141.25 | 0
|  | 141.3 | 0
|  | 141.35 | 0
|  | 141.4 | 0
|  | 141.45 | 0
|  | 141.5 | 0
|  | 141.55 | 0
|  | 141.6 | 0
|  | 141.65 | 0
|  | 141.7 | 0
|  | 141.75 | 0
|  | 141.8 | 0
|  | 141.85 | 0
|  | 141.9 | 0
|  | 141.95 | 0
|  | 142 | 0
|  | 142.05 | 0
|  | 142.1 | 0
|  | 142.15 | 0
|  | 142.2 | 0
|  | 142.25 | 0
|  | 142.3 | 0
|  | 142.35 | 0
|  | 142.4 | 0
|  | 142.45 | 0
|  | 142.5 | 0
|  | 142.55 | 0
|  | 142.6 | 0
|  | 142.65 | 0
|  | 142.7 | 0
|  | 142.75 | 0
|  | 142.8 | 0
|  | 142.85 | 0
|  | 142.9 | 0
|  | 142.95 | 0
|  | 143 | 0
|  | 143.05 | 0
|  | 143.1 | 0
|  | 143.15 | 0
|  | 143.2 | 0
|  | 143.25 | 0
|  | 143.3 | 0
|  | 143.35 | 0
|  | 143.4 | 0
|  | 143.45 | 0
|  | 143.5 | 0
|  | 143.55 | 0
|  | 143.6 | 0
|  | 143.65 | 0
|  | 143.7 | 0
|  | 143.75 | 0
|  | 143.8 | 0
|  | 143.85 | 0
|  | 143.9 | 0
|  | 143.95 | 0
|  | 144 | 0
|  | 144.05 | 0
|  | 144.1 | 0
|  | 144.15 | 0
|  | 144.2 | 0
|  | 144.25 | 0
|  | 144.3 | 0
|  | 144.35 | 0
|  | 144.4 | 0
|  | 144.45 | 0
|  | 144.5 | 0
|  | 144.55 | 0
|  | 144.6 | 0
|  | 144.65 | 0
|  | 144.7 | 0
|  | 144.75 | 0
|  | 144.8 | 0
|  | 144.85 | 0
|  | 144.9 | 0
|  | 144.95 | 0
|  | 145 | 0
|  | 145.05 | 0
|  | 145.1 | 0
|  | 145.15 | 0
|  | 145.2 | 0
|  | 145.25 | 0
|  | 145.3 | 0
|  | 145.35 | 0
|  | 145.4 | 0
|  | 145.45 | 0
|  | 145.5 | 0
|  | 145.55 | 0
|  | 145.6 | 0
|  | 145.65 | 0
|  | 145.7 | 0
|  | 145.75 | 0
|  | 145.8 | 0
|  | 145.85 | 0
|  | 145.9 | 0
|  | 145.95 | 0
|  | 146 | 0
|  | 146.05 | 0
|  | 146.1 | 0
|  | 146.15 | 0
|  | 146.2 | 0
|  | 146.25 | 0
|  | 146.3 | 0
|  | 146.35 | 0
|  | 146.4 | 0
|  | 146.45 | 0
|  | 146.5 | 0
|  | 146.55 | 0
|  | 146.6 | 0
|  | 146.65 | 0
|  | 146.7 | 0
|  | 146.75 | 0
|  | 146.8 | 0
|  | 146.85 | 0
|  | 146.9 | 0
|  | 146.95 | 0
|  | 147 | 0
|  | 147.05 | 0
|  | 147.1 | 0
|  | 147.15 | 0
|  | 147.2 | 0
|  | 147.25 | 0
|  | 147.3 | 0
|  | 147.35 | 0
|  | 147.4 | 0
|  | 147.45 | 0
|  | 147.5 | 0
|  | 147.55 | 0
|  | 147.6 | 0
|  | 147.65 | 0
|  | 147.7 | 0
|  | 147.75 | 0
|  | 147.8 | 0
|  | 147.85 | 0
|  | 147.9 | 0
|  | 147.95 | 0
|  | 148 | 0
|  | 148.05 | 0
|  | 148.1 | 0
|  | 148.15 | 0
|  | 148.2 | 0
|  | 148.25 | 0
|  | 148.3 | 0
|  | 148.35 | 0
|  | 148.4 | 0
|  | 148.45 | 0
|  | 148.5 | 0
|  | 148.55 | 0
|  | 148.6 | 0
|  | 148.65 | 0
|  | 148.7 | 0
|  | 148.75 | 0
|  | 148.8 | 0
|  | 148.85 | 0
|  | 148.9 | 0
|  | 148.95 | 0
|  | 149 | 0
|  | 149.05 | 0
|  | 149.1 | 0
|  | 149.15 | 0
|  | 149.2 | 0
|  | 149.25 | 0
|  | 149.3 | 0
|  | 149.35 | 0
|  | 149.4 | 0
|  | 149.45 | 0
|  | 149.5 | 0
|  | 149.55 | 0
|  | 149.6 | 0
|  | 149.65 | 0
|  | 149.7 | 0
|  | 149.75 | 0
|  | 149.8 | 0
|  | 149.85 | 0
|  | 149.9 | 0
|  | 149.95 | 0
|  | 150 | 0
|  | 150.05 | 0
|  | 150.1 | 0
|  | 150.15 | 0
|  | 150.2 | 0
|  | 150.25 | 0
|  | 150.3 | 0
|  | 150.35 | 0
|  | 150.4 | 0
|  | 150.45 | 0
|  | 150.5 | 0
|  | 150.55 | 0
|  | 150.6 | 0
|  | 150.65 | 0
|  | 150.7 | 0
|  | 150.75 | 0
|  | 150.8 | 0
|  | 150.85 | 0
|  | 150.9 | 0
|  | 150.95 | 0
|  | 151 | 0
|  | 151.05 | 0
|  | 151.1 | 0
|  | 151.15 | 0
|  | 151.2 | 0
|  | 151.25 | 0
|  | 151.3 | 0
|  | 151.35 | 0
|  | 151.4 | 0
|  | 151.45 | 0
|  | 151.5 | 0
|  | 151.55 | 0
|  | 151.6 | 0
|  | 151.65 | 0
|  | 151.7 | 0
|  | 151.75 | 0
|  | 151.8 | 0
|  | 151.85 | 0
|  | 151.9 | 0
|  | 151.95 | 0
|  | 152 | 0
|  | 152.05 | 0
|  | 152.1 | 0
|  | 152.15 | 0
|  | 152.2 | 0
|  | 152.25 | 0
|  | 152.3 | 0
|  | 152.35 | 0
|  | 152.4 | 0
|  | 152.45 | 0
|  | 152.5 | 0
|  | 152.55 | 0
|  | 152.6 | 0
|  | 152.65 | 0
|  | 152.7 | 0
|  | 152.75 | 0
|  | 152.8 | 0
|  | 152.85 | 0
|  | 152.9 | 0
|  | 152.95 | 0
|  | 153 | 0
|  | 153.05 | 0
|  | 153.1 | 0
|  | 153.15 | 0
|  | 153.2 | 0
|  | 153.25 | 0
|  | 153.3 | 0
|  | 153.35 | 0
|  | 153.4 | 0
|  | 153.45 | 0
|  | 153.5 | 0
|  | 153.55 | 0
|  | 153.6 | 0
|  | 153.65 | 0
|  | 153.7 | 0
|  | 153.75 | 0
|  | 153.8 | 0
|  | 153.85 | 0
|  | 153.9 | 0
|  | 153.95 | 0
|  | 154 | 0
|  | 154.05 | 0
|  | 154.1 | 0
|  | 154.15 | 0
|  | 154.2 | 0
|  | 154.25 | 0
|  | 154.3 | 0
|  | 154.35 | 0
|  | 154.4 | 0
|  | 154.45 | 0
|  | 154.5 | 0
|  | 154.55 | 0
|  | 154.6 | 0
|  | 154.65 | 0
|  | 154.7 | 0
|  | 154.75 | 0
|  | 154.8 | 0
|  | 154.85 | 0
|  | 154.9 | 0
|  | 154.95 | 0
|  | 155 | 0
|  | 155.05 | 0
|  | 155.1 | 0
|  | 155.15 | 0
|  | 155.2 | 0
|  | 155.25 | 0
|  | 155.3 | 0
|  | 155.35 | 0
|  | 155.4 | 0
|  | 155.45 | 0
|  | 155.5 | 0
|  | 155.55 | 0
|  | 155.6 | 0
|  | 155.65 | 0
|  | 155.7 | 0
|  | 155.75 | 0
|  | 155.8 | 0
|  | 155.85 | 0
|  | 155.9 | 0
|  | 155.95 | 0
|  | 156 | 0
|  | 156.05 | 0
|  | 156.1 | 0
|  | 156.15 | 0
|  | 156.2 | 0
|  | 156.25 | 0
|  | 156.3 | 0
|  | 156.35 | 0
|  | 156.4 | 0
|  | 156.45 | 0
|  | 156.5 | 0
|  | 156.55 | 0
|  | 156.6 | 0
|  | 156.65 | 0
|  | 156.7 | 0
|  | 156.75 | 0
|  | 156.8 | 0
|  | 156.85 | 0
|  | 156.9 | 0
|  | 156.95 | 0
|  | 157 | 0
|  | 157.05 | 0
|  | 157.1 | 0
|  | 157.15 | 0
|  | 157.2 | 0
|  | 157.25 | 0
|  | 157.3 | 0
|  | 157.35 | 0
|  | 157.4 | 0
|  | 157.45 | 0
|  | 157.5 | 0
|  | 157.55 | 0
|  | 157.6 | 0
|  | 157.65 | 0
|  | 157.7 | 0
|  | 157.75 | 0
|  | 157.8 | 0
|  | 157.85 | 0
|  | 157.9 | 0
|  | 157.95 | 0
|  | 158 | 0
|  | 158.05 | 0
|  | 158.1 | 0
|  | 158.15 | 0
|  | 158.2 | 0
|  | 158.25 | 0
|  | 158.3 | 0
|  | 158.35 | 0
|  | 158.4 | 0
|  | 158.45 | 0
|  | 158.5 | 0
|  | 158.55 | 0
|  | 158.6 | 0
|  | 158.65 | 0
|  | 158.7 | 0
|  | 158.75 | 0
|  | 158.8 | 0
|  | 158.85 | 0
|  | 158.9 | 0
|  | 158.95 | 0
|  | 159 | 0
|  | 159.05 | 0
|  | 159.1 | 0
|  | 159.15 | 0
|  | 159.2 | 0
|  | 159.25 | 0
|  | 159.3 | 0
|  | 159.35 | 0
|  | 159.4 | 0
|  | 159.45 | 0
|  | 159.5 | 0
|  | 159.55 | 0
|  | 159.6 | 0
|  | 159.65 | 0
|  | 159.7 | 0
|  | 159.75 | 0
|  | 159.8 | 0
|  | 159.85 | 0
|  | 159.9 | 0
|  | 159.95 | 0
|  | 160 | 0
|  | 160.05 | 0
|  | 160.1 | 0
|  | 160.15 | 0
|  | 160.2 | 0
|  | 160.25 | 0
|  | 160.3 | 0
|  | 160.35 | 0
|  | 160.4 | 0
|  | 160.45 | 0
|  | 160.5 | 0
|  | 160.55 | 0
|  | 160.6 | 0
|  | 160.65 | 0
|  | 160.7 | 0
|  | 160.75 | 0
|  | 160.8 | 0
|  | 160.85 | 0
|  | 160.9 | 0
|  | 160.95 | 0
|  | 161 | 0
|  | 161.05 | 0
|  | 161.1 | 0
|  | 161.15 | 0
|  | 161.2 | 0
|  | 161.25 | 0
|  | 161.3 | 0
|  | 161.35 | 0
|  | 161.4 | 0
|  | 161.45 | 0
|  | 161.5 | 0
|  | 161.55 | 0
|  | 161.6 | 0
|  | 161.65 | 0
|  | 161.7 | 0
|  | 161.75 | 0
|  | 161.8 | 0
|  | 161.85 | 0
|  | 161.9 | 0
|  | 161.95 | 0
|  | 162 | 0
|  | 162.05 | 0
|  | 162.1 | 0
|  | 162.15 | 0
|  | 162.2 | 0
|  | 162.25 | 0
|  | 162.3 | 0
|  | 162.35 | 0
|  | 162.4 | 0
|  | 162.45 | 0
|  | 162.5 | 0
|  | 162.55 | 0
|  | 162.6 | 0
|  | 162.65 | 0
|  | 162.7 | 0
|  | 162.75 | 0
|  | 162.8 | 0
|  | 162.85 | 0
|  | 162.9 | 0
|  | 162.95 | 0
|  | 163 | 0
|  | 163.05 | 0
|  | 163.1 | 0
|  | 163.15 | 0
|  | 163.2 | 0
|  | 163.25 | 0
|  | 163.3 | 0
|  | 163.35 | 0
|  | 163.4 | 0
|  | 163.45 | 0
|  | 163.5 | 0
|  | 163.55 | 0
|  | 163.6 | 0
|  | 163.65 | 0
|  | 163.7 | 0
|  | 163.75 | 0
|  | 163.8 | 1
|  | 163.85 | 0
|  | 163.9 | 0
|  | 163.95 | 0
|  | 164 | 0
|  | 164.05 | 0
|  | 164.1 | 0
|  | 164.15 | 0
|  | 164.2 | 0
|  | 164.25 | 0
|  | 164.3 | 0
|  | 164.35 | 0
|  | 164.4 | 0
|  | 164.45 | 0
|  | 164.5 | 0
|  | 164.55 | 0
|  | 164.6 | 0
|  | 164.65 | 0
|  | 164.7 | 0
|  | 164.75 | 0
|  | 164.8 | 0
|  | 164.85 | 0
|  | 164.9 | 0
|  | 164.95 | 0
|  | 165 | 0
|  | 165.05 | 0
|  | 165.1 | 0
|  | 165.15 | 0
|  | 165.2 | 0
|  | 165.25 | 0
|  | 165.3 | 0
|  | 165.35 | 0
|  | 165.4 | 0
|  | 165.45 | 0
|  | 165.5 | 0
|  | 165.55 | 0
|  | 165.6 | 0
|  | 165.65 | 0
|  | 165.7 | 0
|  | 165.75 | 0
|  | 165.8 | 0
|  | 165.85 | 0
|  | 165.9 | 0
|  | 165.95 | 0
|  | 166 | 0
|  | 166.05 | 0
|  | 166.1 | 0
|  | 166.15 | 0
|  | 166.2 | 0
|  | 166.25 | 0
|  | 166.3 | 0
|  | 166.35 | 0
|  | 166.4 | 0
|  | 166.45 | 0
|  | 166.5 | 0
|  | 166.55 | 0
|  | 166.6 | 0
|  | 166.65 | 0
|  | 166.7 | 0
|  | 166.75 | 0
|  | 166.8 | 0
|  | 166.85 | 0
|  | 166.9 | 0
|  | 166.95 | 0
|  | 167 | 0
|  | 167.05 | 0
|  | 167.1 | 0
|  | 167.15 | 0
|  | 167.2 | 0
|  | 167.25 | 0
|  | 167.3 | 0
|  | 167.35 | 0
|  | 167.4 | 0
|  | 167.45 | 0
|  | 167.5 | 0
|  | 167.55 | 0
|  | 167.6 | 0
|  | 167.65 | 0
|  | 167.7 | 0
|  | 167.75 | 0
|  | 167.8 | 0
|  | 167.85 | 0
|  | 167.9 | 0
|  | 167.95 | 0
|  | 168 | 0
|  | 168.05 | 0
|  | 168.1 | 0
|  | 168.15 | 0
|  | 168.2 | 0
|  | 168.25 | 0
|  | 168.3 | 0
|  | 168.35 | 0
|  | 168.4 | 0
|  | 168.45 | 0
|  | 168.5 | 0
|  | 168.55 | 0
|  | 168.6 | 0
|  | 168.65 | 0
|  | 168.7 | 0
|  | 168.75 | 0
|  | 168.8 | 0
|  | 168.85 | 0
|  | 168.9 | 0
|  | 168.95 | 0
|  | 169 | 0
|  | 169.05 | 0
|  | 169.1 | 0
|  | 169.15 | 0
|  | 169.2 | 0
|  | 169.25 | 0
|  | 169.3 | 0
|  | 169.35 | 0
|  | 169.4 | 0
|  | 169.45 | 0
|  | 169.5 | 0
|  | 169.55 | 0
|  | 169.6 | 0
|  | 169.65 | 0
|  | 169.7 | 0
|  | 169.75 | 0
|  | 169.8 | 0
|  | 169.85 | 0
|  | 169.9 | 0
|  | 169.95 | 0
|  | 170 | 0
|  | 170.05 | 0
|  | 170.1 | 0
|  | 170.15 | 0
|  | 170.2 | 0
|  | 170.25 | 0
|  | 170.3 | 0
|  | 170.35 | 0
|  | 170.4 | 0
|  | 170.45 | 0
|  | 170.5 | 0
|  | 170.55 | 0
|  | 170.6 | 0
|  | 170.65 | 0
|  | 170.7 | 0
|  | 170.75 | 0
|  | 170.8 | 0
|  | 170.85 | 0
|  | 170.9 | 0
|  | 170.95 | 0
|  | 171 | 0
|  | 171.05 | 0
|  | 171.1 | 0
|  | 171.15 | 0
|  | 171.2 | 0
|  | 171.25 | 0
|  | 171.3 | 0
|  | 171.35 | 0
|  | 171.4 | 0
|  | 171.45 | 0
|  | 171.5 | 0
|  | 171.55 | 0
|  | 171.6 | 0
|  | 171.65 | 0
|  | 171.7 | 0
|  | 171.75 | 0
|  | 171.8 | 0
|  | 171.85 | 0
|  | 171.9 | 0
|  | 171.95 | 0
|  | 172 | 0
|  | 172.05 | 0
|  | 172.1 | 0
|  | 172.15 | 0
|  | 172.2 | 0
|  | 172.25 | 0
|  | 172.3 | 0
|  | 172.35 | 0
|  | 172.4 | 0
|  | 172.45 | 0
|  | 172.5 | 0
|  | 172.55 | 0
|  | 172.6 | 0
|  | 172.65 | 0
|  | 172.7 | 0
|  | 172.75 | 0
|  | 172.8 | 0
|  | 172.85 | 0
|  | 172.9 | 0
|  | 172.95 | 0
|  | 173 | 0
|  | 173.05 | 0
|  | 173.1 | 0
|  | 173.15 | 0
|  | 173.2 | 0
|  | 173.25 | 0
|  | 173.3 | 0
|  | 173.35 | 0
|  | 173.4 | 0
|  | 173.45 | 0
|  | 173.5 | 0
|  | 173.55 | 0
|  | 173.6 | 0
|  | 173.65 | 0
|  | 173.7 | 0
|  | 173.75 | 0
|  | 173.8 | 0
|  | 173.85 | 0
|  | 173.9 | 0
|  | 173.95 | 0
|  | 174 | 0
|  | 174.05 | 0
|  | 174.1 | 0
|  | 174.15 | 0
|  | 174.2 | 0
|  | 174.25 | 0
|  | 174.3 | 0
|  | 174.35 | 0
|  | 174.4 | 0
|  | 174.45 | 0
|  | 174.5 | 0
|  | 174.55 | 0
|  | 174.6 | 0
|  | 174.65 | 0
|  | 174.7 | 0
|  | 174.75 | 0
|  | 174.8 | 0
|  | 174.85 | 0
|  | 174.9 | 0
|  | 174.95 | 0
|  | 175 | 0
|  | 175.05 | 0
|  | 175.1 | 0
|  | 175.15 | 0
|  | 175.2 | 0
|  | 175.25 | 0
|  | 175.3 | 0
|  | 175.35 | 0
|  | 175.4 | 0
|  | 175.45 | 0
|  | 175.5 | 0
|  | 175.55 | 0
|  | 175.6 | 0
|  | 175.65 | 0
|  | 175.7 | 0
|  | 175.75 | 0
|  | 175.8 | 0
|  | 175.85 | 0
|  | 175.9 | 0
|  | 175.95 | 0
|  | 176 | 0
|  | 176.05 | 0
|  | 176.1 | 0
|  | 176.15 | 0
|  | 176.2 | 0
|  | 176.25 | 0
|  | 176.3 | 0
|  | 176.35 | 0
|  | 176.4 | 0
|  | 176.45 | 0
|  | 176.5 | 0
|  | 176.55 | 0
|  | 176.6 | 0
|  | 176.65 | 0
|  | 176.7 | 0
|  | 176.75 | 0
|  | 176.8 | 0
|  | 176.85 | 0
|  | 176.9 | 0
|  | 176.95 | 0
|  | 177 | 0
|  | 177.05 | 0
|  | 177.1 | 0
|  | 177.15 | 0
|  | 177.2 | 0
|  | 177.25 | 0
|  | 177.3 | 0
|  | 177.35 | 0
|  | 177.4 | 0
|  | 177.45 | 0
|  | 177.5 | 0
|  | 177.55 | 0
|  | 177.6 | 0
|  | 177.65 | 0
|  | 177.7 | 0
|  | 177.75 | 0
|  | 177.8 | 0
|  | 177.85 | 0
|  | 177.9 | 0
|  | 177.95 | 0
|  | 178 | 0
|  | 178.05 | 0
|  | 178.1 | 0
|  | 178.15 | 0
|  | 178.2 | 0
|  | 178.25 | 0
|  | 178.3 | 0
|  | 178.35 | 0
|  | 178.4 | 0
|  | 178.45 | 0
|  | 178.5 | 0
|  | 178.55 | 0
|  | 178.6 | 0
|  | 178.65 | 0
|  | 178.7 | 0
|  | 178.75 | 0
|  | 178.8 | 0
|  | 178.85 | 0
|  | 178.9 | 0
|  | 178.95 | 0
|  | 179 | 0
|  | 179.05 | 0
|  | 179.1 | 0
|  | 179.15 | 0
|  | 179.2 | 0
|  | 179.25 | 0
|  | 179.3 | 0
|  | 179.35 | 0
|  | 179.4 | 0
|  | 179.45 | 0
|  | 179.5 | 0
|  | 179.55 | 0
|  | 179.6 | 0
|  | 179.65 | 0
|  | 179.7 | 0
|  | 179.75 | 0
|  | 179.8 | 0
|  | 179.85 | 0
|  | 179.9 | 0
|  | 179.95 | 0
|  | 180 | 0
|  | 180.05 | 0
|  | 180.1 | 0
|  | 180.15 | 0
|  | 180.2 | 0
|  | 180.25 | 0
|  | 180.3 | 0
|  | 180.35 | 0
|  | 180.4 | 0
|  | 180.45 | 0
|  | 180.5 | 0
|  | 180.55 | 0
|  | 180.6 | 0
|  | 180.65 | 0
|  | 180.7 | 0
|  | 180.75 | 0
|  | 180.8 | 0
|  | 180.85 | 0
|  | 180.9 | 0
|  | 180.95 | 0
|  | 181 | 0
|  | 181.05 | 0
|  | 181.1 | 0
|  | 181.15 | 0
|  | 181.2 | 0
|  | 181.25 | 0
|  | 181.3 | 0
|  | 181.35 | 0
|  | 181.4 | 0
|  | 181.45 | 0
|  | 181.5 | 0
|  | 181.55 | 0
|  | 181.6 | 0
|  | 181.65 | 0
|  | 181.7 | 0
|  | 181.75 | 0
|  | 181.8 | 0
|  | 181.85 | 0
|  | 181.9 | 0
|  | 181.95 | 0
|  | 182 | 0
|  | 182.05 | 0
|  | 182.1 | 0
|  | 182.15 | 0
|  | 182.2 | 0
|  | 182.25 | 0
|  | 182.3 | 0
|  | 182.35 | 0
|  | 182.4 | 0
|  | 182.45 | 0
|  | 182.5 | 0
|  | 182.55 | 0
|  | 182.6 | 0
|  | 182.65 | 0
|  | 182.7 | 0
|  | 182.75 | 0
|  | 182.8 | 0
|  | 182.85 | 0
|  | 182.9 | 0
|  | 182.95 | 0
|  | 183 | 0
|  | 183.05 | 0
|  | 183.1 | 0
|  | 183.15 | 0
|  | 183.2 | 0
|  | 183.25 | 0
|  | 183.3 | 0
|  | 183.35 | 0
|  | 183.4 | 0
|  | 183.45 | 0
|  | 183.5 | 0
|  | 183.55 | 0
|  | 183.6 | 0
|  | 183.65 | 0
|  | 183.7 | 0
|  | 183.75 | 0
|  | 183.8 | 0
|  | 183.85 | 0
|  | 183.9 | 0
|  | 183.95 | 0
|  | 184 | 0
|  | 184.05 | 0
|  | 184.1 | 0
|  | 184.15 | 0
|  | 184.2 | 0
|  | 184.25 | 0
|  | 184.3 | 0
|  | 184.35 | 0
|  | 184.4 | 0
|  | 184.45 | 0
|  | 184.5 | 0
|  | 184.55 | 0
|  | 184.6 | 0
|  | 184.65 | 0
|  | 184.7 | 0
|  | 184.75 | 0
|  | 184.8 | 0
|  | 184.85 | 0
|  | 184.9 | 0
|  | 184.95 | 0
|  | 185 | 0
|  | 185.05 | 0
|  | 185.1 | 0
|  | 185.15 | 0
|  | 185.2 | 0
|  | 185.25 | 0
|  | 185.3 | 0
|  | 185.35 | 0
|  | 185.4 | 0
|  | 185.45 | 0
|  | 185.5 | 0
|  | 185.55 | 0
|  | 185.6 | 0
|  | 185.65 | 0
|  | 185.7 | 0
|  | 185.75 | 0
|  | 185.8 | 0
|  | 185.85 | 0
|  | 185.9 | 0
|  | 185.95 | 0
|  | 186 | 0
|  | 186.05 | 0
|  | 186.1 | 0
|  | 186.15 | 0
|  | 186.2 | 0
|  | 186.25 | 0
|  | 186.3 | 0
|  | 186.35 | 0
|  | 186.4 | 0
|  | 186.45 | 0
|  | 186.5 | 0
|  | 186.55 | 0
|  | 186.6 | 0
|  | 186.65 | 0
|  | 186.7 | 0
|  | 186.75 | 0
|  | 186.8 | 0
|  | 186.85 | 0
|  | 186.9 | 0
|  | 186.95 | 0
|  | 187 | 0
|  | 187.05 | 0
|  | 187.1 | 0
|  | 187.15 | 0
|  | 187.2 | 0
|  | 187.25 | 0
|  | 187.3 | 0
|  | 187.35 | 0
|  | 187.4 | 0
|  | 187.45 | 0
|  | 187.5 | 0
|  | 187.55 | 0
|  | 187.6 | 0
|  | 187.65 | 0
|  | 187.7 | 0
|  | 187.75 | 0
|  | 187.8 | 0
|  | 187.85 | 0
|  | 187.9 | 0
|  | 187.95 | 0
|  | 188 | 0
|  | 188.05 | 0
|  | 188.1 | 0
|  | 188.15 | 0
|  | 188.2 | 0
|  | 188.25 | 0
|  | 188.3 | 0
|  | 188.35 | 0
|  | 188.4 | 0
|  | 188.45 | 0
|  | 188.5 | 0
|  | 188.55 | 0
|  | 188.6 | 0
|  | 188.65 | 0
|  | 188.7 | 0
|  | 188.75 | 0
|  | 188.8 | 0
|  | 188.85 | 0
|  | 188.9 | 0
|  | 188.95 | 0
|  | 189 | 0
|  | 189.05 | 0
|  | 189.1 | 0
|  | 189.15 | 0
|  | 189.2 | 0
|  | 189.25 | 0
|  | 189.3 | 0
|  | 189.35 | 0
|  | 189.4 | 0
|  | 189.45 | 0
|  | 189.5 | 0
|  | 189.55 | 0
|  | 189.6 | 0
|  | 189.65 | 0
|  | 189.7 | 0
|  | 189.75 | 0
|  | 189.8 | 0
|  | 189.85 | 0
|  | 189.9 | 0
|  | 189.95 | 0
|  | 190 | 0
|  | 190.05 | 0
|  | 190.1 | 0
|  | 190.15 | 0
|  | 190.2 | 0
|  | 190.25 | 0
|  | 190.3 | 0
|  | 190.35 | 0
|  | 190.4 | 0
|  | 190.45 | 0
|  | 190.5 | 0
|  | 190.55 | 0
|  | 190.6 | 0
|  | 190.65 | 0
|  | 190.7 | 0
|  | 190.75 | 0
|  | 190.8 | 0
|  | 190.85 | 0
|  | 190.9 | 0
|  | 190.95 | 0
|  | 191 | 0
|  | 191.05 | 0
|  | 191.1 | 0
|  | 191.15 | 0
|  | 191.2 | 0
|  | 191.25 | 0
|  | 191.3 | 0
|  | 191.35 | 0
|  | 191.4 | 0
|  | 191.45 | 0
|  | 191.5 | 0
|  | 191.55 | 0
|  | 191.6 | 0
|  | 191.65 | 0
|  | 191.7 | 0
|  | 191.75 | 0
|  | 191.8 | 0
|  | 191.85 | 0
|  | 191.9 | 0
|  | 191.95 | 0
|  | 192 | 0
|  | 192.05 | 0
|  | 192.1 | 0
|  | 192.15 | 0
|  | 192.2 | 0
|  | 192.25 | 0
|  | 192.3 | 0
|  | 192.35 | 0
|  | 192.4 | 0
|  | 192.45 | 0
|  | 192.5 | 0
|  | 192.55 | 0
|  | 192.6 | 0
|  | 192.65 | 0
|  | 192.7 | 0
|  | 192.75 | 0
|  | 192.8 | 0
|  | 192.85 | 0
|  | 192.9 | 0
|  | 192.95 | 0
|  | 193 | 0
|  | 193.05 | 0
|  | 193.1 | 0
|  | 193.15 | 0
|  | 193.2 | 0
|  | 193.25 | 0
|  | 193.3 | 0
|  | 193.35 | 0
|  | 193.4 | 0
|  | 193.45 | 0
|  | 193.5 | 0
|  | 193.55 | 0
|  | 193.6 | 0
|  | 193.65 | 0
|  | 193.7 | 0
|  | 193.75 | 0
|  | 193.8 | 0
|  | 193.85 | 0
|  | 193.9 | 0
|  | 193.95 | 0
|  | 194 | 0
|  | 194.05 | 0
|  | 194.1 | 0
|  | 194.15 | 0
|  | 194.2 | 0
|  | 194.25 | 0
|  | 194.3 | 0
|  | 194.35 | 0
|  | 194.4 | 0
|  | 194.45 | 0
|  | 194.5 | 0
|  | 194.55 | 0
|  | 194.6 | 0
|  | 194.65 | 0
|  | 194.7 | 0
|  | 194.75 | 0
|  | 194.8 | 0
|  | 194.85 | 0
|  | 194.9 | 0
|  | 194.95 | 0
|  | 195 | 0
|  | 195.05 | 0
|  | 195.1 | 0
|  | 195.15 | 0
|  | 195.2 | 0
|  | 195.25 | 0
|  | 195.3 | 0
|  | 195.35 | 0
|  | 195.4 | 0
|  | 195.45 | 0
|  | 195.5 | 0
|  | 195.55 | 0
|  | 195.6 | 0
|  | 195.65 | 0
|  | 195.7 | 0
|  | 195.75 | 0
|  | 195.8 | 0
|  | 195.85 | 0
|  | 195.9 | 0
|  | 195.95 | 0
|  | 196 | 0
|  | 196.05 | 0
|  | 196.1 | 0
|  | 196.15 | 0
|  | 196.2 | 0
|  | 196.25 | 0
|  | 196.3 | 0
|  | 196.35 | 0
|  | 196.4 | 0
|  | 196.45 | 0
|  | 196.5 | 0
|  | 196.55 | 0
|  | 196.6 | 0
|  | 196.65 | 0
|  | 196.7 | 0
|  | 196.75 | 0
|  | 196.8 | 0
|  | 196.85 | 0
|  | 196.9 | 0
|  | 196.95 | 0
|  | 197 | 0
|  | 197.05 | 0
|  | 197.1 | 0
|  | 197.15 | 0
|  | 197.2 | 0
|  | 197.25 | 0
|  | 197.3 | 0
|  | 197.35 | 0
|  | 197.4 | 0
|  | 197.45 | 0
|  | 197.5 | 0
|  | 197.55 | 0
|  | 197.6 | 0
|  | 197.65 | 0
|  | 197.7 | 0
|  | 197.75 | 0
|  | 197.8 | 0
|  | 197.85 | 0
|  | 197.9 | 0
|  | 197.95 | 0
|  | 198 | 0
|  | 198.05 | 0
|  | 198.1 | 0
|  | 198.15 | 0
|  | 198.2 | 0
|  | 198.25 | 0
|  | 198.3 | 0
|  | 198.35 | 0
|  | 198.4 | 0
|  | 198.45 | 0
|  | 198.5 | 0
|  | 198.55 | 0
|  | 198.6 | 0
|  | 198.65 | 0
|  | 198.7 | 0
|  | 198.75 | 0
|  | 198.8 | 0
|  | 198.85 | 0
|  | 198.9 | 0
|  | 198.95 | 0
|  | 199 | 0
|  | 199.05 | 0
|  | 199.1 | 0
|  | 199.15 | 0
|  | 199.2 | 0
|  | 199.25 | 0
|  | 199.3 | 0
|  | 199.35 | 0
|  | 199.4 | 0
|  | 199.45 | 0
|  | 199.5 | 0
|  | 199.55 | 0
|  | 199.6 | 0
|  | 199.65 | 0
|  | 199.7 | 0
|  | 199.75 | 0
|  | 199.8 | 0
|  | 199.85 | 0
|  | 199.9 | 0
|  | 199.95 | 0
|  | 200 | 0
|  | 200.05 | 0
|  | 200.1 | 0
|  | 200.15 | 0
|  | 200.2 | 0
|  | 200.25 | 0
|  | 200.3 | 0
|  | 200.35 | 0
|  | 200.4 | 0
|  | 200.45 | 0
|  | 200.5 | 0
|  | 200.55 | 0
|  | 200.6 | 0
|  | 200.65 | 0
|  | 200.7 | 0
|  | 200.75 | 0
|  | 200.8 | 0
|  | 200.85 | 0
|  | 200.9 | 0
|  | 200.95 | 0
|  | 201 | 0
|  | 201.05 | 0
|  | 201.1 | 0
|  | 201.15 | 0
|  | 201.2 | 0
|  | 201.25 | 0
|  | 201.3 | 0
|  | 201.35 | 0
|  | 201.4 | 0
|  | 201.45 | 0
|  | 201.5 | 0
|  | 201.55 | 0
|  | 201.6 | 0
|  | 201.65 | 0
|  | 201.7 | 0
|  | 201.75 | 0
|  | 201.8 | 0
|  | 201.85 | 0
|  | 201.9 | 0
|  | 201.95 | 0
|  | 202 | 0
|  | 202.05 | 0
|  | 202.1 | 0
|  | 202.15 | 0
|  | 202.2 | 0
|  | 202.25 | 0
|  | 202.3 | 0
|  | 202.35 | 0
|  | 202.4 | 0
|  | 202.45 | 0
|  | 202.5 | 0
|  | 202.55 | 0
|  | 202.6 | 0
|  | 202.65 | 0
|  | 202.7 | 0
|  | 202.75 | 0
|  | 202.8 | 0
|  | 202.85 | 0
|  | 202.9 | 0
|  | 202.95 | 0
|  | 203 | 0
|  | 203.05 | 0
|  | 203.1 | 0
|  | 203.15 | 0
|  | 203.2 | 0
|  | 203.25 | 0
|  | 203.3 | 0
|  | 203.35 | 0
|  | 203.4 | 0
|  | 203.45 | 0
|  | 203.5 | 0
|  | 203.55 | 0
|  | 203.6 | 0
|  | 203.65 | 0
|  | 203.7 | 0
|  | 203.75 | 0
|  | 203.8 | 0
|  | 203.85 | 0
|  | 203.9 | 0
|  | 203.95 | 0
|  | 204 | 0
|  | 204.05 | 0
|  | 204.1 | 0
|  | 204.15 | 0
|  | 204.2 | 0
|  | 204.25 | 0
|  | 204.3 | 0
|  | 204.35 | 0
|  | 204.4 | 0
|  | 204.45 | 0
|  | 204.5 | 0
|  | 204.55 | 0
|  | 204.6 | 0
|  | 204.65 | 0
|  | 204.7 | 0
|  | 204.75 | 0
|  | 204.8 | 0
|  | 204.85 | 0
|  | 204.9 | 0
|  | 204.95 | 0
|  | 205 | 1
|  | 205.05 | 0
|  | 205.1 | 0
|  | 205.15 | 0
|  | 205.2 | 0
|  | 205.25 | 0
|  | 205.3 | 0
|  | 205.35 | 0
|  | 205.4 | 0
|  | 205.45 | 0
|  | 205.5 | 0
|  | 205.55 | 0
|  | 205.6 | 0
|  | 205.65 | 0
|  | 205.7 | 0
|  | 205.75 | 0
|  | 205.8 | 0
|  | 205.85 | 0
|  | 205.9 | 0
|  | 205.95 | 0
|  | 206 | 0
|  | 206.05 | 0
|  | 206.1 | 0
|  | 206.15 | 0
|  | 206.2 | 0
|  | 206.25 | 0
|  | 206.3 | 0
|  | 206.35 | 0
|  | 206.4 | 0
|  | 206.45 | 0
|  | 206.5 | 0
|  | 206.55 | 0
|  | 206.6 | 0
|  | 206.65 | 0
|  | 206.7 | 0
|  | 206.75 | 0
|  | 206.8 | 0
|  | 206.85 | 0
|  | 206.9 | 0
|  | 206.95 | 0
|  | 207 | 0
|  | 207.05 | 0
|  | 207.1 | 0
|  | 207.15 | 0
|  | 207.2 | 0
|  | 207.25 | 0
|  | 207.3 | 0
|  | 207.35 | 0
|  | 207.4 | 0
|  | 207.45 | 0
|  | 207.5 | 0
|  | 207.55 | 0
|  | 207.6 | 0
|  | 207.65 | 0
|  | 207.7 | 0
|  | 207.75 | 0
|  | 207.8 | 0
|  | 207.85 | 0
|  | 207.9 | 0
|  | 207.95 | 0
|  | 208 | 0
|  | 208.05 | 0
|  | 208.1 | 0
|  | 208.15 | 0
|  | 208.2 | 0
|  | 208.25 | 0
|  | 208.3 | 0
|  | 208.35 | 0
|  | 208.4 | 0
|  | 208.45 | 0
|  | 208.5 | 0
|  | 208.55 | 0
|  | 208.6 | 0
|  | 208.65 | 0
|  | 208.7 | 0
|  | 208.75 | 0
|  | 208.8 | 0
|  | 208.85 | 0
|  | 208.9 | 0
|  | 208.95 | 0
|  | 209 | 0
|  | 209.05 | 0
|  | 209.1 | 0
|  | 209.15 | 0
|  | 209.2 | 0
|  | 209.25 | 0
|  | 209.3 | 0
|  | 209.35 | 0
|  | 209.4 | 0
|  | 209.45 | 0
|  | 209.5 | 0
|  | 209.55 | 0
|  | 209.6 | 0
|  | 209.65 | 0
|  | 209.7 | 0
|  | 209.75 | 0
|  | 209.8 | 0
|  | 209.85 | 0
|  | 209.9 | 0
|  | 209.95 | 0
|  | 210 | 0
|  | 210.05 | 0
|  | 210.1 | 0
|  | 210.15 | 0
|  | 210.2 | 0
|  | 210.25 | 0
|  | 210.3 | 0
|  | 210.35 | 0
|  | 210.4 | 0
|  | 210.45 | 0
|  | 210.5 | 0
|  | 210.55 | 0
|  | 210.6 | 0
|  | 210.65 | 0
|  | 210.7 | 0
|  | 210.75 | 0
|  | 210.8 | 0
|  | 210.85 | 0
|  | 210.9 | 0
|  | 210.95 | 0
|  | 211 | 0
|  | 211.05 | 0
|  | 211.1 | 0
|  | 211.15 | 0
|  | 211.2 | 0
|  | 211.25 | 0
|  | 211.3 | 0
|  | 211.35 | 0
|  | 211.4 | 0
|  | 211.45 | 0
|  | 211.5 | 0
|  | 211.55 | 0
|  | 211.6 | 0
|  | 211.65 | 0
|  | 211.7 | 0
|  | 211.75 | 0
|  | 211.8 | 0
|  | 211.85 | 0
|  | 211.9 | 0
|  | 211.95 | 0
|  | 212 | 0
|  | 212.05 | 0
|  | 212.1 | 0
|  | 212.15 | 0
|  | 212.2 | 0
|  | 212.25 | 0
|  | 212.3 | 0
|  | 212.35 | 0
|  | 212.4 | 0
|  | 212.45 | 0
|  | 212.5 | 0
|  | 212.55 | 0
|  | 212.6 | 0
|  | 212.65 | 0
|  | 212.7 | 0
|  | 212.75 | 0
|  | 212.8 | 0
|  | 212.85 | 0
|  | 212.9 | 0
|  | 212.95 | 0
|  | 213 | 0
|  | 213.05 | 0
|  | 213.1 | 0
|  | 213.15 | 0
|  | 213.2 | 0
|  | 213.25 | 0
|  | 213.3 | 0
|  | 213.35 | 0
|  | 213.4 | 0
|  | 213.45 | 0
|  | 213.5 | 0
|  | 213.55 | 0
|  | 213.6 | 0
|  | 213.65 | 0
|  | 213.7 | 0
|  | 213.75 | 0
|  | 213.8 | 0
|  | 213.85 | 0
|  | 213.9 | 0
|  | 213.95 | 0
|  | 214 | 0
|  | 214.05 | 0
|  | 214.1 | 0
|  | 214.15 | 0
|  | 214.2 | 0
|  | 214.25 | 0
|  | 214.3 | 0
|  | 214.35 | 0
|  | 214.4 | 0
|  | 214.45 | 0
|  | 214.5 | 0
|  | 214.55 | 0
|  | 214.6 | 0
|  | 214.65 | 0
|  | 214.7 | 0
|  | 214.75 | 0
|  | 214.8 | 0
|  | 214.85 | 0
|  | 214.9 | 0
|  | 214.95 | 0
|  | 215 | 0
|  | 215.05 | 0
|  | 215.1 | 0
|  | 215.15 | 0
|  | 215.2 | 0
|  | 215.25 | 0
|  | 215.3 | 0
|  | 215.35 | 0
|  | 215.4 | 0
|  | 215.45 | 0
|  | 215.5 | 0
|  | 215.55 | 0
|  | 215.6 | 0
|  | 215.65 | 0
|  | 215.7 | 0
|  | 215.75 | 0
|  | 215.8 | 0
|  | 215.85 | 0
|  | 215.9 | 0
|  | 215.95 | 0
|  | 216 | 0
|  | 216.05 | 0
|  | 216.1 | 0
|  | 216.15 | 0
|  | 216.2 | 0
|  | 216.25 | 0
|  | 216.3 | 0
|  | 216.35 | 0
|  | 216.4 | 0
|  | 216.45 | 0
|  | 216.5 | 0
|  | 216.55 | 0
|  | 216.6 | 0
|  | 216.65 | 0
|  | 216.7 | 0
|  | 216.75 | 0
|  | 216.8 | 0
|  | 216.85 | 0
|  | 216.9 | 0
|  | 216.95 | 0
|  | 217 | 0
|  | 217.05 | 0
|  | 217.1 | 0
|  | 217.15 | 0
|  | 217.2 | 0
|  | 217.25 | 0
|  | 217.3 | 0
|  | 217.35 | 0
|  | 217.4 | 0
|  | 217.45 | 0
|  | 217.5 | 0
|  | 217.55 | 0
|  | 217.6 | 0
|  | 217.65 | 0
|  | 217.7 | 0
|  | 217.75 | 0
|  | 217.8 | 0
|  | 217.85 | 0
|  | 217.9 | 0
|  | 217.95 | 0
|  | 218 | 0
|  | 218.05 | 0
|  | 218.1 | 0
|  | 218.15 | 0
|  | 218.2 | 0
|  | 218.25 | 0
|  | 218.3 | 0
|  | 218.35 | 0
|  | 218.4 | 0
|  | 218.45 | 0
|  | 218.5 | 0
|  | 218.55 | 0
|  | 218.6 | 0
|  | 218.65 | 0
|  | 218.7 | 0
|  | 218.75 | 0
|  | 218.8 | 0
|  | 218.85 | 0
|  | 218.9 | 0
|  | 218.95 | 0
|  | 219 | 0
|  | 219.05 | 0
|  | 219.1 | 0
|  | 219.15 | 0
|  | 219.2 | 0
|  | 219.25 | 0
|  | 219.3 | 0
|  | 219.35 | 0
|  | 219.4 | 0
|  | 219.45 | 0
|  | 219.5 | 0
|  | 219.55 | 0
|  | 219.6 | 0
|  | 219.65 | 0
|  | 219.7 | 0
|  | 219.75 | 0
|  | 219.8 | 0
|  | 219.85 | 0
|  | 219.9 | 0
|  | 219.95 | 0
|  | 220 | 0
|  | 220.05 | 0
|  | 220.1 | 0
|  | 220.15 | 0
|  | 220.2 | 0
|  | 220.25 | 0
|  | 220.3 | 0
|  | 220.35 | 0
|  | 220.4 | 0
|  | 220.45 | 0
|  | 220.5 | 0
|  | 220.55 | 0
|  | 220.6 | 0
|  | 220.65 | 0
|  | 220.7 | 0
|  | 220.75 | 0
|  | 220.8 | 0
|  | 220.85 | 0
|  | 220.9 | 0
|  | 220.95 | 0
|  | 221 | 0
|  | 221.05 | 0
|  | 221.1 | 0
|  | 221.15 | 0
|  | 221.2 | 0
|  | 221.25 | 0
|  | 221.3 | 0
|  | 221.35 | 0
|  | 221.4 | 0
|  | 221.45 | 0
|  | 221.5 | 0
|  | 221.55 | 0
|  | 221.6 | 0
|  | 221.65 | 0
|  | 221.7 | 0
|  | 221.75 | 0
|  | 221.8 | 0
|  | 221.85 | 0
|  | 221.9 | 0
|  | 221.95 | 0
|  | 222 | 0
|  | 222.05 | 0
|  | 222.1 | 0
|  | 222.15 | 0
|  | 222.2 | 0
|  | 222.25 | 0
|  | 222.3 | 0
|  | 222.35 | 0
|  | 222.4 | 0
|  | 222.45 | 0
|  | 222.5 | 0
|  | 222.55 | 0
|  | 222.6 | 0
|  | 222.65 | 0
|  | 222.7 | 0
|  | 222.75 | 0
|  | 222.8 | 0
|  | 222.85 | 0
|  | 222.9 | 0
|  | 222.95 | 0
|  | 223 | 0
|  | 223.05 | 0
|  | 223.1 | 0
|  | 223.15 | 0
|  | 223.2 | 0
|  | 223.25 | 0
|  | 223.3 | 0
|  | 223.35 | 0
|  | 223.4 | 0
|  | 223.45 | 0
|  | 223.5 | 0
|  | 223.55 | 0
|  | 223.6 | 0
|  | 223.65 | 0
|  | 223.7 | 0
|  | 223.75 | 0
|  | 223.8 | 0
|  | 223.85 | 0
|  | 223.9 | 0
|  | 223.95 | 0
|  | 224 | 0
|  | 224.05 | 0
|  | 224.1 | 0
|  | 224.15 | 0
|  | 224.2 | 0
|  | 224.25 | 0
|  | 224.3 | 0
|  | 224.35 | 0
|  | 224.4 | 0
|  | 224.45 | 0
|  | 224.5 | 0
|  | 224.55 | 0
|  | 224.6 | 0
|  | 224.65 | 0
|  | 224.7 | 0
|  | 224.75 | 0
|  | 224.8 | 0
|  | 224.85 | 0
|  | 224.9 | 0
|  | 224.95 | 0
|  | 225 | 0
|  | 225.05 | 0
|  | 225.1 | 0
|  | 225.15 | 0
|  | 225.2 | 0
|  | 225.25 | 0
|  | 225.3 | 0
|  | 225.35 | 0
|  | 225.4 | 0
|  | 225.45 | 0
|  | 225.5 | 0
|  | 225.55 | 0
|  | 225.6 | 0
|  | 225.65 | 0
|  | 225.7 | 0
|  | 225.75 | 0
|  | 225.8 | 0
|  | 225.85 | 0
|  | 225.9 | 0
|  | 225.95 | 0
|  | 226 | 0
|  | 226.05 | 0
|  | 226.1 | 0
|  | 226.15 | 0
|  | 226.2 | 0
|  | 226.25 | 0
|  | 226.3 | 0
|  | 226.35 | 0
|  | 226.4 | 0
|  | 226.45 | 0
|  | 226.5 | 0
|  | 226.55 | 0
|  | 226.6 | 0
|  | 226.65 | 0
|  | 226.7 | 0
|  | 226.75 | 0
|  | 226.8 | 0
|  | 226.85 | 0
|  | 226.9 | 0
|  | 226.95 | 0
|  | 227 | 0
|  | 227.05 | 0
|  | 227.1 | 0
|  | 227.15 | 0
|  | 227.2 | 0
|  | 227.25 | 0
|  | 227.3 | 0
|  | 227.35 | 0
|  | 227.4 | 0
|  | 227.45 | 0
|  | 227.5 | 0
|  | 227.55 | 0
|  | 227.6 | 0
|  | 227.65 | 0
|  | 227.7 | 0
|  | 227.75 | 0
|  | 227.8 | 0
|  | 227.85 | 0
|  | 227.9 | 0
|  | 227.95 | 0
|  | 228 | 0
|  | 228.05 | 0
|  | 228.1 | 0
|  | 228.15 | 0
|  | 228.2 | 0
|  | 228.25 | 0
|  | 228.3 | 0
|  | 228.35 | 0
|  | 228.4 | 0
|  | 228.45 | 0
|  | 228.5 | 0
|  | 228.55 | 0
|  | 228.6 | 0
|  | 228.65 | 0
|  | 228.7 | 0
|  | 228.75 | 0
|  | 228.8 | 0
|  | 228.85 | 0
|  | 228.9 | 0
|  | 228.95 | 0
|  | 229 | 0
|  | 229.05 | 0
|  | 229.1 | 0
|  | 229.15 | 0
|  | 229.2 | 0
|  | 229.25 | 0
|  | 229.3 | 0
|  | 229.35 | 0
|  | 229.4 | 0
|  | 229.45 | 0
|  | 229.5 | 0
|  | 229.55 | 0
|  | 229.6 | 0
|  | 229.65 | 0
|  | 229.7 | 0
|  | 229.75 | 0
|  | 229.8 | 0
|  | 229.85 | 0
|  | 229.9 | 0
|  | 229.95 | 0
|  | 230 | 0
|  | 230.05 | 0
|  | 230.1 | 0
|  | 230.15 | 0
|  | 230.2 | 0
|  | 230.25 | 0
|  | 230.3 | 0
|  | 230.35 | 0
|  | 230.4 | 0
|  | 230.45 | 0
|  | 230.5 | 0
|  | 230.55 | 0
|  | 230.6 | 0
|  | 230.65 | 0
|  | 230.7 | 0
|  | 230.75 | 0
|  | 230.8 | 0
|  | 230.85 | 0
|  | 230.9 | 0
|  | 230.95 | 0
|  | 231 | 0
|  | 231.05 | 0
|  | 231.1 | 0
|  | 231.15 | 0
|  | 231.2 | 0
|  | 231.25 | 0
|  | 231.3 | 0
|  | 231.35 | 0
|  | 231.4 | 0
|  | 231.45 | 0
|  | 231.5 | 0
|  | 231.55 | 0
|  | 231.6 | 0
|  | 231.65 | 0
|  | 231.7 | 0
|  | 231.75 | 0
|  | 231.8 | 0
|  | 231.85 | 0
|  | 231.9 | 0
|  | 231.95 | 0
|  | 232 | 0
|  | 232.05 | 0
|  | 232.1 | 0
|  | 232.15 | 0
|  | 232.2 | 0
|  | 232.25 | 0
|  | 232.3 | 0
|  | 232.35 | 0
|  | 232.4 | 0
|  | 232.45 | 0
|  | 232.5 | 0
|  | 232.55 | 0
|  | 232.6 | 0
|  | 232.65 | 0
|  | 232.7 | 0
|  | 232.75 | 0
|  | 232.8 | 0
|  | 232.85 | 0
|  | 232.9 | 0
|  | 232.95 | 0
|  | 233 | 0
|  | 233.05 | 0
|  | 233.1 | 0
|  | 233.15 | 0
|  | 233.2 | 0
|  | 233.25 | 0
|  | 233.3 | 0
|  | 233.35 | 0
|  | 233.4 | 0
|  | 233.45 | 0
|  | 233.5 | 0
|  | 233.55 | 0
|  | 233.6 | 0
|  | 233.65 | 0
|  | 233.7 | 0
|  | 233.75 | 0
|  | 233.8 | 0
|  | 233.85 | 0
|  | 233.9 | 0
|  | 233.95 | 0
|  | 234 | 0
|  | 234.05 | 0
|  | 234.1 | 0
|  | 234.15 | 0
|  | 234.2 | 0
|  | 234.25 | 0
|  | 234.3 | 0
|  | 234.35 | 0
|  | 234.4 | 0
|  | 234.45 | 0
|  | 234.5 | 0
|  | 234.55 | 0
|  | 234.6 | 0
|  | 234.65 | 0
|  | 234.7 | 0
|  | 234.75 | 0
|  | 234.8 | 0
|  | 234.85 | 0
|  | 234.9 | 0
|  | 234.95 | 0
|  | 235 | 0
|  | 235.05 | 0
|  | 235.1 | 0
|  | 235.15 | 0
|  | 235.2 | 0
|  | 235.25 | 0
|  | 235.3 | 0
|  | 235.35 | 0
|  | 235.4 | 0
|  | 235.45 | 0
|  | 235.5 | 0
|  | 235.55 | 0
|  | 235.6 | 0
|  | 235.65 | 0
|  | 235.7 | 0
|  | 235.75 | 0
|  | 235.8 | 0
|  | 235.85 | 0
|  | 235.9 | 0
|  | 235.95 | 0
|  | 236 | 0
|  | 236.05 | 0
|  | 236.1 | 0
|  | 236.15 | 0
|  | 236.2 | 0
|  | 236.25 | 0
|  | 236.3 | 0
|  | 236.35 | 0
|  | 236.4 | 0
|  | 236.45 | 0
|  | 236.5 | 0
|  | 236.55 | 0
|  | 236.6 | 0
|  | 236.65 | 0
|  | 236.7 | 0
|  | 236.75 | 0
|  | 236.8 | 0
|  | 236.85 | 0
|  | 236.9 | 0
|  | 236.95 | 0
|  | 237 | 0
|  | 237.05 | 0
|  | 237.1 | 0
|  | 237.15 | 0
|  | 237.2 | 0
|  | 237.25 | 0
|  | 237.3 | 0
|  | 237.35 | 0
|  | 237.4 | 0
|  | 237.45 | 0
|  | 237.5 | 0
|  | 237.55 | 0
|  | 237.6 | 0
|  | 237.65 | 0
|  | 237.7 | 0
|  | 237.75 | 0
|  | 237.8 | 0
|  | 237.85 | 0
|  | 237.9 | 0
|  | 237.95 | 0
|  | 238 | 0
|  | 238.05 | 0
|  | 238.1 | 0
|  | 238.15 | 0
|  | 238.2 | 0
|  | 238.25 | 0
|  | 238.3 | 0
|  | 238.35 | 0
|  | 238.4 | 0
|  | 238.45 | 0
|  | 238.5 | 0
|  | 238.55 | 0
|  | 238.6 | 0
|  | 238.65 | 0
|  | 238.7 | 0
|  | 238.75 | 0
|  | 238.8 | 0
|  | 238.85 | 0
|  | 238.9 | 0
|  | 238.95 | 0
|  | 239 | 0
|  | 239.05 | 0
|  | 239.1 | 0
|  | 239.15 | 0
|  | 239.2 | 0
|  | 239.25 | 0
|  | 239.3 | 0
|  | 239.35 | 0
|  | 239.4 | 0
|  | 239.45 | 0
|  | 239.5 | 0
|  | 239.55 | 0
|  | 239.6 | 0
|  | 239.65 | 0
|  | 239.7 | 0
|  | 239.75 | 0
|  | 239.8 | 0
|  | 239.85 | 0
|  | 239.9 | 0
|  | 239.95 | 0
|  | 240 | 0
|  | 240.05 | 0
|  | 240.1 | 0
|  | 240.15 | 0
|  | 240.2 | 0
|  | 240.25 | 0
|  | 240.3 | 0
|  | 240.35 | 0
|  | 240.4 | 0
|  | 240.45 | 0
|  | 240.5 | 0
|  | 240.55 | 0
|  | 240.6 | 0
|  | 240.65 | 0
|  | 240.7 | 0
|  | 240.75 | 0
|  | 240.8 | 0
|  | 240.85 | 0
|  | 240.9 | 0
|  | 240.95 | 0
|  | 241 | 0
|  | 241.05 | 0
|  | 241.1 | 0
|  | 241.15 | 0
|  | 241.2 | 0
|  | 241.25 | 0
|  | 241.3 | 0
|  | 241.35 | 0
|  | 241.4 | 0
|  | 241.45 | 0
|  | 241.5 | 0
|  | 241.55 | 0
|  | 241.6 | 0
|  | 241.65 | 0
|  | 241.7 | 0
|  | 241.75 | 0
|  | 241.8 | 0
|  | 241.85 | 0
|  | 241.9 | 0
|  | 241.95 | 0
|  | 242 | 0
|  | 242.05 | 0
|  | 242.1 | 0
|  | 242.15 | 0
|  | 242.2 | 0
|  | 242.25 | 0
|  | 242.3 | 0
|  | 242.35 | 0
|  | 242.4 | 0
|  | 242.45 | 0
|  | 242.5 | 0
|  | 242.55 | 0
|  | 242.6 | 0
|  | 242.65 | 0
|  | 242.7 | 0
|  | 242.75 | 0
|  | 242.8 | 0
|  | 242.85 | 0
|  | 242.9 | 0
|  | 242.95 | 0
|  | 243 | 0
|  | 243.05 | 0
|  | 243.1 | 0
|  | 243.15 | 0
|  | 243.2 | 0
|  | 243.25 | 0
|  | 243.3 | 0
|  | 243.35 | 0
|  | 243.4 | 0
|  | 243.45 | 0
|  | 243.5 | 0
|  | 243.55 | 0
|  | 243.6 | 0
|  | 243.65 | 0
|  | 243.7 | 0
|  | 243.75 | 0
|  | 243.8 | 0
|  | 243.85 | 0
|  | 243.9 | 0
|  | 243.95 | 0
|  | 244 | 0
|  | 244.05 | 0
|  | 244.1 | 0
|  | 244.15 | 0
|  | 244.2 | 0
|  | 244.25 | 0
|  | 244.3 | 0
|  | 244.35 | 0
|  | 244.4 | 0
|  | 244.45 | 0
|  | 244.5 | 0
|  | 244.55 | 0
|  | 244.6 | 0
|  | 244.65 | 0
|  | 244.7 | 0
|  | 244.75 | 0
|  | 244.8 | 0
|  | 244.85 | 0
|  | 244.9 | 0
|  | 244.95 | 0
|  | 245 | 0
|  | 245.05 | 0
|  | 245.1 | 0
|  | 245.15 | 0
|  | 245.2 | 0
|  | 245.25 | 0
|  | 245.3 | 0
|  | 245.35 | 0
|  | 245.4 | 0
|  | 245.45 | 0
|  | 245.5 | 0
|  | 245.55 | 0
|  | 245.6 | 0
|  | 245.65 | 0
|  | 245.7 | 0
|  | 245.75 | 0
|  | 245.8 | 0
|  | 245.85 | 0
|  | 245.9 | 0
|  | 245.95 | 0
|  | 246 | 0
|  | 246.05 | 0
|  | 246.1 | 0
|  | 246.15 | 0
|  | 246.2 | 0
|  | 246.25 | 0
|  | 246.3 | 0
|  | 246.35 | 0
|  | 246.4 | 0
|  | 246.45 | 0
|  | 246.5 | 0
|  | 246.55 | 0
|  | 246.6 | 0
|  | 246.65 | 0
|  | 246.7 | 0
|  | 246.75 | 0
|  | 246.8 | 0
|  | 246.85 | 0
|  | 246.9 | 0
|  | 246.95 | 0
|  | 247 | 0
|  | 247.05 | 0
|  | 247.1 | 0
|  | 247.15 | 0
|  | 247.2 | 0
|  | 247.25 | 0
|  | 247.3 | 0
|  | 247.35 | 0
|  | 247.4 | 0
|  | 247.45 | 0
|  | 247.5 | 0
|  | 247.55 | 0
|  | 247.6 | 0
|  | 247.65 | 0
|  | 247.7 | 0
|  | 247.75 | 0
|  | 247.8 | 0
|  | 247.85 | 0
|  | 247.9 | 0
|  | 247.95 | 0
|  | 248 | 0
|  | 248.05 | 0
|  | 248.1 | 0
|  | 248.15 | 0
|  | 248.2 | 0
|  | 248.25 | 0
|  | 248.3 | 0
|  | 248.35 | 0
|  | 248.4 | 0
|  | 248.45 | 0
|  | 248.5 | 0
|  | 248.55 | 0
|  | 248.6 | 0
|  | 248.65 | 0
|  | 248.7 | 0
|  | 248.75 | 0
|  | 248.8 | 0
|  | 248.85 | 0
|  | 248.9 | 0
|  | 248.95 | 0
|  | 249 | 0
|  | 249.05 | 0
|  | 249.1 | 0
|  | 249.15 | 0
|  | 249.2 | 0
|  | 249.25 | 0
|  | 249.3 | 0
|  | 249.35 | 0
|  | 249.4 | 0
|  | 249.45 | 0
|  | 249.5 | 0
|  | 249.55 | 0
|  | 249.6 | 0
|  | 249.65 | 0
|  | 249.7 | 0
|  | 249.75 | 0
|  | 249.8 | 0
|  | 249.85 | 0
|  | 249.9 | 0
|  | 249.95 | 0
|  | 250 | 0
|  | 250.05 | 0
|  | 250.1 | 0
|  | 250.15 | 0
|  | 250.2 | 0
|  | 250.25 | 0
|  | 250.3 | 0
|  | 250.35 | 0
|  | 250.4 | 0
|  | 250.45 | 0
|  | 250.5 | 0
|  | 250.55 | 0
|  | 250.6 | 0
|  | 250.65 | 0
|  | 250.7 | 0
|  | 250.75 | 0
|  | 250.8 | 0
|  | 250.85 | 0
|  | 250.9 | 0
|  | 250.95 | 0
|  | 251 | 0
|  | 251.05 | 0
|  | 251.1 | 0
|  | 251.15 | 0
|  | 251.2 | 0
|  | 251.25 | 0
|  | 251.3 | 0
|  | 251.35 | 0
|  | 251.4 | 0
|  | 251.45 | 0
|  | 251.5 | 0
|  | 251.55 | 0
|  | 251.6 | 0
|  | 251.65 | 0
|  | 251.7 | 0
|  | 251.75 | 0
|  | 251.8 | 0
|  | 251.85 | 0
|  | 251.9 | 0
|  | 251.95 | 0
|  | 252 | 0
|  | 252.05 | 0
|  | 252.1 | 0
|  | 252.15 | 0
|  | 252.2 | 0
|  | 252.25 | 0
|  | 252.3 | 0
|  | 252.35 | 0
|  | 252.4 | 0
|  | 252.45 | 0
|  | 252.5 | 0
|  | 252.55 | 0
|  | 252.6 | 0
|  | 252.65 | 0
|  | 252.7 | 0
|  | 252.75 | 0
|  | 252.8 | 0
|  | 252.85 | 0
|  | 252.9 | 0
|  | 252.95 | 0
|  | 253 | 0
|  | 253.05 | 0
|  | 253.1 | 0
|  | 253.15 | 0
|  | 253.2 | 0
|  | 253.25 | 0
|  | 253.3 | 0
|  | 253.35 | 0
|  | 253.4 | 0
|  | 253.45 | 0
|  | 253.5 | 0
|  | 253.55 | 0
|  | 253.6 | 0
|  | 253.65 | 0
|  | 253.7 | 0
|  | 253.75 | 0
|  | 253.8 | 0
|  | 253.85 | 0
|  | 253.9 | 0
|  | 253.95 | 0
|  | 254 | 0
|  | 254.05 | 0
|  | 254.1 | 0
|  | 254.15 | 0
|  | 254.2 | 0
|  | 254.25 | 0
|  | 254.3 | 0
|  | 254.35 | 0
|  | 254.4 | 0
|  | 254.45 | 0
|  | 254.5 | 0
|  | 254.55 | 0
|  | 254.6 | 1
|  | 254.65 | 0
|  | 254.7 | 0
|  | 254.75 | 0
|  | 254.8 | 0
|  | 254.85 | 0
|  | 254.9 | 0
|  | 254.95 | 0
|  | 255 | 0
|  | 255.05 | 0
|  | 255.1 | 0
|  | 255.15 | 0
|  | 255.2 | 0
|  | 255.25 | 0
|  | 255.3 | 0
|  | 255.35 | 0
|  | 255.4 | 0
|  | 255.45 | 0
|  | 255.5 | 0
|  | 255.55 | 0
|  | 255.6 | 0
|  | 255.65 | 0
|  | 255.7 | 0
|  | 255.75 | 0
|  | 255.8 | 0
|  | 255.85 | 0
|  | 255.9 | 0
|  | 255.95 | 0
|  | 256 | 0
|  | 256.05 | 0
|  | 256.1 | 0
|  | 256.15 | 0
|  | 256.2 | 0
|  | 256.25 | 0
|  | 256.3 | 0
|  | 256.35 | 0
|  | 256.4 | 0
|  | 256.45 | 0
|  | 256.5 | 0
|  | 256.55 | 0
|  | 256.6 | 0
|  | 256.65 | 0
|  | 256.7 | 0
|  | 256.75 | 0
|  | 256.8 | 0
|  | 256.85 | 0
|  | 256.9 | 0
|  | 256.95 | 0
|  | 257 | 0
|  | 257.05 | 0
|  | 257.1 | 0
|  | 257.15 | 0
|  | 257.2 | 0
|  | 257.25 | 0
|  | 257.3 | 0
|  | 257.35 | 0
|  | 257.4 | 0
|  | 257.45 | 0
|  | 257.5 | 0
|  | 257.55 | 0
|  | 257.6 | 0
|  | 257.65 | 0
|  | 257.7 | 0
|  | 257.75 | 0
|  | 257.8 | 0
|  | 257.85 | 0
|  | 257.9 | 0
|  | 257.95 | 0
|  | 258 | 0
|  | 258.05 | 0
|  | 258.1 | 0
|  | 258.15 | 0
|  | 258.2 | 0
|  | 258.25 | 0
|  | 258.3 | 0
|  | 258.35 | 0
|  | 258.4 | 0
|  | 258.45 | 0
|  | 258.5 | 0
|  | 258.55 | 0
|  | 258.6 | 0
|  | 258.65 | 0
|  | 258.7 | 0
|  | 258.75 | 0
|  | 258.8 | 0
|  | 258.85 | 0
|  | 258.9 | 0
|  | 258.95 | 0
|  | 259 | 0
|  | 259.05 | 0
|  | 259.1 | 0
|  | 259.15 | 0
|  | 259.2 | 0
|  | 259.25 | 0
|  | 259.3 | 0
|  | 259.35 | 0
|  | 259.4 | 0
|  | 259.45 | 0
|  | 259.5 | 0
|  | 259.55 | 0
|  | 259.6 | 0
|  | 259.65 | 0
|  | 259.7 | 0
|  | 259.75 | 0
|  | 259.8 | 0
|  | 259.85 | 0
|  | 259.9 | 0
|  | 259.95 | 0
|  | 260 | 0
|  | 260.05 | 0
|  | 260.1 | 0
|  | 260.15 | 0
|  | 260.2 | 0
|  | 260.25 | 0
|  | 260.3 | 0
|  | 260.35 | 0
|  | 260.4 | 0
|  | 260.45 | 0
|  | 260.5 | 0
|  | 260.55 | 0
|  | 260.6 | 0
|  | 260.65 | 0
|  | 260.7 | 0
|  | 260.75 | 0
|  | 260.8 | 0
|  | 260.85 | 0
|  | 260.9 | 0
|  | 260.95 | 0
|  | 261 | 0
|  | 261.05 | 0
|  | 261.1 | 0
|  | 261.15 | 0
|  | 261.2 | 0
|  | 261.25 | 0
|  | 261.3 | 0
|  | 261.35 | 0
|  | 261.4 | 0
|  | 261.45 | 0
|  | 261.5 | 0
|  | 261.55 | 0
|  | 261.6 | 0
|  | 261.65 | 0
|  | 261.7 | 0
|  | 261.75 | 0
|  | 261.8 | 0
|  | 261.85 | 0
|  | 261.9 | 0
|  | 261.95 | 0
|  | 262 | 0
|  | 262.05 | 0
|  | 262.1 | 0
|  | 262.15 | 0
|  | 262.2 | 0
|  | 262.25 | 0
|  | 262.3 | 0
|  | 262.35 | 0
|  | 262.4 | 0
|  | 262.45 | 0
|  | 262.5 | 0
|  | 262.55 | 0
|  | 262.6 | 0
|  | 262.65 | 0
|  | 262.7 | 0
|  | 262.75 | 0
|  | 262.8 | 0
|  | 262.85 | 0
|  | 262.9 | 0
|  | 262.95 | 0
|  | 263 | 0
|  | 263.05 | 0
|  | 263.1 | 0
|  | 263.15 | 0
|  | 263.2 | 0
|  | 263.25 | 0
|  | 263.3 | 0
|  | 263.35 | 0
|  | 263.4 | 0
|  | 263.45 | 0
|  | 263.5 | 0
|  | 263.55 | 0
|  | 263.6 | 0
|  | 263.65 | 0
|  | 263.7 | 0
|  | 263.75 | 0
|  | 263.8 | 0
|  | 263.85 | 0
|  | 263.9 | 0
|  | 263.95 | 0
|  | 264 | 0
|  | 264.05 | 0
|  | 264.1 | 0
|  | 264.15 | 0
|  | 264.2 | 0
|  | 264.25 | 0
|  | 264.3 | 0
|  | 264.35 | 0
|  | 264.4 | 0
|  | 264.45 | 0
|  | 264.5 | 0
|  | 264.55 | 0
|  | 264.6 | 0
|  | 264.65 | 0
|  | 264.7 | 0
|  | 264.75 | 0
|  | 264.8 | 0
|  | 264.85 | 0
|  | 264.9 | 0
|  | 264.95 | 0
|  | 265 | 0
|  | 265.05 | 0
|  | 265.1 | 0
|  | 265.15 | 0
|  | 265.2 | 0
|  | 265.25 | 0
|  | 265.3 | 0
|  | 265.35 | 0
|  | 265.4 | 0
|  | 265.45 | 0
|  | 265.5 | 0
|  | 265.55 | 0
|  | 265.6 | 0
|  | 265.65 | 0
|  | 265.7 | 0
|  | 265.75 | 0
|  | 265.8 | 1
|  | 265.85 | 0
|  | 265.9 | 0
|  | 265.95 | 0
|  | 266 | 0
|  | 266.05 | 0
|  | 266.1 | 0
|  | 266.15 | 0
|  | 266.2 | 0
|  | 266.25 | 0
|  | 266.3 | 0
|  | 266.35 | 0
|  | 266.4 | 0
|  | 266.45 | 0
|  | 266.5 | 0
|  | 266.55 | 0
|  | 266.6 | 0
|  | 266.65 | 0
|  | 266.7 | 0
|  | 266.75 | 0
|  | 266.8 | 0
|  | 266.85 | 0
|  | 266.9 | 0
|  | 266.95 | 0
|  | 267 | 0
|  | 267.05 | 0
|  | 267.1 | 0
|  | 267.15 | 0
|  | 267.2 | 0
|  | 267.25 | 0
|  | 267.3 | 0
|  | 267.35 | 0
|  | 267.4 | 0
|  | 267.45 | 0
|  | 267.5 | 0
|  | 267.55 | 0
|  | 267.6 | 0
|  | 267.65 | 0
|  | 267.7 | 0
|  | 267.75 | 0
|  | 267.8 | 0
|  | 267.85 | 0
|  | 267.9 | 0
|  | 267.95 | 0
|  | 268 | 0
|  | 268.05 | 0
|  | 268.1 | 0
|  | 268.15 | 0
|  | 268.2 | 0
|  | 268.25 | 0
|  | 268.3 | 0
|  | 268.35 | 0
|  | 268.4 | 0
|  | 268.45 | 0
|  | 268.5 | 0
|  | 268.55 | 0
|  | 268.6 | 0
|  | 268.65 | 0
|  | 268.7 | 0
|  | 268.75 | 0
|  | 268.8 | 0
|  | 268.85 | 0
|  | 268.9 | 0
|  | 268.95 | 0
|  | 269 | 0
|  | 269.05 | 0
|  | 269.1 | 0
|  | 269.15 | 0
|  | 269.2 | 0
|  | 269.25 | 0
|  | 269.3 | 0
|  | 269.35 | 0
|  | 269.4 | 0
|  | 269.45 | 0
|  | 269.5 | 0
|  | 269.55 | 0
|  | 269.6 | 0
|  | 269.65 | 0
|  | 269.7 | 0
|  | 269.75 | 0
|  | 269.8 | 0
|  | 269.85 | 0
|  | 269.9 | 0
|  | 269.95 | 0
|  | 270 | 0
|  | 270.05 | 0
|  | 270.1 | 0
|  | 270.15 | 0
|  | 270.2 | 0
|  | 270.25 | 0
|  | 270.3 | 0
|  | 270.35 | 0
|  | 270.4 | 0
|  | 270.45 | 0
|  | 270.5 | 0
|  | 270.55 | 0
|  | 270.6 | 0
|  | 270.65 | 0
|  | 270.7 | 0
|  | 270.75 | 0
|  | 270.8 | 0
|  | 270.85 | 0
|  | 270.9 | 0
|  | 270.95 | 0
|  | 271 | 0
|  | 271.05 | 0
|  | 271.1 | 0
|  | 271.15 | 0
|  | 271.2 | 0
|  | 271.25 | 0
|  | 271.3 | 0
|  | 271.35 | 0
|  | 271.4 | 0
|  | 271.45 | 0
|  | 271.5 | 0
|  | 271.55 | 0
|  | 271.6 | 0
|  | 271.65 | 0
|  | 271.7 | 0
|  | 271.75 | 0
|  | 271.8 | 0
|  | 271.85 | 0
|  | 271.9 | 0
|  | 271.95 | 0
|  | 272 | 0
|  | 272.05 | 0
|  | 272.1 | 0
|  | 272.15 | 0
|  | 272.2 | 0
|  | 272.25 | 0
|  | 272.3 | 0
|  | 272.35 | 0
|  | 272.4 | 0
|  | 272.45 | 0
|  | 272.5 | 0
|  | 272.55 | 0
|  | 272.6 | 0
|  | 272.65 | 0
|  | 272.7 | 0
|  | 272.75 | 0
|  | 272.8 | 0
|  | 272.85 | 0
|  | 272.9 | 0
|  | 272.95 | 0
|  | 273 | 0
|  | 273.05 | 0
|  | 273.1 | 0
|  | 273.15 | 0
|  | 273.2 | 0
|  | 273.25 | 0
|  | 273.3 | 0
|  | 273.35 | 0
|  | 273.4 | 0
|  | 273.45 | 0
|  | 273.5 | 0
|  | 273.55 | 0
|  | 273.6 | 0
|  | 273.65 | 0
|  | 273.7 | 0
|  | 273.75 | 0
|  | 273.8 | 0
|  | 273.85 | 0
|  | 273.9 | 0
|  | 273.95 | 0
|  | 274 | 0
|  | 274.05 | 0
|  | 274.1 | 0
|  | 274.15 | 0
|  | 274.2 | 0
|  | 274.25 | 0
|  | 274.3 | 0
|  | 274.35 | 0
|  | 274.4 | 0
|  | 274.45 | 0
|  | 274.5 | 0
|  | 274.55 | 0
|  | 274.6 | 0
|  | 274.65 | 0
|  | 274.7 | 0
|  | 274.75 | 1
|  | 274.8 | 0
|  | 274.85 | 0
|  | 274.9 | 0
|  | 274.95 | 0
|  | 275 | 0
|  | 275.05 | 0
|  | 275.1 | 0
|  | 275.15 | 0
|  | 275.2 | 0
|  | 275.25 | 0
|  | 275.3 | 0
|  | 275.35 | 0
|  | 275.4 | 0
|  | 275.45 | 0
|  | 275.5 | 0
|  | 275.55 | 0
|  | 275.6 | 0
|  | 275.65 | 0
|  | 275.7 | 0
|  | 275.75 | 0
|  | 275.8 | 0
|  | 275.85 | 0
|  | 275.9 | 0
|  | 275.95 | 0
|  | 276 | 0
|  | 276.05 | 0
|  | 276.1 | 0
|  | 276.15 | 0
|  | 276.2 | 0
|  | 276.25 | 0
|  | 276.3 | 0
|  | 276.35 | 0
|  | 276.4 | 0
|  | 276.45 | 0
|  | 276.5 | 0
|  | 276.55 | 0
|  | 276.6 | 0
|  | 276.65 | 0
|  | 276.7 | 0
|  | 276.75 | 0
|  | 276.8 | 0
|  | 276.85 | 0
|  | 276.9 | 0
|  | 276.95 | 0
|  | 277 | 0
|  | 277.05 | 0
|  | 277.1 | 0
|  | 277.15 | 0
|  | 277.2 | 0
|  | 277.25 | 0
|  | 277.3 | 0
|  | 277.35 | 0
|  | 277.4 | 0
|  | 277.45 | 0
|  | 277.5 | 0
|  | 277.55 | 0
|  | 277.6 | 0
|  | 277.65 | 0
|  | 277.7 | 0
|  | 277.75 | 0
|  | 277.8 | 0
|  | 277.85 | 0
|  | 277.9 | 0
|  | 277.95 | 0
|  | 278 | 0
|  | 278.05 | 0
|  | 278.1 | 0
|  | 278.15 | 0
|  | 278.2 | 0
|  | 278.25 | 0
|  | 278.3 | 0
|  | 278.35 | 0
|  | 278.4 | 0
|  | 278.45 | 0
|  | 278.5 | 0
|  | 278.55 | 0
|  | 278.6 | 0
|  | 278.65 | 0
|  | 278.7 | 0
|  | 278.75 | 0
|  | 278.8 | 0
|  | 278.85 | 0
|  | 278.9 | 0
|  | 278.95 | 0
|  | 279 | 0
|  | 279.05 | 0
|  | 279.1 | 0
|  | 279.15 | 0
|  | 279.2 | 0
|  | 279.25 | 0
|  | 279.3 | 0
|  | 279.35 | 0
|  | 279.4 | 0
|  | 279.45 | 0
|  | 279.5 | 0
|  | 279.55 | 0
|  | 279.6 | 0
|  | 279.65 | 0
|  | 279.7 | 0
|  | 279.75 | 0
|  | 279.8 | 0
|  | 279.85 | 0
|  | 279.9 | 0
|  | 279.95 | 0
|  | 280 | 0
|  | 280.05 | 0
|  | 280.1 | 0
|  | 280.15 | 0
|  | 280.2 | 0
|  | 280.25 | 0
|  | 280.3 | 0
|  | 280.35 | 0
|  | 280.4 | 0
|  | 280.45 | 0
|  | 280.5 | 0
|  | 280.55 | 0
|  | 280.6 | 0
|  | 280.65 | 0
|  | 280.7 | 0
|  | 280.75 | 0
|  | 280.8 | 0
|  | 280.85 | 0
|  | 280.9 | 0
|  | 280.95 | 0
|  | 281 | 0
|  | 281.05 | 0
|  | 281.1 | 0
|  | 281.15 | 0
|  | 281.2 | 0
|  | 281.25 | 0
|  | 281.3 | 0
|  | 281.35 | 0
|  | 281.4 | 0
|  | 281.45 | 0
|  | 281.5 | 0
|  | 281.55 | 0
|  | 281.6 | 0
|  | 281.65 | 0
|  | 281.7 | 0
|  | 281.75 | 0
|  | 281.8 | 0
|  | 281.85 | 0
|  | 281.9 | 0
|  | 281.95 | 0
|  | 282 | 0
|  | 282.05 | 0
|  | 282.1 | 0
|  | 282.15 | 0
|  | 282.2 | 0
|  | 282.25 | 0
|  | 282.3 | 0
|  | 282.35 | 0
|  | 282.4 | 0
|  | 282.45 | 0
|  | 282.5 | 0
|  | 282.55 | 0
|  | 282.6 | 0
|  | 282.65 | 0
|  | 282.7 | 0
|  | 282.75 | 0
|  | 282.8 | 0
|  | 282.85 | 0
|  | 282.9 | 0
|  | 282.95 | 0
|  | 283 | 0
|  | 283.05 | 0
|  | 283.1 | 0
|  | 283.15 | 0
|  | 283.2 | 0
|  | 283.25 | 0
|  | 283.3 | 0
|  | 283.35 | 0
|  | 283.4 | 0
|  | 283.45 | 0
|  | 283.5 | 0
|  | 283.55 | 0
|  | 283.6 | 0
|  | 283.65 | 0
|  | 283.7 | 0
|  | 283.75 | 0
|  | 283.8 | 0
|  | 283.85 | 0
|  | 283.9 | 0
|  | 283.95 | 0
|  | 284 | 0
|  | 284.05 | 0
|  | 284.1 | 0
|  | 284.15 | 0
|  | 284.2 | 0
|  | 284.25 | 0
|  | 284.3 | 0
|  | 284.35 | 0
|  | 284.4 | 0
|  | 284.45 | 0
|  | 284.5 | 0
|  | 284.55 | 0
|  | 284.6 | 0
|  | 284.65 | 0
|  | 284.7 | 0
|  | 284.75 | 0
|  | 284.8 | 0
|  | 284.85 | 0
|  | 284.9 | 0
|  | 284.95 | 0
|  | 285 | 0
|  | 285.05 | 0
|  | 285.1 | 0
|  | 285.15 | 0
|  | 285.2 | 0
|  | 285.25 | 0
|  | 285.3 | 0
|  | 285.35 | 0
|  | 285.4 | 0
|  | 285.45 | 0
|  | 285.5 | 0
|  | 285.55 | 0
|  | 285.6 | 0
|  | 285.65 | 0
|  | 285.7 | 0
|  | 285.75 | 0
|  | 285.8 | 0
|  | 285.85 | 0
|  | 285.9 | 0
|  | 285.95 | 0
|  | 286 | 0
|  | 286.05 | 0
|  | 286.1 | 0
|  | 286.15 | 0
|  | 286.2 | 0
|  | 286.25 | 0
|  | 286.3 | 0
|  | 286.35 | 0
|  | 286.4 | 0
|  | 286.45 | 0
|  | 286.5 | 0
|  | 286.55 | 0
|  | 286.6 | 0
|  | 286.65 | 0
|  | 286.7 | 0
|  | 286.75 | 0
|  | 286.8 | 0
|  | 286.85 | 0
|  | 286.9 | 0
|  | 286.95 | 0
|  | 287 | 0
|  | 287.05 | 0
|  | 287.1 | 0
|  | 287.15 | 0
|  | 287.2 | 0
|  | 287.25 | 0
|  | 287.3 | 0
|  | 287.35 | 0
|  | 287.4 | 0
|  | 287.45 | 0
|  | 287.5 | 0
|  | 287.55 | 0
|  | 287.6 | 0
|  | 287.65 | 0
|  | 287.7 | 0
|  | 287.75 | 0
|  | 287.8 | 0
|  | 287.85 | 0
|  | 287.9 | 0
|  | 287.95 | 0
|  | 288 | 0
|  | 288.05 | 0
|  | 288.1 | 0
|  | 288.15 | 0
|  | 288.2 | 0
|  | 288.25 | 0
|  | 288.3 | 0
|  | 288.35 | 0
|  | 288.4 | 0
|  | 288.45 | 0
|  | 288.5 | 0
|  | 288.55 | 0
|  | 288.6 | 0
|  | 288.65 | 0
|  | 288.7 | 0
|  | 288.75 | 0
|  | 288.8 | 0
|  | 288.85 | 0
|  | 288.9 | 0
|  | 288.95 | 0
|  | 289 | 0
|  | 289.05 | 0
|  | 289.1 | 0
|  | 289.15 | 0
|  | 289.2 | 0
|  | 289.25 | 0
|  | 289.3 | 0
|  | 289.35 | 0
|  | 289.4 | 0
|  | 289.45 | 0
|  | 289.5 | 0
|  | 289.55 | 0
|  | 289.6 | 0
|  | 289.65 | 0
|  | 289.7 | 0
|  | 289.75 | 0
|  | 289.8 | 0
|  | 289.85 | 0
|  | 289.9 | 0
|  | 289.95 | 0
|  | 290 | 0
|  | 290.05 | 0
|  | 290.1 | 0
|  | 290.15 | 0
|  | 290.2 | 0
|  | 290.25 | 0
|  | 290.3 | 0
|  | 290.35 | 0
|  | 290.4 | 0
|  | 290.45 | 0
|  | 290.5 | 0
|  | 290.55 | 0
|  | 290.6 | 0
|  | 290.65 | 0
|  | 290.7 | 0
|  | 290.75 | 0
|  | 290.8 | 0
|  | 290.85 | 0
|  | 290.9 | 0
|  | 290.95 | 0
|  | 291 | 0
|  | 291.05 | 0
|  | 291.1 | 0
|  | 291.15 | 0
|  | 291.2 | 0
|  | 291.25 | 0
|  | 291.3 | 0
|  | 291.35 | 0
|  | 291.4 | 0
|  | 291.45 | 0
|  | 291.5 | 0
|  | 291.55 | 0
|  | 291.6 | 0
|  | 291.65 | 0
|  | 291.7 | 0
|  | 291.75 | 0
|  | 291.8 | 0
|  | 291.85 | 0
|  | 291.9 | 0
|  | 291.95 | 0
|  | 292 | 0
|  | 292.05 | 0
|  | 292.1 | 0
|  | 292.15 | 0
|  | 292.2 | 0
|  | 292.25 | 0
|  | 292.3 | 0
|  | 292.35 | 0
|  | 292.4 | 0
|  | 292.45 | 0
|  | 292.5 | 0
|  | 292.55 | 0
|  | 292.6 | 0
|  | 292.65 | 0
|  | 292.7 | 0
|  | 292.75 | 0
|  | 292.8 | 0
|  | 292.85 | 0
|  | 292.9 | 0
|  | 292.95 | 0
|  | 293 | 0
|  | 293.05 | 0
|  | 293.1 | 0
|  | 293.15 | 0
|  | 293.2 | 0
|  | 293.25 | 0
|  | 293.3 | 0
|  | 293.35 | 0
|  | 293.4 | 0
|  | 293.45 | 0
|  | 293.5 | 0
|  | 293.55 | 0
|  | 293.6 | 0
|  | 293.65 | 0
|  | 293.7 | 0
|  | 293.75 | 0
|  | 293.8 | 0
|  | 293.85 | 0
|  | 293.9 | 0
|  | 293.95 | 0
|  | 294 | 0
|  | 294.05 | 0
|  | 294.1 | 0
|  | 294.15 | 0
|  | 294.2 | 0
|  | 294.25 | 0
|  | 294.3 | 0
|  | 294.35 | 0
|  | 294.4 | 0
|  | 294.45 | 0
|  | 294.5 | 0
|  | 294.55 | 0
|  | 294.6 | 0
|  | 294.65 | 0
|  | 294.7 | 0
|  | 294.75 | 0
|  | 294.8 | 0
|  | 294.85 | 0
|  | 294.9 | 0
|  | 294.95 | 0
|  | 295 | 0
|  | 295.05 | 0
|  | 295.1 | 0
|  | 295.15 | 0
|  | 295.2 | 0
|  | 295.25 | 0
|  | 295.3 | 0
|  | 295.35 | 0
|  | 295.4 | 0
|  | 295.45 | 0
|  | 295.5 | 0
|  | 295.55 | 0
|  | 295.6 | 0
|  | 295.65 | 0
|  | 295.7 | 0
|  | 295.75 | 0
|  | 295.8 | 0
|  | 295.85 | 0
|  | 295.9 | 0
|  | 295.95 | 0
|  | 296 | 0
|  | 296.05 | 0
|  | 296.1 | 0
|  | 296.15 | 0
|  | 296.2 | 0
|  | 296.25 | 0
|  | 296.3 | 0
|  | 296.35 | 0
|  | 296.4 | 0
|  | 296.45 | 0
|  | 296.5 | 0
|  | 296.55 | 0
|  | 296.6 | 0
|  | 296.65 | 0
|  | 296.7 | 0
|  | 296.75 | 0
|  | 296.8 | 0
|  | 296.85 | 0
|  | 296.9 | 0
|  | 296.95 | 0
|  | 297 | 0
|  | 297.05 | 0
|  | 297.1 | 0
|  | 297.15 | 0
|  | 297.2 | 0
|  | 297.25 | 0
|  | 297.3 | 0
|  | 297.35 | 0
|  | 297.4 | 0
|  | 297.45 | 0
|  | 297.5 | 0
|  | 297.55 | 0
|  | 297.6 | 0
|  | 297.65 | 0
|  | 297.7 | 0
|  | 297.75 | 0
|  | 297.8 | 0
|  | 297.85 | 0
|  | 297.9 | 0
|  | 297.95 | 0
|  | 298 | 0
|  | 298.05 | 0
|  | 298.1 | 0
|  | 298.15 | 0
|  | 298.2 | 0
|  | 298.25 | 0
|  | 298.3 | 0
|  | 298.35 | 0
|  | 298.4 | 0
|  | 298.45 | 0
|  | 298.5 | 0
|  | 298.55 | 0
|  | 298.6 | 0
|  | 298.65 | 0
|  | 298.7 | 0
|  | 298.75 | 0
|  | 298.8 | 0
|  | 298.85 | 0
|  | 298.9 | 0
|  | 298.95 | 0
|  | 299 | 0
|  | 299.05 | 0
|  | 299.1 | 0
|  | 299.15 | 0
|  | 299.2 | 0
|  | 299.25 | 0
|  | 299.3 | 0
|  | 299.35 | 0
|  | 299.4 | 0
|  | 299.45 | 0
|  | 299.5 | 0
|  | 299.55 | 0
|  | 299.6 | 0
|  | 299.65 | 0
|  | 299.7 | 0
|  | 299.75 | 0
|  | 299.8 | 0
|  | 299.85 | 0
|  | 299.9 | 0
|  | 299.95 | 0
|  | 300 | 0
|  | 300.05 | 0
|  | 300.1 | 0
|  | 300.15 | 0
|  | 300.2 | 0
|  | 300.25 | 0
|  | 300.3 | 0
|  | 300.35 | 0
|  | 300.4 | 0
|  | 300.45 | 0
|  | 300.5 | 0
|  | 300.55 | 0
|  | 300.6 | 0
|  | 300.65 | 0
|  | 300.7 | 0
|  | 300.75 | 0
|  | 300.8 | 0
|  | 300.85 | 0
|  | 300.9 | 0
|  | 300.95 | 0
|  | 301 | 0
|  | 301.05 | 0
|  | 301.1 | 0
|  | 301.15 | 0
|  | 301.2 | 0
|  | 301.25 | 0
|  | 301.3 | 0
|  | 301.35 | 0
|  | 301.4 | 0
|  | 301.45 | 0
|  | 301.5 | 0
|  | 301.55 | 0
|  | 301.6 | 0
|  | 301.65 | 0
|  | 301.7 | 0
|  | 301.75 | 0
|  | 301.8 | 0
|  | 301.85 | 0
|  | 301.9 | 0
|  | 301.95 | 0
|  | 302 | 0
|  | 302.05 | 0
|  | 302.1 | 0
|  | 302.15 | 0
|  | 302.2 | 0
|  | 302.25 | 0
|  | 302.3 | 0
|  | 302.35 | 0
|  | 302.4 | 0
|  | 302.45 | 0
|  | 302.5 | 0
|  | 302.55 | 0
|  | 302.6 | 0
|  | 302.65 | 0
|  | 302.7 | 0
|  | 302.75 | 0
|  | 302.8 | 0
|  | 302.85 | 0
|  | 302.9 | 0
|  | 302.95 | 0
|  | 303 | 0
|  | 303.05 | 0
|  | 303.1 | 0
|  | 303.15 | 0
|  | 303.2 | 0
|  | 303.25 | 0
|  | 303.3 | 0
|  | 303.35 | 0
|  | 303.4 | 0
|  | 303.45 | 0
|  | 303.5 | 0
|  | 303.55 | 0
|  | 303.6 | 0
|  | 303.65 | 0
|  | 303.7 | 0
|  | 303.75 | 0
|  | 303.8 | 0
|  | 303.85 | 0
|  | 303.9 | 0
|  | 303.95 | 0
|  | 304 | 0
|  | 304.05 | 0
|  | 304.1 | 0
|  | 304.15 | 0
|  | 304.2 | 0
|  | 304.25 | 0
|  | 304.3 | 0
|  | 304.35 | 0
|  | 304.4 | 0
|  | 304.45 | 0
|  | 304.5 | 0
|  | 304.55 | 0
|  | 304.6 | 0
|  | 304.65 | 0
|  | 304.7 | 0
|  | 304.75 | 0
|  | 304.8 | 0
|  | 304.85 | 0
|  | 304.9 | 0
|  | 304.95 | 0
|  | 305 | 0
|  | 305.05 | 0
|  | 305.1 | 0
|  | 305.15 | 0
|  | 305.2 | 0
|  | 305.25 | 0
|  | 305.3 | 0
|  | 305.35 | 0
|  | 305.4 | 0
|  | 305.45 | 0
|  | 305.5 | 0
|  | 305.55 | 0
|  | 305.6 | 0
|  | 305.65 | 0
|  | 305.7 | 0
|  | 305.75 | 0
|  | 305.8 | 0
|  | 305.85 | 0
|  | 305.9 | 0
|  | 305.95 | 0
|  | 306 | 0
|  | 306.05 | 0
|  | 306.1 | 0
|  | 306.15 | 0
|  | 306.2 | 0
|  | 306.25 | 0
|  | 306.3 | 0
|  | 306.35 | 0
|  | 306.4 | 0
|  | 306.45 | 0
|  | 306.5 | 0
|  | 306.55 | 0
|  | 306.6 | 0
|  | 306.65 | 0
|  | 306.7 | 0
|  | 306.75 | 0
|  | 306.8 | 0
|  | 306.85 | 0
|  | 306.9 | 0
|  | 306.95 | 0
|  | 307 | 0
|  | 307.05 | 0
|  | 307.1 | 0
|  | 307.15 | 0
|  | 307.2 | 0
|  | 307.25 | 0
|  | 307.3 | 0
|  | 307.35 | 0
|  | 307.4 | 0
|  | 307.45 | 0
|  | 307.5 | 0
|  | 307.55 | 0
|  | 307.6 | 0
|  | 307.65 | 0
|  | 307.7 | 0
|  | 307.75 | 0
|  | 307.8 | 0
|  | 307.85 | 0
|  | 307.9 | 0
|  | 307.95 | 0
|  | 308 | 0
|  | 308.05 | 0
|  | 308.1 | 0
|  | 308.15 | 0
|  | 308.2 | 0
|  | 308.25 | 0
|  | 308.3 | 0
|  | 308.35 | 0
|  | 308.4 | 0
|  | 308.45 | 0
|  | 308.5 | 0
|  | 308.55 | 0
|  | 308.6 | 0
|  | 308.65 | 0
|  | 308.7 | 0
|  | 308.75 | 0
|  | 308.8 | 0
|  | 308.85 | 0
|  | 308.9 | 0
|  | 308.95 | 0
|  | 309 | 0
|  | 309.05 | 0
|  | 309.1 | 0
|  | 309.15 | 0
|  | 309.2 | 0
|  | 309.25 | 0
|  | 309.3 | 0
|  | 309.35 | 0
|  | 309.4 | 0
|  | 309.45 | 0
|  | 309.5 | 0
|  | 309.55 | 0
|  | 309.6 | 0
|  | 309.65 | 0
|  | 309.7 | 0
|  | 309.75 | 0
|  | 309.8 | 0
|  | 309.85 | 0
|  | 309.9 | 0
|  | 309.95 | 0
|  | 310 | 0
|  | 310.05 | 0
|  | 310.1 | 0
|  | 310.15 | 0
|  | 310.2 | 0
|  | 310.25 | 0
|  | 310.3 | 0
|  | 310.35 | 0
|  | 310.4 | 0
|  | 310.45 | 0
|  | 310.5 | 0
|  | 310.55 | 0
|  | 310.6 | 0
|  | 310.65 | 0
|  | 310.7 | 0
|  | 310.75 | 0
|  | 310.8 | 0
|  | 310.85 | 0
|  | 310.9 | 0
|  | 310.95 | 0
|  | 311 | 0
|  | 311.05 | 0
|  | 311.1 | 0
|  | 311.15 | 0
|  | 311.2 | 0
|  | 311.25 | 0
|  | 311.3 | 0
|  | 311.35 | 0
|  | 311.4 | 0
|  | 311.45 | 0
|  | 311.5 | 0
|  | 311.55 | 0
|  | 311.6 | 0
|  | 311.65 | 0
|  | 311.7 | 0
|  | 311.75 | 0
|  | 311.8 | 0
|  | 311.85 | 0
|  | 311.9 | 0
|  | 311.95 | 0
|  | 312 | 0
|  | 312.05 | 0
|  | 312.1 | 0
|  | 312.15 | 0
|  | 312.2 | 0
|  | 312.25 | 0
|  | 312.3 | 0
|  | 312.35 | 0
|  | 312.4 | 0
|  | 312.45 | 0
|  | 312.5 | 0
|  | 312.55 | 0
|  | 312.6 | 0
|  | 312.65 | 0
|  | 312.7 | 0
|  | 312.75 | 0
|  | 312.8 | 0
|  | 312.85 | 0
|  | 312.9 | 0
|  | 312.95 | 0
|  | 313 | 0
|  | 313.05 | 0
|  | 313.1 | 0
|  | 313.15 | 0
|  | 313.2 | 0
|  | 313.25 | 0
|  | 313.3 | 0
|  | 313.35 | 0
|  | 313.4 | 0
|  | 313.45 | 0
|  | 313.5 | 0
|  | 313.55 | 0
|  | 313.6 | 0
|  | 313.65 | 0
|  | 313.7 | 0
|  | 313.75 | 0
|  | 313.8 | 0
|  | 313.85 | 0
|  | 313.9 | 0
|  | 313.95 | 0
|  | 314 | 0
|  | 314.05 | 0
|  | 314.1 | 0
|  | 314.15 | 0
|  | 314.2 | 0
|  | 314.25 | 0
|  | 314.3 | 0
|  | 314.35 | 0
|  | 314.4 | 0
|  | 314.45 | 0
|  | 314.5 | 0
|  | 314.55 | 0
|  | 314.6 | 0
|  | 314.65 | 0
|  | 314.7 | 0
|  | 314.75 | 0
|  | 314.8 | 0
|  | 314.85 | 0
|  | 314.9 | 0
|  | 314.95 | 0
|  | 315 | 0
|  | 315.05 | 0
|  | 315.1 | 0
|  | 315.15 | 0
|  | 315.2 | 0
|  | 315.25 | 0
|  | 315.3 | 0
|  | 315.35 | 0
|  | 315.4 | 0
|  | 315.45 | 0
|  | 315.5 | 0
|  | 315.55 | 0
|  | 315.6 | 0
|  | 315.65 | 0
|  | 315.7 | 0
|  | 315.75 | 0
|  | 315.8 | 0
|  | 315.85 | 0
|  | 315.9 | 0
|  | 315.95 | 0
|  | 316 | 0
|  | 316.05 | 0
|  | 316.1 | 0
|  | 316.15 | 0
|  | 316.2 | 0
|  | 316.25 | 0
|  | 316.3 | 0
|  | 316.35 | 0
|  | 316.4 | 0
|  | 316.45 | 0
|  | 316.5 | 0
|  | 316.55 | 0
|  | 316.6 | 0
|  | 316.65 | 0
|  | 316.7 | 0
|  | 316.75 | 0
|  | 316.8 | 0
|  | 316.85 | 0
|  | 316.9 | 0
|  | 316.95 | 0
|  | 317 | 0
|  | 317.05 | 0
|  | 317.1 | 0
|  | 317.15 | 0
|  | 317.2 | 0
|  | 317.25 | 0
|  | 317.3 | 0
|  | 317.35 | 0
|  | 317.4 | 0
|  | 317.45 | 0
|  | 317.5 | 0
|  | 317.55 | 0
|  | 317.6 | 0
|  | 317.65 | 0
|  | 317.7 | 0
|  | 317.75 | 0
|  | 317.8 | 0
|  | 317.85 | 0
|  | 317.9 | 0
|  | 317.95 | 0
|  | 318 | 0
|  | 318.05 | 0
|  | 318.1 | 0
|  | 318.15 | 0
|  | 318.2 | 0
|  | 318.25 | 0
|  | 318.3 | 0
|  | 318.35 | 0
|  | 318.4 | 0
|  | 318.45 | 0
|  | 318.5 | 0
|  | 318.55 | 0
|  | 318.6 | 0
|  | 318.65 | 0
|  | 318.7 | 0
|  | 318.75 | 0
|  | 318.8 | 0
|  | 318.85 | 0
|  | 318.9 | 0
|  | 318.95 | 0
|  | 319 | 0
|  | 319.05 | 1